## 0
00-1 |  | 1号边 |  |  |  |  | 2号边 |  |  |  | 00-1 |  | 1号边 |  |  |  |  | 2号边
|  | 剪切边 | 受拉边 | 斜边 | 焊缝长度 |  | 剪切边 | 受拉边 | 斜边 | 焊缝长度 |  |  | 剪切边 | 断裂面 | 斜边 | 断裂角度 |  | 剪切边 | 断裂面 | 斜边 | 断裂角度
| 1 |  |  |  |  | 1 | [5 empty] | 1 | 7.7 |  | 80 | 35 | 1 | 6.51 |  | 87 | 42
| 2 |  |  |  |  | 2 | [5 empty] | 2 | 7.99 |  | 80 | 35 | 2 | 7.1 |  | 96 | 51
| 3 |  |  |  |  | 3 | [5 empty] | 3 | 8.28 |  | 95 | 50 | 3 | 8.18 |  | 98 | 53
| 均值 | #DIV/0! | #DIV/0! | #DIV/0! | #DIV/0! | 均值 | #DIV/0! | #DIV/0! | #DIV/0! | #DIV/0! |  | 均值 | 7.99 | #DIV/0! | 85 | 40 | 均值 | 7.263333 | #DIV/0! | 93.66667 | 48.66667
|  | 3号边 |  |  |  |  | 4号边 | [5 empty] | 3号边 |  |  |  |  | 4号边
|  | 剪切边 | 受拉边 | 斜边 | 焊缝长度 |  | 剪切边 | 受拉边 | 斜边 | 焊缝长度 |  |  | 剪切边 | 断裂面 | 斜边 | 断裂角度 |  | 剪切边 | 断裂面 | 斜边 | 断裂角度
| 1 |  |  |  |  | 1 | [5 empty] | 1 | 6.4 |  | 92 | 47 | 1 | 6.21 |  | 110 | 65
| 2 |  |  |  |  | 2 | [5 empty] | 2 | 7.21 |  | 104 | 59 | 2 | 6.24 |  | 113 | 68
| 3 |  |  |  |  | 3 | [5 empty] | 3 | 7.23 |  | 95 | 50 | 3 | 6.53
| 均值 | #DIV/0! | #DIV/0! | #DIV/0! | #DIV/0! | 均值 | #DIV/0! | #DIV/0! | #DIV/0! | #DIV/0! |  | 均值 | 6.946667 | #DIV/0! | 97 | 52 | 均值 | 6.326667 | #DIV/0! | 111.5 | 66.5
00-2 |  | 1号边 |  |  |  |  | 2号边 |  |  |  | 00-2 |  | 1号边 |  |  |  |  | 2号边
|  | 剪切边 | 受拉边 | 斜边 | 焊缝长度 |  | 剪切边 | 受拉边 | 斜边 | 焊缝长度 |  |  | 剪切边 | 断裂面 | 斜边 | 断裂角度 |  | 剪切边 | 断裂面 | 斜边 | 断裂角度
| 1 |  |  |  |  | 1 | [5 empty] | 1 | 5.56 |  | 89 | 44 | 1 | 5.15 |  | 89 | 42
| 2 |  |  |  |  | 2 | [5 empty] | 2 | 5.69 |  | 85 | 40 | 2 | 6.2 |  | 90 | 43
| 3 |  |  |  |  | 3 | [5 empty] | 3 | 7.35 |  |  |  | 3 | 7.3 |  | 100 | 53
| 均值 | #DIV/0! | #DIV/0! | #DIV/0! | #DIV/0! | 均值 | #DIV/0! | #DIV/0! | #DIV/0! | #DIV/0! |  | 均值 | 6.2 | #DIV/0! | 87 | 42 | 均值 | 6.216667 | #DIV/0! | 93 | 46
|  | 3号边 |  |  |  |  | 4号边 | [5 empty] | 3号边 |  |  |  |  | 4号边
|  | 剪切边 | 受拉边 | 斜边 | 焊缝长度 |  | 剪切边 | 受拉边 | 斜边 | 焊缝长度 |  |  | 剪切边 | 断裂面 | 斜边 | 断裂角度 |  | 剪切边 | 断裂面 | 斜边 | 断裂角度
| 1 |  |  |  |  | 1 | [5 empty] | 1 | 5.82 |  | 100 | 55 | 1 | 6.94 |  | 88 | 46
| 2 |  |  |  |  | 2 | [5 empty] | 2 | 5.72 |  | 120 | 75 | 2 | 6.72 |  | 103 | 61
| 3 |  |  |  |  | 3 | [5 empty] | 3 | 6.7 |  | 118 | 73 | 3 | 6.7 |  | 115 | 73
| 均值 | #DIV/0! | #DIV/0! | #DIV/0! | #DIV/0! | 均值 | #DIV/0! | #DIV/0! | #DIV/0! | #DIV/0! |  | 均值 | 6.08 | #DIV/0! | 112.6667 | 67.66667 | 均值 | 6.786667 | #DIV/0! | 102 | 60
00-3 |  | 1号边 |  |  |  |  | 2号边 |  |  |  | 00-3 |  | 1号边 |  |  |  |  | 2号边
|  | 剪切边 | 受拉边 | 斜边 | 焊缝长度 |  | 剪切边 | 受拉边 | 斜边 | 焊缝长度 |  |  | 剪切边 | 断裂面 | 斜边 | 断裂角度 |  | 剪切边 | 断裂面 | 斜边 | 断裂角度
| 1 |  |  |  |  | 1 | [5 empty] | 1 | 6.84 |  | 100 | 55 | 1 | 6.14 |  | 110 | 65
| 2 |  |  |  |  | 2 | [5 empty] | 2 | 7.01 |  | 100 | 55 | 2 | 7.2 |  | 111 | 66
| 3 |  |  |  |  | 3 | [5 empty] | 3 | 6.8 |  | 113 | 68 | 3 | 7.81 |  | 113 | 68
| 均值 | #DIV/0! | #DIV/0! | #DIV/0! | #DIV/0! | 均值 | #DIV/0! | #DIV/0! | #DIV/0! | #DIV/0! |  | 均值 | 6.883333 | #DIV/0! | 104.3333 | 59.33333 | 均值 | 7.05 | #DIV/0! | 111.3333 | 66.33333
|  | 3号边 |  |  |  |  | 4号边 | [5 empty] | 3号边 |  |  |  |  | 4号边
|  | 剪切边 | 受拉边 | 斜边 | 焊缝长度 |  | 剪切边 | 受拉边 | 斜边 | 焊缝长度 |  |  | 剪切边 | 断裂面 | 斜边 | 断裂角度 |  | 剪切边 | 断裂面 | 斜边 | 断裂角度
| 1 |  |  |  |  | 1 | [5 empty] | 1 | 5.87 |  | 90 | 45 | 1 | 5.98 |  | 87 | 42
| 2 |  |  |  |  | 2 | [5 empty] | 2 | 6.68 |  | 90 | 45 | 2 | 6.28 |  | 89 | 44
| 3 |  |  |  |  | 3 | [5 empty] | 3 | 7.49 |  | 90 | 45 | 3 | 6.63 |  | 95 | 50
| 均值 | #DIV/0! | #DIV/0! | #DIV/0! | #DIV/0! | 均值 | #DIV/0! | #DIV/0! | #DIV/0! | #DIV/0! |  | 均值 | 6.68 | #DIV/0! | 90 | 45 | 均值 | 6.296667 | #DIV/0! | 90.33333 | 45.33333
00-4 |  | 1号边 |  |  |  |  | 2号边 |  |  |  | 00-4 |  | 1号边 |  |  |  |  | 2号边
|  | 剪切边 | 受拉边 | 斜边 | 焊缝长度 |  | 剪切边 | 受拉边 | 斜边 | 焊缝长度 |  |  | 剪切边 | 断裂面 | 斜边 | 断裂角度 |  | 剪切边 | 断裂面 | 斜边 | 断裂角度
| 1 |  |  |  |  | 1 | [5 empty] | 1 | 5.98 |  | 105 | 60 | 1 | 5.05 |  | 92 | 47
| 2 |  |  |  |  | 2 | [5 empty] | 2 | 6.02 |  | 107 | 62 | 2 | 4.98 |  | 100 | 55
| 3 |  |  |  |  | 3 | [5 empty] | 3 | 6.44 |  | 108 | 63 | 3 | 8.01 |  | 100 | 55
| 均值 | #DIV/0! | #DIV/0! | #DIV/0! | #DIV/0! | 均值 | #DIV/0! | #DIV/0! | #DIV/0! | #DIV/0! |  | 均值 | 6.146667 | #DIV/0! | 106.6667 | 61.66667 | 均值 | 6.013333 | #DIV/0! | 97.33333 | 52.33333
|  | 3号边 |  |  |  |  | 4号边 | [5 empty] | 3号边 |  |  |  |  | 4号边
|  | 剪切边 | 受拉边 | 斜边 | 焊缝长度 |  | 剪切边 | 受拉边 | 斜边 | 焊缝长度 |  |  | 剪切边 | 断裂面 | 斜边 | 断裂角度 |  | 剪切边 | 断裂面 | 斜边 | 断裂角度
| 1 |  |  |  |  | 1 | [5 empty] | 1 | 6.09 |  | 94 | 49 | 1 | 4.31 |  | 91 | 46
| 2 |  |  |  |  | 2 | [5 empty] | 2 | 6.39 |  | 93 | 48 | 2 | 5.31 |  | 103 | 58
| 3 |  |  |  |  | 3 | [5 empty] | 3 | 6.92 |  | 103 | 58 | 3 | 5.44 |  | 104 | 59
| 均值 | #DIV/0! | #DIV/0! | #DIV/0! | #DIV/0! | 均值 | #DIV/0! | #DIV/0! | #DIV/0! | #DIV/0! |  | 均值 | 6.466667 | #DIV/0! | 96.66667 | 51.66667 | 均值 | 5.02 | #DIV/0! | 99.33333 | 54.33333
00-5 |  | 1号边 |  |  |  |  | 2号边 |  |  |  | 00-5 |  | 1号边 |  |  |  |  | 2号边
|  | 剪切边 | 受拉边 | 斜边 | 焊缝长度 |  | 剪切边 | 受拉边 | 斜边 | 焊缝长度 |  |  | 剪切边 | 断裂面 | 斜边 | 断裂角度 |  | 剪切边 | 断裂面 | 斜边 | 断裂角度
| 1 |  |  |  |  | 1 | [5 empty] | 1 | 7.11 |  | 96 | 51 | 1 | 5.61 |  | 88 | 43
| 2 |  |  |  |  | 2 | [5 empty] | 2 | 6.72 |  | 93 | 48 | 2 | 5.74 |  | 93 | 48
| 3 |  |  |  |  | 3 | [5 empty] | 3 | 7.85 |  | 92 | 47 | 3 | 7.01 |  | 95 | 50
| 均值 | #DIV/0! | #DIV/0! | #DIV/0! | #DIV/0! | 均值 | #DIV/0! | #DIV/0! | #DIV/0! | #DIV/0! |  | 均值 | 7.226667 | #DIV/0! | 93.66667 | 48.66667 | 均值 | 6.12 | #DIV/0! | 92 | 47
|  | 3号边 |  |  |  |  | 4号边 | [5 empty] | 3号边 |  |  |  |  | 4号边
|  | 剪切边 | 受拉边 | 斜边 | 焊缝长度 |  | 剪切边 | 受拉边 | 斜边 | 焊缝长度 |  |  | 剪切边 | 断裂面 | 斜边 | 断裂角度 |  | 剪切边 | 断裂面 | 斜边 | 断裂角度
| 1 |  |  |  |  | 1 | [5 empty] | 1 | 4.38 |  | 121 | 76 | 1 | 6.04 |  | 110 | 65
| 2 |  |  |  |  | 2 | [5 empty] | 2 | 5.44 |  | 119 | 74 | 2 | 5.59 |  | 110 | 65
| 3 |  |  |  |  | 3 | [5 empty] | 3 | 6.52 |  | 115 | 70 | 3 | 6.84 |  | 111 | 66
| 均值 | #DIV/0! | #DIV/0! | #DIV/0! | #DIV/0! | 均值 | #DIV/0! | #DIV/0! | #DIV/0! | #DIV/0! |  | 均值 | 5.446667 | #DIV/0! | 118.3333 | 73.33333 | 均值 | 6.156667 | #DIV/0! | 110.3333 | 65.33333
00-6 |  | 1号边 |  |  |  |  | 2号边 |  |  |  | 00-6 |  | 1号边 |  |  |  |  | 2号边
|  | 剪切边 | 受拉边 | 斜边 | 焊缝长度 |  | 剪切边 | 受拉边 | 斜边 | 焊缝长度 |  |  | 剪切边 | 断裂面 | 斜边 | 断裂角度 |  | 剪切边 | 断裂面 | 斜边 | 断裂角度
| 1 |  |  |  |  | 1 | [5 empty] | 1 | 5.82 |  | 92 | 47 | 1 | 5 |  | 100 | 53
| 2 |  |  |  |  | 2 | [5 empty] | 2 | 6.24 |  | 115 | 70 | 2 | 5.18 |  | 110 | 63
| 3 |  |  |  |  | 3 | [5 empty] | 3 | 7.64 |  | 118 | 73 | 3 | 6.17
| 均值 | #DIV/0! | #DIV/0! | #DIV/0! | #DIV/0! | 均值 | #DIV/0! | #DIV/0! | #DIV/0! | #DIV/0! |  | 均值 | 6.566667 | #DIV/0! | 108.3333 | 63.33333 | 均值 | 5.45 | #DIV/0! | 105 | 58
|  | 3号边 |  |  |  |  | 4号边 | [5 empty] | 3号边 |  |  |  |  | 4号边
|  | 剪切边 | 受拉边 | 斜边 | 焊缝长度 |  | 剪切边 | 受拉边 | 斜边 | 焊缝长度 |  |  | 剪切边 | 断裂面 | 斜边 | 断裂角度 |  | 剪切边 | 断裂面 | 斜边 | 断裂角度
| 1 |  |  |  |  | 1 | [5 empty] | 1 | 4.95 |  | 90 | 43 | 1 | 5.79 |  | 90 | 47
| 2 |  |  |  |  | 2 | [5 empty] | 2 | 5.52 |  | 93 | 46 | 2 | 5.77 |  | 92 | 49
| 3 |  |  |  |  | 3 | [5 empty] | 3 | 6.58 |  | 105 | 58 | 3 | 6.14 |  | 110 | 67
| 均值 | #DIV/0! | #DIV/0! | #DIV/0! | #DIV/0! | 均值 | #DIV/0! | #DIV/0! | #DIV/0! | #DIV/0! |  | 均值 | 5.683333 | #DIV/0! | 96 | 49 | 均值 | 5.9 | #DIV/0! | 97.33333 | 54.33333

## 15
15-1 |  | 1号边 |  |  |  |  | 2号边 |  |  |  | 15-1 |  | 1号边 |  |  |  |  | 2号边
|  | 剪切边 | 受拉边 | 斜边 | 焊缝长度 |  | 剪切边 | 受拉边 | 斜边 | 焊缝长度 |  |  | 剪切边 | 断裂面 | 斜边 | 断裂角度 |  | 剪切边 | 断裂面 | 斜边 | 断裂角度
| 1 |  |  |  |  | 1 | [5 empty] | 1 | 7.37 |  | 108 | 63 | 1 | 4.89 |  | 76 | 31
| 2 |  |  |  |  | 2 | [5 empty] | 2 | 7.04 |  | 85 | 40 | 2 | 5.69
| 3 |  |  |  |  | 3 | [5 empty] | 3 | 7.05 |  | 86 | 41 | 3
| 均值 |  |  |  |  | 均值 | [5 empty] | 均值 | 7.153333 | #DIV/0! | 93 | 48 | 均值 | 5.29 | #DIV/0! | 76 | 31
|  | 3号边 |  |  |  |  | 4号边 | [5 empty] | 3号边 |  |  |  |  | 4号边
|  | 剪切边 | 受拉边 | 斜边 | 焊缝长度 |  | 剪切边 | 受拉边 | 斜边 | 焊缝长度 |  |  | 剪切边 | 断裂面 | 斜边 | 断裂角度 |  | 剪切边 | 断裂面 | 斜边 | 断裂角度
| 1 |  |  |  |  | 1 | [5 empty] | 1 | 6.57 |  | 91 | 46 | 1 | 7.04 |  | 77 | 32
| 2 |  |  |  |  | 2 | [5 empty] | 2 | 5.93 |  | 94 | 49 | 2 | 7.05 |  | 80 | 35
| 3 |  |  |  |  | 3 | [5 empty] | 3 | 6.08 |  | 75 | 30 | 3 | 7.01
| 均值 |  |  |  |  | 均值 | [5 empty] | 均值 | 6.193333 | #DIV/0! | 86.66667 | 41.66667 | 均值 | 7.033333 | #DIV/0! | 78.5 | 33.5
15-2 |  | 1号边 |  |  |  |  | 2号边 |  |  |  | 15-2 |  | 1号边 |  |  |  |  | 2号边
|  | 剪切边 | 受拉边 | 斜边 | 焊缝长度 |  | 剪切边 | 受拉边 | 斜边 | 焊缝长度 |  |  | 剪切边 | 断裂面 | 斜边 | 断裂角度 |  | 剪切边 | 断裂面 | 斜边 | 断裂角度
| 1 |  |  |  |  | 1 | [5 empty] | 1 | 5.73 |  | 79 | 34 | 1 | 6.87 |  | 89 | 44
| 2 |  |  |  |  | 2 | [5 empty] | 2 | 6.86 |  | 82 | 37 | 2 |  |  | 80 | 35
| 3 |  |  |  |  | 3 | [5 empty] | 3 |  |  | 85 | 40 | 3 |  |  | 70 | 25
| 均值 |  |  |  |  | 均值 | [5 empty] | 均值 | 6.295 | #DIV/0! | 82 | 37 | 均值 | 6.87 | #DIV/0! | 79.66667 | 34.66667
|  | 3号边 |  |  |  |  | 4号边 | [5 empty] | 3号边 |  |  |  |  | 4号边
|  | 剪切边 | 受拉边 | 斜边 | 焊缝长度 |  | 剪切边 | 受拉边 | 斜边 | 焊缝长度 |  |  | 剪切边 | 断裂面 | 斜边 | 断裂角度 |  | 剪切边 | 断裂面 | 斜边 | 断裂角度
| 1 |  |  |  |  | 1 | [5 empty] | 1 | 7.68 |  | 85 | 40 | 1 | 5.52 |  | 113 | 68
| 2 |  |  |  |  | 2 | [5 empty] | 2 | 7.19 |  | 82 | 37 | 2 | 5.97 |  | 90 | 45
| 3 |  |  |  |  | 3 | [5 empty] | 3 | 7.02 |  | 71 | 26 | 3 | 6.41 |  | 89 | 44
| 均值 |  |  |  |  | 均值 | [5 empty] | 均值 | 7.296667 | #DIV/0! | 79.33333 | 34.33333 | 均值 | 5.966667 | #DIV/0! | 97.33333 | 52.33333
15-3 |  | 1号边 |  |  |  |  | 2号边 |  |  |  | 15-3 |  | 1号边 |  |  |  |  | 2号边
|  | 剪切边 | 受拉边 | 斜边 | 焊缝长度 |  | 剪切边 | 受拉边 | 斜边 | 焊缝长度 |  |  | 剪切边 | 断裂面 | 斜边 | 断裂角度 |  | 剪切边 | 断裂面 | 斜边 | 断裂角度
| 1 |  |  |  |  | 1 | [5 empty] | 1 | 6.52 |  | 76 | 31 | 1 | 5.45 |  | 80 | 35
| 2 |  |  |  |  | 2 | [5 empty] | 2 | 7.13 |  | 79 | 34 | 2 | 5.85 |  | 81 | 36
| 3 |  |  |  |  | 3 | [5 empty] | 3 |  |  | 89 | 44 | 3 | 5.45 |  | 99 | 54
| 均值 |  |  |  |  | 均值 | [5 empty] | 均值 | 6.825 | #DIV/0! | 81.33333 | 36.33333 | 均值 | 5.583333 | #DIV/0! | 86.66667 | 41.66667
|  | 3号边 |  |  |  |  | 4号边 | [5 empty] | 3号边 |  |  |  |  | 4号边
|  | 剪切边 | 受拉边 | 斜边 | 焊缝长度 |  | 剪切边 | 受拉边 | 斜边 | 焊缝长度 |  |  | 剪切边 | 断裂面 | 斜边 | 断裂角度 |  | 剪切边 | 断裂面 | 斜边 | 断裂角度
| 1 |  |  |  |  | 1 | [5 empty] | 1 | 7.23 |  | 91 | 46 | 1 | 6.16 |  | 110 | 65
| 2 |  |  |  |  | 2 | [5 empty] | 2 | 5.79 |  | 87 | 42 | 2 | 6.32 |  | 78 | 33
| 3 |  |  |  |  | 3 | [5 empty] | 3 | 5.1 |  | 85 | 40 | 3 | 5.77 |  | 90 | 45
| 均值 |  |  |  |  | 均值 | [5 empty] | 均值 | 6.04 | #DIV/0! | 87.66667 | 42.66667 | 均值 | 6.083333 | #DIV/0! | 92.66667 | 47.66667
15-4 |  | 1号边 |  |  |  |  | 2号边 |  |  |  | 15-4 |  | 1号边 |  |  |  |  | 2号边
|  | 剪切边 | 受拉边 | 斜边 | 焊缝长度 |  | 剪切边 | 受拉边 | 斜边 | 焊缝长度 |  |  | 剪切边 | 断裂面 | 斜边 | 断裂角度 |  | 剪切边 | 断裂面 | 斜边 | 断裂角度
| 1 |  |  |  |  | 1 | [5 empty] | 1 | 6.33 |  | 70 | 25 | 1 | 6.94 |  | 83 | 38
| 2 |  |  |  |  | 2 | [5 empty] | 2 | 6.33 |  | 71 | 26 | 2 | 6.94 |  | 86 | 41
| 3 |  |  |  |  | 3 | [5 empty] | 3 | 6.19 |  |  |  | 3 | 7.5 |  | 80 | 35
| 均值 |  |  |  |  | 均值 | [5 empty] | 均值 | 6.283333 | #DIV/0! | 70.5 | 25.5 | 均值 | 7.126667 | #DIV/0! | 83 | 38
|  | 3号边 |  |  |  |  | 4号边 | [5 empty] | 3号边 |  |  |  |  | 4号边
|  | 剪切边 | 受拉边 | 斜边 | 焊缝长度 |  | 剪切边 | 受拉边 | 斜边 | 焊缝长度 |  |  | 剪切边 | 断裂面 | 斜边 | 断裂角度 |  | 剪切边 | 断裂面 | 斜边 | 断裂角度
| 1 |  |  |  |  | 1 | [5 empty] | 1 | 7.98 |  | 100 | 55 | 1 | 7.38 |  | 90 | 45
| 2 |  |  |  |  | 2 | [5 empty] | 2 | 7.88 |  | 98 | 53 | 2 | 7.29 |  | 93 | 48
| 3 |  |  |  |  | 3 | [5 empty] | 3 | 7.55 |  | 95 | 50 | 3 | 7.67 |  | 95 | 50
| 均值 |  |  |  |  | 均值 | [5 empty] | 均值 | 7.803333 | #DIV/0! | 97.66667 | 52.66667 | 均值 | 7.446667 | #DIV/0! | 92.66667 | 47.66667
15-5 |  | 1号边 |  |  |  |  | 2号边 |  |  |  | 15-5 |  | 1号边 |  |  |  |  | 2号边
|  | 剪切边 | 受拉边 | 斜边 | 焊缝长度 |  | 剪切边 | 受拉边 | 斜边 | 焊缝长度 |  |  | 剪切边 | 断裂面 | 斜边 | 断裂角度 |  | 剪切边 | 断裂面 | 斜边 | 断裂角度
| 1 |  |  |  |  | 1 | [5 empty] | 1 | 5.33 |  | 73 | 28 | 1 | 6.61 |  | 86 | 41
| 2 |  |  |  |  | 2 | [5 empty] | 2 | 5.68 |  | 86 | 41 | 2 | 6.7 |  | 78 | 33
| 3 |  |  |  |  | 3 | [5 empty] | 3 | 5.33 |  |  |  | 3 |  |  | 82 | 37
| 均值 |  |  |  |  | 均值 | [5 empty] | 均值 | 5.446667 | #DIV/0! | 79.5 | 34.5 | 均值 | 6.655 | #DIV/0! | 82 | 37
|  | 3号边 |  |  |  |  | 4号边 | [5 empty] | 3号边 |  |  |  |  | 4号边
|  | 剪切边 | 受拉边 | 斜边 | 焊缝长度 |  | 剪切边 | 受拉边 | 斜边 | 焊缝长度 |  |  | 剪切边 | 断裂面 | 斜边 | 断裂角度 |  | 剪切边 | 断裂面 | 斜边 | 断裂角度
| 1 |  |  |  |  | 1 | [5 empty] | 1 | 6.87 |  | 88 | 43 | 1 | 8.34 |  | 102 | 57
| 2 |  |  |  |  | 2 | [5 empty] | 2 | 6.77 |  | 80 | 35 | 2 | 8.25 |  | 92 | 47
| 3 |  |  |  |  | 3 | [5 empty] | 3 | 7.23 |  | 79 | 34 | 3 | 7.4 |  | 98 | 53
| 均值 |  |  |  |  | 均值 | [5 empty] | 均值 | 6.956667 | #DIV/0! | 82.33333 | 37.33333 | 均值 | 7.996667 | #DIV/0! | 97.33333 | 52.33333
15-6 |  | 1号边 |  |  |  |  | 2号边 |  |  |  | 15-6 |  | 1号边 |  |  |  |  | 2号边
|  | 剪切边 | 受拉边 | 斜边 | 焊缝长度 |  | 剪切边 | 受拉边 | 斜边 | 焊缝长度 |  |  | 剪切边 | 断裂面 | 斜边 | 断裂角度 |  | 剪切边 | 断裂面 | 斜边 | 断裂角度
| 1 |  |  |  |  | 1 | [5 empty] | 1 | 6.62 |  | 83 | 38 | 1 | 6.2 |  | 71 | 26
| 2 |  |  |  |  | 2 | [5 empty] | 2 | 6.01 |  | 79 | 34 | 2 | 6.25 |  | 69 | 24
| 3 |  |  |  |  | 3 | [5 empty] | 3 |  |  | 91 | 46 | 3 | 5.94 |  | 67 | 22
| 均值 |  |  |  |  | 均值 | [5 empty] | 均值 | 6.315 | #DIV/0! | 84.33333 | 39.33333 | 均值 | 6.13 | #DIV/0! | 69 | 24
|  | 3号边 |  |  |  |  | 4号边 | [5 empty] | 3号边 |  |  |  |  | 4号边
|  | 剪切边 | 受拉边 | 斜边 | 焊缝长度 |  | 剪切边 | 受拉边 | 斜边 | 焊缝长度 |  |  | 剪切边 | 断裂面 | 斜边 | 断裂角度 |  | 剪切边 | 断裂面 | 斜边 | 断裂角度
| 1 |  |  |  |  | 1 | [5 empty] | 1 | 7.15 |  | 90 | 45 | 1 | 7.23 |  | 89 | 44
| 2 |  |  |  |  | 2 | [5 empty] | 2 | 7.12 |  | 70 | 25 | 2 | 7.23 |  | 92 | 47
| 3 |  |  |  |  | 3 | [5 empty] | 3 | 5.81 |  | 75 | 30 | 3 | 6.59 |  | 90 | 45
| 均值 |  |  |  |  | 均值 | [5 empty] | 均值 | 6.693333 | #DIV/0! | 78.33333 | 33.33333 | 均值 | 7.016667 | #DIV/0! | 90.33333 | 45.33333

## 30
30-1 |  | 1号边 |  |  |  |  | 2号边 |  |  |  | 30-1 |  | 1号边 |  |  |  |  | 2号边
|  | 剪切边 | 受拉边 | 斜边 | 焊缝长度 |  | 剪切边 | 受拉边 | 斜边 | 焊缝长度 |  |  | 剪切边 | 断裂面 | 斜边 | 断裂角度 |  | 剪切边 | 断裂面 | 斜边 | 断裂角度
| 1 |  |  |  |  | 1 | [5 empty] | 1 | 6.38 |  | 85 | 40 | 1 | 7.08 |  | 78 | 33
| 2 |  |  |  |  | 2 | [5 empty] | 2 | 7.12 |  | 87 | 42 | 2 | 7.08 |  | 79 | 34
| 3 |  |  |  |  | 3 | [5 empty] | 3 | 6.34 |  | 82 | 37 | 3 | 7.24 |  | 82 | 37
| 均值 |  |  |  |  | 均值 | [5 empty] | 均值 | 6.613333 | #DIV/0! | 84.66667 | 39.66667 | 均值 | 7.133333 | #DIV/0! | 79.66667 | 34.66667
|  | 3号边 |  |  |  |  | 4号边 | [5 empty] | 3号边 |  |  |  |  | 4号边
|  | 剪切边 | 受拉边 | 斜边 | 焊缝长度 |  | 剪切边 | 受拉边 | 斜边 | 焊缝长度 |  |  | 剪切边 | 断裂面 | 斜边 | 断裂角度 |  | 剪切边 | 断裂面 | 斜边 | 断裂角度
| 1 |  |  |  |  | 1 | [5 empty] | 1 | 6.84 |  | 80 | 35 | 1 | 6.21 |  | 67 | 22
| 2 |  |  |  |  | 2 | [5 empty] | 2 | 7.39 |  | 80 | 35 | 2 |  |  | 70 | 25
| 3 |  |  |  |  | 3 | [5 empty] | 3 |  |  | 79 | 34 | 3
| 均值 |  |  |  |  | 均值 | [5 empty] | 均值 | 7.115 | #DIV/0! | 79.66667 | 34.66667 | 均值 | 6.21 | #DIV/0! | 68.5 | 23.5
30-2 |  | 1号边 |  |  |  |  | 2号边 |  |  |  | 30-2 |  | 1号边 |  |  |  |  | 2号边
|  | 剪切边 | 受拉边 | 斜边 | 焊缝长度 |  | 剪切边 | 受拉边 | 斜边 | 焊缝长度 |  |  | 剪切边 | 断裂面 | 斜边 | 断裂角度 |  | 剪切边 | 断裂面 | 斜边 | 断裂角度
| 1 |  |  |  |  | 1 | [5 empty] | 1 | 6.49 |  | 69 | 24 | 1 | 6.1 |  | 70 | 25
| 2 |  |  |  |  | 2 | [5 empty] | 2 | 6.49 |  | 70 | 25 | 2 | 5.45 |  | 70 | 25
| 3 |  |  |  |  | 3 | [5 empty] | 3 | 6.1 |  | 71 | 26 | 3 | 5.98 |  | 68.5 | 23.5
| 均值 |  |  |  |  | 均值 | [5 empty] | 均值 | 6.36 | #DIV/0! | 70 | 25 | 均值 | 5.843333 | #DIV/0! | 69.5 | 24.5
|  | 3号边 |  |  |  |  | 4号边 | [5 empty] | 3号边 |  |  |  |  | 4号边
|  | 剪切边 | 受拉边 | 斜边 | 焊缝长度 |  | 剪切边 | 受拉边 | 斜边 | 焊缝长度 |  |  | 剪切边 | 断裂面 | 斜边 | 断裂角度 |  | 剪切边 | 断裂面 | 斜边 | 断裂角度
| 1 |  |  |  |  | 1 | [5 empty] | 1 | 7.27 |  | 72 | 27 | 1 | 6.43 |  | 64 | 19
| 2 |  |  |  |  | 2 | [5 empty] | 2 | 5.69 |  | 74 | 29 | 2 |  |  | 62 | 17
| 3 |  |  |  |  | 3 | [5 empty] | 3 | 6.44 |  |  |  | 3
| 均值 |  |  |  |  | 均值 | [5 empty] | 均值 | 6.466667 | #DIV/0! | 73 | 28 | 均值 | 6.43 | #DIV/0! | 63 | 18
30-3 |  | 1号边 |  |  |  |  | 2号边 |  |  |  | 30-3 |  | 1号边 |  |  |  |  | 2号边
|  | 剪切边 | 受拉边 | 斜边 | 焊缝长度 |  | 剪切边 | 受拉边 | 斜边 | 焊缝长度 |  |  | 剪切边 | 断裂面 | 斜边 | 断裂角度 |  | 剪切边 | 断裂面 | 斜边 | 断裂角度
| 1 |  |  |  |  | 1 | [5 empty] | 1 | 5.47 |  | 70 | 25 | 1 | 7.44 |  | 80 | 35
| 2 |  |  |  |  | 2 | [5 empty] | 2 | 5.87 |  | 70 | 25 | 2 | 6.64 |  | 80 | 35
| 3 |  |  |  |  | 3 | [5 empty] | 3 | 5.3 |  | 76 | 31 | 3 | 6.8 |  | 82 | 37
| 均值 |  |  |  |  | 均值 | [5 empty] | 均值 | 5.546667 | #DIV/0! | 72 | 27 | 均值 | 6.96 | #DIV/0! | 80.66667 | 35.66667
|  | 3号边 |  |  |  |  | 4号边 | [5 empty] | 3号边 |  |  |  |  | 4号边
|  | 剪切边 | 受拉边 | 斜边 | 焊缝长度 |  | 剪切边 | 受拉边 | 斜边 | 焊缝长度 |  |  | 剪切边 | 断裂面 | 斜边 | 断裂角度 |  | 剪切边 | 断裂面 | 斜边 | 断裂角度
| 1 |  |  |  |  | 1 | [5 empty] | 1 | 6.11 |  | 63 | 18 | 1 | 6.22 |  | 62 | 17
| 2 |  |  |  |  | 2 | [5 empty] | 2 |  |  | 60 | 15 | 2 | 6.54 |  | 60 | 15
| 3 |  |  |  |  | 3 | [5 empty] | 3 |  |  | 61 | 16 | 3 | 5.66 |  | 63 | 18
| 均值 |  |  |  |  | 均值 | [5 empty] | 均值 | 6.11 | #DIV/0! | 61.33333 | 16.33333 | 均值 | 6.14 | #DIV/0! | 61.66667 | 16.66667
30-4 |  | 1号边 |  |  |  |  | 2号边 |  |  |  | 30-4 |  | 1号边 |  |  |  |  | 2号边
|  | 剪切边 | 受拉边 | 斜边 | 焊缝长度 |  | 剪切边 | 受拉边 | 斜边 | 焊缝长度 |  |  | 剪切边 | 断裂面 | 斜边 | 断裂角度 |  | 剪切边 | 断裂面 | 斜边 | 断裂角度
| 1 |  |  |  |  | 1 | [5 empty] | 1 | 8.44 |  | 84 | 39 | 1 | 7.99 |  | 78 | 33
| 2 |  |  |  |  | 2 | [5 empty] | 2 | 8.44 |  | 77 | 32 | 2 | 7.67 |  | 84 | 39
| 3 |  |  |  |  | 3 | [5 empty] | 3 | 8.02 |  | 86 | 41 | 3 | 7.67 |  | 82 | 37
| 均值 |  |  |  |  | 均值 | [5 empty] | 均值 | 8.3 | #DIV/0! | 82.33333 | 37.33333 | 均值 | 7.776667 | #DIV/0! | 81.33333 | 36.33333
|  | 3号边 |  |  |  |  | 4号边 | [5 empty] | 3号边 |  |  |  |  | 4号边
|  | 剪切边 | 受拉边 | 斜边 | 焊缝长度 |  | 剪切边 | 受拉边 | 斜边 | 焊缝长度 |  |  | 剪切边 | 断裂面 | 斜边 | 断裂角度 |  | 剪切边 | 断裂面 | 斜边 | 断裂角度
| 1 |  |  |  |  | 1 | [5 empty] | 1 | 6.93 |  | 72 | 27 | 1 | 6.06 |  | 65 | 20
| 2 |  |  |  |  | 2 | [5 empty] | 2 | 7.06 |  | 90 | 45 | 2 | 5.66 |  | 60 | 15
| 3 |  |  |  |  | 3 | [5 empty] | 3 | 6.68 |  | 80 | 35 | 3 | 6.04 |  | 60 | 15
| 均值 |  |  |  |  | 均值 | [5 empty] | 均值 | 6.89 | #DIV/0! | 80.66667 | 35.66667 | 均值 | 5.92 | #DIV/0! | 61.66667 | 16.66667
30-5 |  | 1号边 |  |  |  |  | 2号边 |  |  |  | 30-5 |  | 1号边 |  |  |  |  | 2号边
|  | 剪切边 | 受拉边 | 斜边 | 焊缝长度 |  | 剪切边 | 受拉边 | 斜边 | 焊缝长度 |  |  | 剪切边 | 断裂面 | 斜边 | 断裂角度 |  | 剪切边 | 断裂面 | 斜边 | 断裂角度
| 1 |  |  |  |  | 1 | [5 empty] | 1 | 6.15 |  | 61 | 16 | 1 | 5.24 |  | 60 | 15
| 2 |  |  |  |  | 2 | [5 empty] | 2 | 5.86 |  | 65 | 20 | 2 | 5.57 |  | 60 | 15
| 3 |  |  |  |  | 3 | [5 empty] | 3 | 6.56 |  | 63 | 18 | 3 | 5.28 |  | 60 | 15
| 均值 |  |  |  |  | 均值 | [5 empty] | 均值 | 6.19 | #DIV/0! | 63 | 18 | 均值 | 5.363333 | #DIV/0! | 60 | 15
|  | 3号边 |  |  |  |  | 4号边 | [5 empty] | 3号边 |  |  |  |  | 4号边
|  | 剪切边 | 受拉边 | 斜边 | 焊缝长度 |  | 剪切边 | 受拉边 | 斜边 | 焊缝长度 |  |  | 剪切边 | 断裂面 | 斜边 | 断裂角度 |  | 剪切边 | 断裂面 | 斜边 | 断裂角度
| 1 |  |  |  |  | 1 | [5 empty] | 1 | 6.67 |  | 72 | 27 | 1 | 7.09 |  | 82 | 37
| 2 |  |  |  |  | 2 | [5 empty] | 2 | 6.37 |  | 80 | 35 | 2 |  |  | 85 | 40
| 3 |  |  |  |  | 3 | [5 empty] | 3 | 5.97 |  | 90 | 45 | 3 |  |  | 85 | 40
| 均值 |  |  |  |  | 均值 | [5 empty] | 均值 | 6.336667 | #DIV/0! | 80.66667 | 35.66667 | 均值 | 7.09 | #DIV/0! | 84 | 39
30-6 |  | 1号边 |  |  |  |  | 2号边 |  |  |  | 30-6 |  | 1号边 |  |  |  |  | 2号边
|  | 剪切边 | 受拉边 | 斜边 | 焊缝长度 |  | 剪切边 | 受拉边 | 斜边 | 焊缝长度 |  |  | 剪切边 | 断裂面 | 斜边 | 断裂角度 |  | 剪切边 | 断裂面 | 斜边 | 断裂角度
| 1 |  |  |  |  | 1 | [5 empty] | 1 | 5.39 |  | 71 | 26 | 1 | 5.77 |  | 70 | 25
| 2 |  |  |  |  | 2 | [5 empty] | 2 | 5.94 |  | 68 | 23 | 2 | 5.52 |  | 71 | 26
| 3 |  |  |  |  | 3 | [5 empty] | 3 | 5.43 |  | 65 | 20 | 3 | 5.53 |  | 72 | 27
| 均值 |  |  |  |  | 均值 | [5 empty] | 均值 | 5.586667 | #DIV/0! | 68 | 23 | 均值 | 5.606667 | #DIV/0! | 71 | 26
|  | 3号边 |  |  |  |  | 4号边 | [5 empty] | 3号边 |  |  |  |  | 4号边
|  | 剪切边 | 受拉边 | 斜边 | 焊缝长度 |  | 剪切边 | 受拉边 | 斜边 | 焊缝长度 |  |  | 剪切边 | 断裂面 | 斜边 | 断裂角度 |  | 剪切边 | 断裂面 | 斜边 | 断裂角度
| 1 |  |  |  |  | 1 | [5 empty] | 1 | 6.35 |  | 70 | 25 | 1 | 6.2 |  | 73 | 28
| 2 |  |  |  |  | 2 | [5 empty] | 2 | 5.77 |  | 62 | 17 | 2 | 8.49 |  | 79 | 34
| 3 |  |  |  |  | 3 | [5 empty] | 3 | 4.91 |  | 80 | 35 | 3 | 7.14 |  | 85 | 40
| 均值 |  |  |  |  | 均值 | [5 empty] | 均值 | 5.676667 | #DIV/0! | 70.66667 | 25.66667 | 均值 | 7.276667 | #DIV/0! | 79 | 34

## 45D
45D-1 |  | 1号边 |  |  |  |  | 2号边 |  |  |  | 45D-1 |  | 1号边 |  |  |  |  | 2号边
|  | 剪切边 | 受拉边 | 斜边 | 焊缝长度 |  | 剪切边 | 受拉边 | 斜边 | 焊缝长度 |  |  | 剪切边 | 断裂面 | 斜边 | 断裂角度 |  | 剪切边 | 断裂面 | 斜边 | 断裂角度
| 1 |  |  |  |  | 1 | [5 empty] | 1 | 4.26 |  | 60 | 15 | 1 | 6.2 |  | 53 | 8
| 2 |  |  |  |  | 2 | [5 empty] | 2 | 5.69 |  | 60 | 15 | 2 | 4.58 |  | 55 | 10
| 3 |  |  |  |  | 3 | [5 empty] | 3 | 3.93 |  | 60 | 15 | 3 |  |  | 70 | 25
| 均值 |  |  |  |  | 均值 | [5 empty] | 均值 | 4.626667 | #DIV/0! | 60 | 15 | 均值 | 5.39 | #DIV/0! | 59.33333 | 14.33333
|  | 3号边 |  |  |  |  | 4号边 | [5 empty] | 3号边 |  |  |  |  | 4号边
|  | 剪切边 | 受拉边 | 斜边 | 焊缝长度 |  | 剪切边 | 受拉边 | 斜边 | 焊缝长度 |  |  | 剪切边 | 断裂面 | 斜边 | 断裂角度 |  | 剪切边 | 断裂面 | 斜边 | 断裂角度
| 1 |  |  |  |  | 1 | [5 empty] | 1 | 7.62 |  | 75 | 30 | 1 | 6.62 |  | 75 | 30
| 2 |  |  |  |  | 2 | [5 empty] | 2 | 6.81 |  | 80 | 35 | 2 | 6.17 |  | 80 | 35
| 3 |  |  |  |  | 3 | [5 empty] | 3 | 5.97 |  | 80 | 35 | 3 | 6.52 |  | 82 | 37
| 均值 |  |  |  |  | 均值 | [5 empty] | 均值 | 6.8 | #DIV/0! | 78.33333 | 33.33333 | 均值 | 6.436667 | #DIV/0! | 79 | 34
45D-2 |  | 1号边 |  |  |  |  | 2号边 |  |  |  | 45D-2 |  | 1号边 |  |  |  |  | 2号边
|  | 剪切边 | 受拉边 | 斜边 | 焊缝长度 |  | 剪切边 | 受拉边 | 斜边 | 焊缝长度 |  |  | 剪切边 | 断裂面 | 斜边 | 断裂角度 |  | 剪切边 | 断裂面 | 斜边 | 断裂角度
| 1 |  |  |  |  | 1 | [5 empty] | 1 | 7.62 |  | 80 | 35 | 1 | 6.82 |  | 74 | 29
| 2 |  |  |  |  | 2 | [5 empty] | 2 | 6.82 |  | 80 | 35 | 2 | 6.26 |  | 73 | 28
| 3 |  |  |  |  | 3 | [5 empty] | 3 |  |  | 81 | 36 | 3 |  |  | 72 | 27
| 均值 |  |  |  |  | 均值 | [5 empty] | 均值 | 7.22 | #DIV/0! | 80.33333 | 35.33333 | 均值 | 6.54 | #DIV/0! | 73 | 28
|  | 3号边 |  |  |  |  | 4号边 | [5 empty] | 3号边 |  |  |  |  | 4号边
|  | 剪切边 | 受拉边 | 斜边 | 焊缝长度 |  | 剪切边 | 受拉边 | 斜边 | 焊缝长度 |  |  | 剪切边 | 断裂面 | 斜边 | 断裂角度 |  | 剪切边 | 断裂面 | 斜边 | 断裂角度
| 1 |  |  |  |  | 1 | [5 empty] | 1 | 6.56 |  | 82 | 37 | 1 | 6.84 |  | 64 | 19
| 2 |  |  |  |  | 2 | [5 empty] | 2 | 6.85 |  | 76 | 31 | 2 | 6.27 |  | 61 | 16
| 3 |  |  |  |  | 3 | [5 empty] | 3 |  |  | 78 | 33 | 3 | 5.24 |  | 68 | 23
| 均值 |  |  |  |  | 均值 | [5 empty] | 均值 | 6.705 | #DIV/0! | 78.66667 | 33.66667 | 均值 | 6.116667 | #DIV/0! | 64.33333 | 19.33333
45D-3 |  | 1号边 |  |  |  |  | 2号边 |  |  |  | 45D-3 |  | 1号边 |  |  |  |  | 2号边
|  | 剪切边 | 受拉边 | 斜边 | 焊缝长度 |  | 剪切边 | 受拉边 | 斜边 | 焊缝长度 |  |  | 剪切边 | 断裂面 | 斜边 | 断裂角度 |  | 剪切边 | 断裂面 | 斜边 | 断裂角度
| 1 |  |  |  |  | 1 | [5 empty] | 1 | 6.52 |  | 62 | 17 | 1 | 6.73 |  | 58 | 13
| 2 |  |  |  |  | 2 | [5 empty] | 2 | 5.57 |  | 68 | 23 | 2 | 6.06 |  | 60 | 15
| 3 |  |  |  |  | 3 | [5 empty] | 3 |  |  | 80 | 35 | 3 |  |  | 70 | 25
| 均值 |  |  |  |  | 均值 | [5 empty] | 均值 | 6.045 | #DIV/0! | 70 | 25 | 均值 | 6.395 | #DIV/0! | 62.66667 | 17.66667
|  | 3号边 |  |  |  |  | 4号边 | [5 empty] | 3号边 |  |  |  |  | 4号边
|  | 剪切边 | 受拉边 | 斜边 | 焊缝长度 |  | 剪切边 | 受拉边 | 斜边 | 焊缝长度 |  |  | 剪切边 | 断裂面 | 斜边 | 断裂角度 |  | 剪切边 | 断裂面 | 斜边 | 断裂角度
| 1 |  |  |  |  | 1 | [5 empty] | 1 | 6.3 |  | 67 | 22 | 1 | 6.29 |  | 64 | 19
| 2 |  |  |  |  | 2 | [5 empty] | 2 | 6.1 |  | 65 | 20 | 2 | 5.92 |  | 62 | 17
| 3 |  |  |  |  | 3 | [5 empty] | 3 | 5.59 |  | 65 | 20 | 3 | 5.25 |  | 62 | 17
| 均值 |  |  |  |  | 均值 | [5 empty] | 均值 | 5.996667 | #DIV/0! | 65.66667 | 20.66667 | 均值 | 5.82 | #DIV/0! | 62.66667 | 17.66667
45D-4 |  | 1号边 |  |  |  |  | 2号边 |  |  |  | 45D-4 |  | 1号边 |  |  |  |  | 2号边
|  | 剪切边 | 受拉边 | 斜边 | 焊缝长度 |  | 剪切边 | 受拉边 | 斜边 | 焊缝长度 |  |  | 剪切边 | 断裂面 | 斜边 | 断裂角度 |  | 剪切边 | 断裂面 | 斜边 | 断裂角度
| 1 |  |  |  |  | 1 | [5 empty] | 1 | 6.73 |  | 65 | 20 | 1 | 6.51 |  | 65 | 20
| 2 |  |  |  |  | 2 | [5 empty] | 2 | 7.12 |  | 68 | 23 | 2 | 6.62 |  | 62 | 17
| 3 |  |  |  |  | 3 | [5 empty] | 3 |  |  | 60 | 15 | 3 |  |  | 66 | 21
| 均值 |  |  |  |  | 均值 | [5 empty] | 均值 | 6.925 | #DIV/0! | 64.33333 | 19.33333 | 均值 | 6.565 | #DIV/0! | 64.33333 | 19.33333
|  | 3号边 |  |  |  |  | 4号边 | [5 empty] | 3号边 |  |  |  |  | 4号边
|  | 剪切边 | 受拉边 | 斜边 | 焊缝长度 |  | 剪切边 | 受拉边 | 斜边 | 焊缝长度 |  |  | 剪切边 | 断裂面 | 斜边 | 断裂角度 |  | 剪切边 | 断裂面 | 斜边 | 断裂角度
| 1 |  |  |  |  | 1 | [5 empty] | 1 | 4.91 |  | 70 | 25 | 1 | 6.02 |  | 65 | 20
| 2 |  |  |  |  | 2 | [5 empty] | 2 | 5.42 |  | 62 | 17 | 2 | 6.5 |  | 70 | 25
| 3 |  |  |  |  | 3 | [5 empty] | 3 |  |  | 60.64 | 15.64 | 3 |  |  | 67 | 22
| 均值 |  |  |  |  | 均值 | [5 empty] | 均值 | 5.165 | #DIV/0! | 64.21333 | 19.21333 | 均值 | 6.26 | #DIV/0! | 67.33333 | 22.33333
45D-5 |  | 1号边 |  |  |  |  | 2号边 |  |  |  | 45D-5 |  | 1号边 |  |  |  |  | 2号边
|  | 剪切边 | 受拉边 | 斜边 | 焊缝长度 |  | 剪切边 | 受拉边 | 斜边 | 焊缝长度 |  |  | 剪切边 | 断裂面 | 斜边 | 断裂角度 |  | 剪切边 | 断裂面 | 斜边 | 断裂角度
| 1 |  |  |  |  | 1 | [5 empty] | 1 | 6.27 |  | 65 | 20 | 1 | 5.23 |  | 72 | 27
| 2 |  |  |  |  | 2 | [5 empty] | 2 | 6.86 |  | 62 | 17 | 2 | 6.07 |  | 70 | 25
| 3 |  |  |  |  | 3 | [5 empty] | 3 |  |  | 72 | 27 | 3 |  |  | 72 | 27
| 均值 |  |  |  |  | 均值 | [5 empty] | 均值 | 6.565 | #DIV/0! | 66.33333 | 21.33333 | 均值 | 5.65 | #DIV/0! | 71.33333 | 26.33333
|  | 3号边 |  |  |  |  | 4号边 | [5 empty] | 3号边 |  |  |  |  | 4号边
|  | 剪切边 | 受拉边 | 斜边 | 焊缝长度 |  | 剪切边 | 受拉边 | 斜边 | 焊缝长度 |  |  | 剪切边 | 断裂面 | 斜边 | 断裂角度 |  | 剪切边 | 断裂面 | 斜边 | 断裂角度
| 1 |  |  |  |  | 1 | [5 empty] | 1 | 7.57 |  | 72 | 27 | 1 | 7.17 |  | 84 | 39
| 2 |  |  |  |  | 2 | [5 empty] | 2 | 7.09 |  | 74 | 29 | 2 | 6.39 |  | 80 | 35
| 3 |  |  |  |  | 3 | [5 empty] | 3 | 6.84 |  | 74 | 29 | 3 | 6.54 |  | 80 | 35
| 均值 |  |  |  |  | 均值 | [5 empty] | 均值 | 7.166667 | #DIV/0! | 73.33333 | 28.33333 | 均值 | 6.7 | #DIV/0! | 81.33333 | 36.33333
45D-6 |  | 1号边 |  |  |  |  | 2号边 |  |  |  | 45D-6 |  | 1号边 |  |  |  |  | 2号边
|  | 剪切边 | 受拉边 | 斜边 | 焊缝长度 |  | 剪切边 | 受拉边 | 斜边 | 焊缝长度 |  |  | 剪切边 | 断裂面 | 斜边 | 断裂角度 |  | 剪切边 | 断裂面 | 斜边 | 断裂角度
| 1 |  |  |  |  | 1 | [5 empty] | 1 | 6.8 |  | 82 | 37 | 1 | 7.23 |  | 70 | 25
| 2 |  |  |  |  | 2 | [5 empty] | 2 | 6.66 |  | 82 | 37 | 2 | 6.86 |  | 72 | 27
| 3 |  |  |  |  | 3 | [5 empty] | 3 |  |  | 78 | 33 | 3 |  |  | 70 | 25
| 均值 |  |  |  |  | 均值 | [5 empty] | 均值 | 6.73 | #DIV/0! | 80.66667 | 35.66667 | 均值 | 7.045 | #DIV/0! | 70.66667 | 25.66667
|  | 3号边 |  |  |  |  | 4号边 | [5 empty] | 3号边 |  |  |  |  | 4号边
|  | 剪切边 | 受拉边 | 斜边 | 焊缝长度 |  | 剪切边 | 受拉边 | 斜边 | 焊缝长度 |  |  | 剪切边 | 断裂面 | 斜边 | 断裂角度 |  | 剪切边 | 断裂面 | 斜边 | 断裂角度
| 1 |  |  |  |  | 1 | [5 empty] | 1 | 5.68 |  | 70 | 25 | 1 | 5.27 |  | 63 | 18
| 2 |  |  |  |  | 2 | [5 empty] | 2 | 5.49 |  | 75 | 30 | 2 | 5.45 |  | 64 | 19
| 3 |  |  |  |  | 3 | [5 empty] | 3 | 5.68 |  | 77 | 32 | 3 | 6.25 |  | 65 | 20
| 均值 |  |  |  |  | 均值 | [5 empty] | 均值 | 5.616667 | #DIV/0! | 74 | 29 | 均值 | 5.656667 | #DIV/0! | 64 | 19

## 45S
45S-1 |  | 1号边 |  |  |  |  | 2号边 |  |  |  | 45S-1 |  | 1号边 |  |  |  |  | 2号边
|  | 剪切边 | 受拉边 | 斜边 | 焊缝长度 |  | 剪切边 | 受拉边 | 斜边 | 焊缝长度 |  |  | 剪切边 | 断裂面 | 斜边 | 断裂角度 |  | 剪切边 | 断裂面 | 斜边 | 断裂角度
| 1 |  |  |  |  | 1 | [5 empty] | 1 | 6.04 |  | 60 | 18 | 1 | 6.45 |  | 65 | 18
| 2 |  |  |  |  | 2 | [5 empty] | 2 | 5.8 |  | 57 | 15 | 2 | 6.81 |  | 65 | 18
| 3 |  |  |  |  | 3 | [5 empty] | 3 | 6.52 |  | 55 | 13 | 3 | 6.02 |  | 64 | 17
| 均值 |  |  |  |  | 均值 | [5 empty] | 均值 | 6.12 | #DIV/0! | 57.33333 | 15.33333 | 均值 | 6.426667 | #DIV/0! | 64.66667 | 17.66667
45S-2 |  | 1号边 |  |  |  |  | 2号边 |  |  |  | 45S-2 |  | 1号边 |  |  |  |  | 2号边
|  | 剪切边 | 受拉边 | 斜边 | 焊缝长度 |  | 剪切边 | 受拉边 | 斜边 | 焊缝长度 |  |  | 剪切边 | 断裂面 | 斜边 | 断裂角度 |  | 剪切边 | 断裂面 | 斜边 | 断裂角度
| 1 |  |  |  |  | 1 | [5 empty] | 1 | 6.29 |  | 65 | 23 | 1 | 6.91 |  | 64 | 19
| 2 |  |  |  |  | 2 | [5 empty] | 2 | 6.47 |  | 60 | 18 | 2 | 6.91 |  | 61 | 16
| 3 |  |  |  |  | 3 | [5 empty] | 3 | 5.93 |  | 57 | 15 | 3 | 7.21 |  | 60 | 15
| 均值 |  |  |  |  | 均值 | [5 empty] | 均值 | 6.23 | #DIV/0! | 60.66667 | 18.66667 | 均值 | 7.01 | #DIV/0! | 61.66667 | 16.66667
45S-3 |  | 1号边 |  |  |  |  | 2号边 |  |  |  | 45S-3 |  | 1号边 |  |  |  |  | 2号边
|  | 剪切边 | 受拉边 | 斜边 | 焊缝长度 |  | 剪切边 | 受拉边 | 斜边 | 焊缝长度 |  |  | 剪切边 | 断裂面 | 斜边 | 断裂角度 |  | 剪切边 | 断裂面 | 斜边 | 断裂角度
| 1 |  |  |  |  | 1 | [5 empty] | 1 | 5.88 |  | 65 | 20 | 1 | 6.84 |  | 72 | 25
| 2 |  |  |  |  | 2 | [5 empty] | 2 | 6.13 |  | 60 | 15 | 2 | 6.55 |  | 66 | 19
| 3 |  |  |  |  | 3 | [5 empty] | 3 | 5.91 |  | 59 | 14 | 3 | 7.03 |  | 73 | 26
| 均值 |  |  |  |  | 均值 | [5 empty] | 均值 | 5.973333 | #DIV/0! | 61.33333 | 16.33333 | 均值 | 6.806667 | #DIV/0! | 70.33333 | 23.33333
45S-4 |  | 1号边 |  |  |  |  | 2号边 |  |  |  | 45S-4 |  | 1号边 |  |  |  |  | 2号边
|  | 剪切边 | 受拉边 | 斜边 | 焊缝长度 |  | 剪切边 | 受拉边 | 斜边 | 焊缝长度 |  |  | 剪切边 | 断裂面 | 斜边 | 断裂角度 |  | 剪切边 | 断裂面 | 斜边 | 断裂角度
| 1 |  |  |  |  | 1 | [5 empty] | 1 | 5.68 |  | 62 | 18 | 1 | 7.16 |  | 65 | 19
| 2 |  |  |  |  | 2 | [5 empty] | 2 | 5.99 |  | 55 | 11 | 2 | 6.93 |  | 65 | 19
| 3 |  |  |  |  | 3 | [5 empty] | 3 | 6.34 |  | 56 | 12 | 3 | 6.88 |  | 68 | 22
| 均值 |  |  |  |  | 均值 | [5 empty] | 均值 | 6.003333 | #DIV/0! | 57.66667 | 13.66667 | 均值 | 6.99 | #DIV/0! | 66 | 20
45S-5 |  | 1号边 |  |  |  |  | 2号边 |  |  |  | 45S-5 |  | 1号边 |  |  |  |  | 2号边
|  | 剪切边 | 受拉边 | 斜边 | 焊缝长度 |  | 剪切边 | 受拉边 | 斜边 | 焊缝长度 |  |  | 剪切边 | 断裂面 | 斜边 | 断裂角度 |  | 剪切边 | 断裂面 | 斜边 | 断裂角度
| 1 |  |  |  |  | 1 | [5 empty] | 1 | 6.04 |  | 65 | 20 | 1 | 7.22 |  | 61 | 15
| 2 |  |  |  |  | 2 | [5 empty] | 2 | 6.29 |  | 65 | 20 | 2 | 6.93 |  | 63 | 17
| 3 |  |  |  |  | 3 | [5 empty] | 3 | 6.93 |  | 58 | 13 | 3 | 6.88 |  | 68 | 22
| 均值 |  |  |  |  | 均值 | [5 empty] | 均值 | 6.42 | #DIV/0! | 62.66667 | 17.66667 | 均值 | 7.01 | #DIV/0! | 64 | 18
45S-6 |  | 1号边 |  |  |  |  | 2号边 |  |  |  | 45S-6 |  | 1号边 |  |  |  |  | 2号边
|  | 剪切边 | 受拉边 | 斜边 | 焊缝长度 |  | 剪切边 | 受拉边 | 斜边 | 焊缝长度 |  |  | 剪切边 | 断裂面 | 斜边 | 断裂角度 |  | 剪切边 | 断裂面 | 斜边 | 断裂角度
| 1 |  |  |  |  | 1 | [5 empty] | 1 | 5.61 |  | 70 | 25 | 1 | 6.87 |  | 62 | 17
| 2 |  |  |  |  | 2 | [5 empty] | 2 | 6.01 |  | 60 | 15 | 2 | 6.81 |  | 62 | 17
| 3 |  |  |  |  | 3 | [5 empty] | 3 | 6.19 |  | 60 | 15 | 3 | 6.55 |  | 70 | 25
| 均值 |  |  |  |  | 均值 | [5 empty] | 均值 | 5.936667 | #DIV/0! | 63.33333 | 18.33333 | 均值 | 6.743333 | #DIV/0! | 64.66667 | 19.66667

## 60
60-1 |  | 1号边 |  |  |  |  | 2号边 |  |  |  | 60-1 |  | 1号边 |  |  |  |  | 2号边
|  | 剪切边 | 受拉边 | 斜边 | 焊缝长度 |  | 剪切边 | 受拉边 | 斜边 | 焊缝长度 |  |  | 剪切边 | 断裂面 | 斜边 | 断裂角度 |  | 剪切边 | 断裂面 | 斜边 | 断裂角度
| 1 |  |  |  |  | 1 | [5 empty] | 1 |  |  |  |  | 1
| 2 |  |  |  |  | 2 | [5 empty] | 2 |  |  |  |  | 2
| 3 |  |  |  |  | 3 | [5 empty] | 3 |  |  |  |  | 3
| 均值 |  |  |  |  | 均值 | [5 empty] | 均值 |  |  |  |  | 均值
60-2 |  | 1号边 |  |  |  |  | 2号边 |  |  |  | 60-2 |  | 1号边 |  |  |  |  | 2号边
|  | 剪切边 | 受拉边 | 斜边 | 焊缝长度 |  | 剪切边 | 受拉边 | 斜边 | 焊缝长度 |  |  | 剪切边 | 断裂面 | 斜边 | 断裂角度 |  | 剪切边 | 断裂面 | 斜边 | 断裂角度
| 1 |  |  |  |  | 1 | [5 empty] | 1 |  |  |  |  | 1
| 2 |  |  |  |  | 2 | [5 empty] | 2 |  |  |  |  | 2
| 3 |  |  |  |  | 3 | [5 empty] | 3 |  |  |  |  | 3
| 均值 |  |  |  |  | 均值 | [5 empty] | 均值 |  |  |  |  | 均值
60-3 |  | 1号边 |  |  |  |  | 2号边 |  |  |  | 60-3 |  | 1号边 |  |  |  |  | 2号边
|  | 剪切边 | 受拉边 | 斜边 | 焊缝长度 |  | 剪切边 | 受拉边 | 斜边 | 焊缝长度 |  |  | 剪切边 | 断裂面 | 斜边 | 断裂角度 |  | 剪切边 | 断裂面 | 斜边 | 断裂角度
| 1 |  |  |  |  | 1 | [5 empty] | 1 |  |  |  |  | 1
| 2 |  |  |  |  | 2 | [5 empty] | 2 |  |  |  |  | 2
| 3 |  |  |  |  | 3 | [5 empty] | 3 |  |  |  |  | 3
| 均值 |  |  |  |  | 均值 | [5 empty] | 均值 |  |  |  |  | 均值
60-4 |  | 1号边 |  |  |  |  | 2号边 |  |  |  | 60-4 |  | 1号边 |  |  |  |  | 2号边
|  | 剪切边 | 受拉边 | 斜边 | 焊缝长度 |  | 剪切边 | 受拉边 | 斜边 | 焊缝长度 |  |  | 剪切边 | 断裂面 | 斜边 | 断裂角度 |  | 剪切边 | 断裂面 | 斜边 | 断裂角度
| 1 |  |  |  |  | 1 | [5 empty] | 1 |  |  |  |  | 1
| 2 |  |  |  |  | 2 | [5 empty] | 2 |  |  |  |  | 2
| 3 |  |  |  |  | 3 | [5 empty] | 3 |  |  |  |  | 3
| 均值 |  |  |  |  | 均值 | [5 empty] | 均值 |  |  |  |  | 均值
60-5 |  | 1号边 |  |  |  |  | 2号边 |  |  |  | 60-5 |  | 1号边 |  |  |  |  | 2号边
|  | 剪切边 | 受拉边 | 斜边 | 焊缝长度 |  | 剪切边 | 受拉边 | 斜边 | 焊缝长度 |  |  | 剪切边 | 断裂面 | 斜边 | 断裂角度 |  | 剪切边 | 断裂面 | 斜边 | 断裂角度
| 1 |  |  |  |  | 1 | [5 empty] | 1 |  |  |  |  | 1
| 2 |  |  |  |  | 2 | [5 empty] | 2 |  |  |  |  | 2
| 3 |  |  |  |  | 3 | [5 empty] | 3 |  |  |  |  | 3
| 均值 |  |  |  |  | 均值 | [5 empty] | 均值 |  |  |  |  | 均值
60-6 |  | 1号边 |  |  |  |  | 2号边 |  |  |  | 60-6 |  | 1号边 |  |  |  |  | 2号边
|  | 剪切边 | 受拉边 | 斜边 | 焊缝长度 |  | 剪切边 | 受拉边 | 斜边 | 焊缝长度 |  |  | 剪切边 | 断裂面 | 斜边 | 断裂角度 |  | 剪切边 | 断裂面 | 斜边 | 断裂角度
| 1 |  |  |  |  | 1 | [5 empty] | 1 |  |  |  |  | 1
| 2 |  |  |  |  | 2 | [5 empty] | 2 |  |  |  |  | 2
| 3 |  |  |  |  | 3 | [5 empty] | 3 |  |  |  |  | 3
| 均值 |  |  |  |  | 均值 | [5 empty] | 均值 |  |  |  |  | 均值

## 75
75-1 |  | 1号边 |  |  |  |  | 2号边 |  |  |  | 75-1 |  | 1号边 |  |  |  |  | 2号边
|  | 剪切边 | 受拉边 | 斜边 | 焊缝长度 |  | 剪切边 | 受拉边 | 斜边 | 焊缝长度 |  |  | 剪切边 | 断裂面 | 斜边 | 断裂角度 |  | 剪切边 | 断裂面 | 斜边 | 断裂角度
| 1 |  |  |  |  | 1 | [5 empty] | 1 |  |  |  |  | 1
| 2 |  |  |  |  | 2 | [5 empty] | 2 |  |  |  |  | 2
| 3 |  |  |  |  | 3 | [5 empty] | 3 |  |  |  |  | 3
| 均值 |  |  |  |  | 均值 | [5 empty] | 均值 |  |  |  |  | 均值
75-2 |  | 1号边 |  |  |  |  | 2号边 |  |  |  | 75-2 |  | 1号边 |  |  |  |  | 2号边
|  | 剪切边 | 受拉边 | 斜边 | 焊缝长度 |  | 剪切边 | 受拉边 | 斜边 | 焊缝长度 |  |  | 剪切边 | 断裂面 | 斜边 | 断裂角度 |  | 剪切边 | 断裂面 | 斜边 | 断裂角度
| 1 |  |  |  |  | 1 | [5 empty] | 1 |  |  |  |  | 1
| 2 |  |  |  |  | 2 | [5 empty] | 2 |  |  |  |  | 2
| 3 |  |  |  |  | 3 | [5 empty] | 3 |  |  |  |  | 3
| 均值 |  |  |  |  | 均值 | [5 empty] | 均值 |  |  |  |  | 均值
75-3 |  | 1号边 |  |  |  |  | 2号边 |  |  |  | 75-3 |  | 1号边 |  |  |  |  | 2号边
|  | 剪切边 | 受拉边 | 斜边 | 焊缝长度 |  | 剪切边 | 受拉边 | 斜边 | 焊缝长度 |  |  | 剪切边 | 断裂面 | 斜边 | 断裂角度 |  | 剪切边 | 断裂面 | 斜边 | 断裂角度
| 1 |  |  |  |  | 1 | [5 empty] | 1 |  |  |  |  | 1
| 2 |  |  |  |  | 2 | [5 empty] | 2 |  |  |  |  | 2
| 3 |  |  |  |  | 3 | [5 empty] | 3 |  |  |  |  | 3
| 均值 |  |  |  |  | 均值 | [5 empty] | 均值 |  |  |  |  | 均值
75-4 |  | 1号边 |  |  |  |  | 2号边 |  |  |  | 75-4 |  | 1号边 |  |  |  |  | 2号边
|  | 剪切边 | 受拉边 | 斜边 | 焊缝长度 |  | 剪切边 | 受拉边 | 斜边 | 焊缝长度 |  |  | 剪切边 | 断裂面 | 斜边 | 断裂角度 |  | 剪切边 | 断裂面 | 斜边 | 断裂角度
| 1 |  |  |  |  | 1 | [5 empty] | 1 |  |  |  |  | 1
| 2 |  |  |  |  | 2 | [5 empty] | 2 |  |  |  |  | 2
| 3 |  |  |  |  | 3 | [5 empty] | 3 |  |  |  |  | 3
| 均值 |  |  |  |  | 均值 | [5 empty] | 均值 |  |  |  |  | 均值
75-5 |  | 1号边 |  |  |  |  | 2号边 |  |  |  | 75-5 |  | 1号边 |  |  |  |  | 2号边
|  | 剪切边 | 受拉边 | 斜边 | 焊缝长度 |  | 剪切边 | 受拉边 | 斜边 | 焊缝长度 |  |  | 剪切边 | 断裂面 | 斜边 | 断裂角度 |  | 剪切边 | 断裂面 | 斜边 | 断裂角度
| 1 |  |  |  |  | 1 | [5 empty] | 1 |  |  |  |  | 1
| 2 |  |  |  |  | 2 | [5 empty] | 2 |  |  |  |  | 2
| 3 |  |  |  |  | 3 | [5 empty] | 3 |  |  |  |  | 3
| 均值 |  |  |  |  | 均值 | [5 empty] | 均值 |  |  |  |  | 均值
75-6 |  | 1号边 |  |  |  |  | 2号边 |  |  |  | 75-6 |  | 1号边 |  |  |  |  | 2号边
|  | 剪切边 | 受拉边 | 斜边 | 焊缝长度 |  | 剪切边 | 受拉边 | 斜边 | 焊缝长度 |  |  | 剪切边 | 断裂面 | 斜边 | 断裂角度 |  | 剪切边 | 断裂面 | 斜边 | 断裂角度
| 1 |  |  |  |  | 1 | [5 empty] | 1 |  |  |  |  | 1
| 2 |  |  |  |  | 2 | [5 empty] | 2 |  |  |  |  | 2
| 3 |  |  |  |  | 3 | [5 empty] | 3 |  |  |  |  | 3
| 均值 |  |  |  |  | 均值 | [5 empty] | 均值 |  |  |  |  | 均值

## 90
90-1 |  | 1号边 |  |  |  |  | 2号边 |  |  |  | 90-1 |  | 1号边 |  |  |  |  | 2号边
|  | 剪切边 | 受拉边 | 斜边 | 焊缝长度 |  | 剪切边 | 受拉边 | 斜边 | 焊缝长度 |  |  | 剪切边 | 断裂面 | 斜边 | 断裂角度 |  | 剪切边 | 断裂面 | 斜边 | 断裂角度
| 1 |  |  |  |  | 1 | [5 empty] | 1 |  |  |  |  | 1
| 2 |  |  |  |  | 2 | [5 empty] | 2 |  |  |  |  | 2
| 3 |  |  |  |  | 3 | [5 empty] | 3 |  |  |  |  | 3
| 均值 |  |  |  |  | 均值 | [5 empty] | 均值 |  |  |  |  | 均值
90-2 |  | 1号边 |  |  |  |  | 2号边 |  |  |  | 90-2 |  | 1号边 |  |  |  |  | 2号边
|  | 剪切边 | 受拉边 | 斜边 | 焊缝长度 |  | 剪切边 | 受拉边 | 斜边 | 焊缝长度 |  |  | 剪切边 | 断裂面 | 斜边 | 断裂角度 |  | 剪切边 | 断裂面 | 斜边 | 断裂角度
| 1 |  |  |  |  | 1 | [5 empty] | 1 |  |  |  |  | 1
| 2 |  |  |  |  | 2 | [5 empty] | 2 |  |  |  |  | 2
| 3 |  |  |  |  | 3 | [5 empty] | 3 |  |  |  |  | 3
| 均值 |  |  |  |  | 均值 | [5 empty] | 均值 |  |  |  |  | 均值
90-3 |  | 1号边 |  |  |  |  | 2号边 |  |  |  | 90-3 |  | 1号边 |  |  |  |  | 2号边
|  | 剪切边 | 受拉边 | 斜边 | 焊缝长度 |  | 剪切边 | 受拉边 | 斜边 | 焊缝长度 |  |  | 剪切边 | 断裂面 | 斜边 | 断裂角度 |  | 剪切边 | 断裂面 | 斜边 | 断裂角度
| 1 |  |  |  |  | 1 | [5 empty] | 1 |  |  |  |  | 1
| 2 |  |  |  |  | 2 | [5 empty] | 2 |  |  |  |  | 2
| 3 |  |  |  |  | 3 | [5 empty] | 3 |  |  |  |  | 3
| 均值 |  |  |  |  | 均值 | [5 empty] | 均值 |  |  |  |  | 均值
90-4 |  | 1号边 |  |  |  |  | 2号边 |  |  |  | 90-4 |  | 1号边 |  |  |  |  | 2号边
|  | 剪切边 | 受拉边 | 斜边 | 焊缝长度 |  | 剪切边 | 受拉边 | 斜边 | 焊缝长度 |  |  | 剪切边 | 断裂面 | 斜边 | 断裂角度 |  | 剪切边 | 断裂面 | 斜边 | 断裂角度
| 1 |  |  |  |  | 1 | [5 empty] | 1 |  |  |  |  | 1
| 2 |  |  |  |  | 2 | [5 empty] | 2 |  |  |  |  | 2
| 3 |  |  |  |  | 3 | [5 empty] | 3 |  |  |  |  | 3
| 均值 |  |  |  |  | 均值 | [5 empty] | 均值 |  |  |  |  | 均值
90-5 |  | 1号边 |  |  |  |  | 2号边 |  |  |  | 90-5 |  | 1号边 |  |  |  |  | 2号边
|  | 剪切边 | 受拉边 | 斜边 | 焊缝长度 |  | 剪切边 | 受拉边 | 斜边 | 焊缝长度 |  |  | 剪切边 | 断裂面 | 斜边 | 断裂角度 |  | 剪切边 | 断裂面 | 斜边 | 断裂角度
| 1 |  |  |  |  | 1 | [5 empty] | 1 |  |  |  |  | 1
| 2 |  |  |  |  | 2 | [5 empty] | 2 |  |  |  |  | 2
| 3 |  |  |  |  | 3 | [5 empty] | 3 |  |  |  |  | 3
| 均值 |  |  |  |  | 均值 | [5 empty] | 均值 |  |  |  |  | 均值
90-6 |  | 1号边 |  |  |  |  | 2号边 |  |  |  | 90-6 |  | 1号边 |  |  |  |  | 2号边
|  | 剪切边 | 受拉边 | 斜边 | 焊缝长度 |  | 剪切边 | 受拉边 | 斜边 | 焊缝长度 |  |  | 剪切边 | 断裂面 | 斜边 | 断裂角度 |  | 剪切边 | 断裂面 | 斜边 | 断裂角度
| 1 |  |  |  |  | 1 | [5 empty] | 1 |  |  |  |  | 1
| 2 |  |  |  |  | 2 | [5 empty] | 2 |  |  |  |  | 2
| 3 |  |  |  |  | 3 | [5 empty] | 3 |  |  |  |  | 3
| 均值 |  |  |  |  | 均值 | [5 empty] | 均值 |  |  |  |  | 均值

## 断后测量
编号 | 1号边 |  |  |  |  | 2号边 |  |  |  |  | 3号边 |  |  |  |  | 4号边
| 剪切边（mm) | 受拉边（mm) | 斜边（mm) |  | 断裂角度 | 剪切边（mm) | 受拉边（mm) | 斜边（mm) |  | 断裂角度 | 剪切边（mm) | 受拉边（mm) | 斜边（mm) |  | 断裂角度 | 剪切边（mm) | 受拉边（mm) | 斜边（mm) |  | 断裂角度
00_1 |  |  |  | #DIV/0! | #DIV/0! |  |  |  | #DIV/0! | #DIV/0! |  |  |  | #DIV/0! | #DIV/0! |  |  |  | #DIV/0! | #DIV/0!
00_2 |  |  |  | #DIV/0! | #DIV/0! |  |  |  | #DIV/0! | #DIV/0! |  |  |  | #DIV/0! | #DIV/0! |  |  |  | #DIV/0! | #DIV/0!
00_3 |  |  |  | #DIV/0! | #DIV/0! |  |  |  | #DIV/0! | #DIV/0! |  |  |  | #DIV/0! | #DIV/0! |  |  |  | #DIV/0! | #DIV/0!
00_4 |  |  |  | #DIV/0! | #DIV/0! |  |  |  | #DIV/0! | #DIV/0! |  |  |  | #DIV/0! | #DIV/0! |  |  |  | #DIV/0! | #DIV/0!
00_5 |  |  |  | #DIV/0! | #DIV/0! |  |  |  | #DIV/0! | #DIV/0! |  |  |  | #DIV/0! | #DIV/0! |  |  |  | #DIV/0! | #DIV/0!
00_6 |  |  |  | #DIV/0! | #DIV/0! |  |  |  | #DIV/0! | #DIV/0! |  |  |  | #DIV/0! | #DIV/0! |  |  |  | #DIV/0! | #DIV/0!
15_1 |  |  |  | #DIV/0! | #DIV/0! |  |  |  | #DIV/0! | #DIV/0! |  |  |  | #DIV/0! | #DIV/0! |  |  |  | #DIV/0! | #DIV/0!
15_2 |  |  |  | #DIV/0! | #DIV/0! |  |  |  | #DIV/0! | #DIV/0! |  |  |  | #DIV/0! | #DIV/0! |  |  |  | #DIV/0! | #DIV/0!
15_3 |  |  |  | #DIV/0! | #DIV/0! |  |  |  | #DIV/0! | #DIV/0! |  |  |  | #DIV/0! | #DIV/0! |  |  |  | #DIV/0! | #DIV/0!
15_4 |  |  |  | #DIV/0! | #DIV/0! |  |  |  | #DIV/0! | #DIV/0! |  |  |  | #DIV/0! | #DIV/0! |  |  |  | #DIV/0! | #DIV/0!
15_5 |  |  |  | #DIV/0! | #DIV/0! |  |  |  | #DIV/0! | #DIV/0! |  |  |  | #DIV/0! | #DIV/0! |  |  |  | #DIV/0! | #DIV/0!
15_6 |  |  |  | #DIV/0! | #DIV/0! |  |  |  | #DIV/0! | #DIV/0! |  |  |  | #DIV/0! | #DIV/0! |  |  |  | #DIV/0! | #DIV/0!
30_1 |  |  |  | #DIV/0! | #DIV/0! |  |  |  | #DIV/0! | #DIV/0! |  |  |  | #DIV/0! | #DIV/0! |  |  |  | #DIV/0! | #DIV/0!
30_2 |  |  |  | #DIV/0! | #DIV/0! |  |  |  | #DIV/0! | #DIV/0! |  |  |  | #DIV/0! | #DIV/0! |  |  |  | #DIV/0! | #DIV/0!
30_3 |  |  |  | #DIV/0! | #DIV/0! |  |  |  | #DIV/0! | #DIV/0! |  |  |  | #DIV/0! | #DIV/0! |  |  |  | #DIV/0! | #DIV/0!
30_4 |  |  |  | #DIV/0! | #DIV/0! |  |  |  | #DIV/0! | #DIV/0! |  |  |  | #DIV/0! | #DIV/0! |  |  |  | #DIV/0! | #DIV/0!
30_5 |  |  |  | #DIV/0! | #DIV/0! |  |  |  | #DIV/0! | #DIV/0! |  |  |  | #DIV/0! | #DIV/0! |  |  |  | #DIV/0! | #DIV/0!
30_6 |  |  |  | #DIV/0! | #DIV/0! |  |  |  | #DIV/0! | #DIV/0! |  |  |  | #DIV/0! | #DIV/0! |  |  |  | #DIV/0! | #DIV/0!
45D_1 |  |  |  | #DIV/0! | #DIV/0! |  |  |  | #DIV/0! | #DIV/0! |  |  |  | #DIV/0! | #DIV/0! |  |  |  | #DIV/0! | #DIV/0!
45D_2 |  |  |  | #DIV/0! | #DIV/0! |  |  |  | #DIV/0! | #DIV/0! |  |  |  | #DIV/0! | #DIV/0! |  |  |  | #DIV/0! | #DIV/0!
45D_3 |  |  |  | #DIV/0! | #DIV/0! |  |  |  | #DIV/0! | #DIV/0! |  |  |  | #DIV/0! | #DIV/0! |  |  |  | #DIV/0! | #DIV/0!
45D_4 |  |  |  | #DIV/0! | #DIV/0! |  |  |  | #DIV/0! | #DIV/0! |  |  |  | #DIV/0! | #DIV/0! |  |  |  | #DIV/0! | #DIV/0!
45D_5 |  |  |  | #DIV/0! | #DIV/0! |  |  |  | #DIV/0! | #DIV/0! |  |  |  | #DIV/0! | #DIV/0! |  |  |  | #DIV/0! | #DIV/0!
45D_6 |  |  |  | #DIV/0! | #DIV/0! |  |  |  | #DIV/0! | #DIV/0! |  |  |  | #DIV/0! | #DIV/0! |  |  |  | #DIV/0! | #DIV/0!
45S_1 |  |  |  | #DIV/0! | #DIV/0! |  |  |  | #DIV/0! | #DIV/0!
45S_2 |  |  |  | #DIV/0! | #DIV/0! |  |  |  | #DIV/0! | #DIV/0!
45S_3 |  |  |  | #DIV/0! | #DIV/0! |  |  |  | #DIV/0! | #DIV/0!
45S_4 |  |  |  | #DIV/0! | #DIV/0! |  |  |  | #DIV/0! | #DIV/0!
45S_5 |  |  |  | #DIV/0! | #DIV/0! |  |  |  | #DIV/0! | #DIV/0!
45S_6 |  |  |  | #DIV/0! | #DIV/0! |  |  |  | #DIV/0! | #DIV/0!
60_1 |  |  |  | #DIV/0! | #DIV/0! |  |  |  | #DIV/0! | #DIV/0!
60_2 |  |  |  | #DIV/0! | #DIV/0! |  |  |  | #DIV/0! | #DIV/0!
60_3 |  |  |  | #DIV/0! | #DIV/0! |  |  |  | #DIV/0! | #DIV/0!
60_4 |  |  |  | #DIV/0! | #DIV/0! |  |  |  | #DIV/0! | #DIV/0!
60_5 |  |  |  | #DIV/0! | #DIV/0! |  |  |  | #DIV/0! | #DIV/0!
60_6 |  |  |  | #DIV/0! | #DIV/0! |  |  |  | #DIV/0! | #DIV/0!
75_1 |  |  |  | #DIV/0! | #DIV/0! |  |  |  | #DIV/0! | #DIV/0!
75_2 |  |  |  | #DIV/0! | #DIV/0! |  |  |  | #DIV/0! | #DIV/0!
75_3 |  |  |  | #DIV/0! | #DIV/0! |  |  |  | #DIV/0! | #DIV/0!
75_4 |  |  |  | #DIV/0! | #DIV/0! |  |  |  | #DIV/0! | #DIV/0!
75_5 |  |  |  | #DIV/0! | #DIV/0! |  |  |  | #DIV/0! | #DIV/0!
75_6 |  |  |  | #DIV/0! | #DIV/0! |  |  |  | #DIV/0! | #DIV/0!
90_1 |  |  |  | #DIV/0! | #DIV/0! |  |  |  | #DIV/0! | #DIV/0!
90_2 |  |  |  | #DIV/0! | #DIV/0! |  |  |  | #DIV/0! | #DIV/0!
90_3 |  |  |  | #DIV/0! | #DIV/0! |  |  |  | #DIV/0! | #DIV/0!
90_4 |  |  |  | #DIV/0! | #DIV/0! |  |  |  | #DIV/0! | #DIV/0!
90_5 |  |  |  | #DIV/0! | #DIV/0! |  |  |  | #DIV/0! | #DIV/0!
90_6 |  |  |  | #DIV/0! | #DIV/0! |  |  |  | #DIV/0! | #DIV/0!
|  |  |  | #DIV/0! | #DIV/0! |  |  |  | #DIV/0! | #DIV/0!

## 断前测量fei
编号 | 1号边 | [7 empty] | 2号边 | [7 empty] | 3号边 | [7 empty] | 4号边
| 剪切边（mm) | 受拉边（mm) | 斜边（mm) | 斜边差值 | 绝对误差 | 相对误差 | 焊缝长度（mm) | 实际长度（mm) | 剪切边（mm) | 受拉边（mm) | 斜边（mm) | 斜边差值 | 绝对误差 | 相对误差 | 焊缝长度（mm) | 实际长度（mm) | 剪切边（mm) | 受拉边（mm) | 斜边（mm) | 斜边差值 | 绝对误差 | 相对误差 | 焊缝长度（mm) | 实际长度（mm) | 剪切边（mm) | 受拉边（mm) | 斜边（mm) | 斜边差值 | 绝对误差 | 相对误差 | 焊缝长度（mm) | 实际长度（mm)
00_1 | 5.6 | 5 | 7.71 | 7.50733 | 0.2026702 | 2.699632 | 29.1 |  | 5.1 | 5.9 | 7.22 | 7.798718 | 0.5787178 | 7.420679 | 27.95 | 36.59 | 4.8 | 5 | 7.47 | 6.931089 | 0.5389106 | 7.775266 | 30.28 |  | 5.7 | 5.2 | 7.68 | 7.715569 | 0.03556868 | 0.4609988 | 32.24 |  | 3.631647 | 3.729688 | 0.0980411 | 0.02628667
00_2 | 6 | 5.3 | 7.49 | 8.005623 | 0.515623 | 6.440761 | 30.71 |  | 5.1 | 4.6 | 7.42 | 6.868042 | 0.5519581 | 8.036615 | 31.73 |  | 5.4 | 4.3 | 7.33 | 6.902898 | 0.4271021 | 6.187286 | 28.88 |  | 4.6 | 5.6 | 7.54 | 7.247068 | 0.2929316 | 4.042071 | 33.96 |  | 4.245661 | 3.972208 | -0.2734529 | -0.06884153
00_3 | 5 | 5.2 | 7.81 | 7.213876 | 0.5961245 | 8.263581 | 34.09 |  | 5 | 6.1 | 7.91 | 7.887332 | 0.02266839 | 0.2874025 | 35 |  | 5.1 | 5.3 | 7.29 | 7.35527 | 0.06527022 | 0.8873939 | 31.24 |  | 5 | 4.8 | 7.78 | 6.931089 | 0.8489106 | 12.24787 | 30.67 |  | 3.329065 | 3.604165 | 0.2751 | 0.07632836
00_4 | 5.4 | 4.2 | 6.21 | 6.841053 | 0.6310526 | 9.224495 | 31.75 |  | 3.2 | 4.1 | 5.57 | 5.200961 | 0.3690386 | 7.095583 | 32.6 |  | 3.9 | 4.3 | 5.13 | 5.80517 | 0.6751701 | 11.6305 | 33.94 |  | 5 | 4.4 | 5.22 | 6.66033 | 1.44033 | 21.62551 | 34.79 |  | 3.652174 | 3.315279 | -0.3368946 | -0.1016188
00_5 | 5 | 5.3 | 7.17 | 7.286288 | 0.1162885 | 1.595991 | 33.52 |  | 4.8 | 4.9 | 7.13 | 6.8593 | 0.2706997 | 3.946463 | 31.8 |  | 5.2 | 4.9 | 7.24 | 7.144928 | 0.09507173 | 1.330618 | 33.64 |  | 4.9 | 5 | 7.47 | 7.000714 | 0.4692858 | 6.703398 | 35 |  | 3.695955 | 3.636968 | -0.05898711 | -0.01621876
00_6 | 5.2 | 4.6 | 6.63 | 6.942622 | 0.312622 | 4.502938 | 33.02 |  | 4.5 | 4.3 | 6.74 | 6.224147 | 0.5158535 | 8.287939 | 31.73 |  | 5.1 | 4.9 | 6.35 | 7.072482 | 0.7224819 | 10.21539 | 31.98 |  | 4.3 | 4.8 | 6.77 | 6.444377 | 0.3256226 | 5.052817 | 31.79 |  | 3.607843 | 3.445384 | -0.1624589 | -0.04715264
15_1 | 4.3 | 5.2 | 6.72 | 6.747592 | 0.02759216 | 0.4089187 | 51.24 |  | 5 | 4.3 | 7.14 | 6.594695 | 0.5453052 | 8.268846 | 47.87 |  | 4.7 | 4 | 6.6 | 6.17171 | 0.4282904 | 6.939574 | 47.87 |  | 5.2 | 4 | 6.78 | 6.560488 | 0.2195122 | 3.345974 | 50.75 |  | 3.327381 | 3.313775 | -0.01360628 | -0.004105977
15_2 | 4.9 | 4.1 | 6.73 | 6.389053 | 0.3409469 | 5.336422 | 50.73 |  | 5 | 5.1 | 7.1 | 7.142129 | 0.04212853 | 0.5898596 | 49.81 |  | 5.1 | 4.4 | 6.89 | 6.735726 | 0.1542744 | 2.290389 | 48.62 |  | 4.3 | 4 | 6.76 | 5.872819 | 0.8871813 | 15.10657 | 51.48 |  | 2.985141 | 3.144441 | 0.1592997 | 0.05066075
15_3 | 5 | 4.2 | 6.9 | 6.529931 | 0.3700689 | 5.667271 | 49.99 |  | 5.2 | 4.2 | 6.76 | 6.68431 | 0.07569001 | 1.132353 | 51.45 |  | 4.4 | 4.6 | 6.77 | 6.365532 | 0.4044678 | 6.35403 | 48.38 |  | 5.3 | 4.3 | 6.93 | 6.824954 | 0.1050458 | 1.539143 | 49.93 |  | 3.043478 | 3.21596 | 0.1724822 | 0.05363318
15_4 | 4.9 | 4.6 | 6.61 | 6.720863 | 0.110863 | 1.649536 | 49.71 | 58.18 | 5.4 | 4.4 | 6.78 | 6.96563 | 0.1856299 | 2.664941 | 51.6 | 58.86 | 5.4 | 5 | 6.7 | 7.359348 | 0.6593478 | 8.959324 | 50.34 | 62.03 | 5.5 | 4.5 | 6.63 | 7.106335 | 0.4763352 | 6.702966 | 49.27 | 57.79 | 3.409985 | 3.353736 | -0.05624892 | -0.01677202
15_5 | 5 | 4.2 | 6.94 | 6.529931 | 0.4100689 | 6.279835 | 52.85 |  | 5.5 | 4.5 | 6.63 | 7.106335 | 0.4763352 | 6.702966 | 49.87 |  | 5.1 | 4.6 | 7 | 6.868042 | 0.1319581 | 1.921335 | 51.51 | 63.28 | 4.7 | 4.8 | 6.97 | 6.717887 | 0.2521134 | 3.752868 | 48.91 | 56.94 | 3.025937 | 3.21596 | 0.1900238 | 0.05908774
15_6 | 5.1 | 5.2 | 6.96 | 7.283543 | 0.3235431 | 4.442111 | 47.02 |  | 4.7 | 4.8 | 6.74 | 6.717887 | 0.02211343 | 0.3291724 | 47.75 |  | 5.5 | 4.8 | 7.21 | 7.3 | 0.09 | 1.232877 | 46.95 |  | 4.5 | 5.1 | 7.06 | 6.80147 | 0.2585296 | 3.801084 | 52.2 |  | 3.810345 | 3.641085 | -0.1692598 | -0.04648608
30_1 | 4.2 | 5.1 | 6.6 | 6.606815 | 0.006814664 | 0.103146 | 60.62 | 70.61 | 4.3 | 4.8 | 6.85 | 6.444377 | 0.4056226 | 6.294209 | 62.4 | 70.76 | 4.5 | 4.5 | 7.25 | 6.363961 | 0.886039 | 13.92276 | 61.46 | 70.25 | 4.8 | 5.2 | 6.52 | 7.076722 | 0.5567224 | 7.866953 | 59.01 | 68.35 | 3.245455 | 3.242107 | -0.003347556 | -0.001032525
30_2 | 5.2 | 4.1 | 7.25 | 6.621933 | 0.6280667 | 9.484643 | 62.66 | 68.75 | 4.9 | 4.5 | 7.37 | 6.652819 | 0.717181 | 10.78011 | 60.81 | 68.02 | 5.3 | 5 | 7.15 | 7.286288 | 0.1362885 | 1.870479 | 60.18 | 77.47 | 4.9 | 4.5 | 7.16 | 6.652819 | 0.507181 | 7.623551 | 59.26 | 66.08 | 2.94069 | 3.219604 | 0.2789139 | 0.0866299
30_3 | 4.2 | 4.9 | 6.9 | 6.453681 | 0.4463189 | 6.915726 | 62.05 | 72.67 | 4.8 | 5.1 | 7.2 | 7.003571 | 0.1964295 | 2.804705 | 61.32 | 74.57 | 5 | 4.1 | 6.4 | 6.466065 | 0.06606526 | 1.021723 | 62.52 | 74.26 | 5.5 | 4.7 | 6.63 | 7.234639 | 0.6046389 | 8.357555 | 63.56 | 73.63 | 2.982609 | 3.188878 | 0.206269 | 0.0646839
30_4 | 4.5 | 4 | 7.15 | 6.020797 | 1.129203 | 18.75504 | 61.48 | 65.67 | 5.2 | 4.5 | 7.25 | 6.876772 | 0.3732275 | 5.427364 | 61.84 | 68.31 | 5.3 | 4.8 | 7.03 | 7.150524 | 0.1205245 | 1.685533 | 61.52 | 69.33 | 5.5 | 4.2 | 7.11 | 6.92026 | 0.1897399 | 2.741803 | 63.33 | 66.93 | 2.517483 | 2.989637 | 0.4721548 | 0.1579304
30_5 | 5.6 | 4.1 | 6.78 | 6.940461 | 0.1604611 | 2.311966 | 62.38 | 67.15 | 5.1 | 4.3 | 6.93 | 6.670832 | 0.259168 | 3.885092 | 60.33 | 66.82 | 5.4 | 4.7 | 6.79 | 7.158911 | 0.3689105 | 5.153166 | 59.86 | 69.42 | 4.9 | 4.2 | 7.23 | 6.453681 | 0.7763189 | 12.02909 | 63.7 | 72.11 | 3.386431 | 3.308138 | -0.07829312 | -0.02366683
30_6 | 5.1 | 4.2 | 6.99 | 6.606815 | 0.3831853 | 5.79985 | 62.2 | 68.05 | 5.2 | 4.7 | 7.14 | 7.00928 | 0.1307204 | 1.864963 | 60.35 | 67.19 | 5.5 | 4.1 | 6.93 | 6.860029 | 0.06997085 | 1.019979 | 57.18 | 69.77 | 5 | 4.7 | 6.92 | 6.862215 | 0.05778461 | 0.8420694 | 61.06 | 68.11 | 3.064378 | 3.242107 | 0.1777293 | 0.05481908
45D_1 | 4.9 | 4.4 | 7.04 | 6.58559 | 0.4544097 | 6.90006 | 53.14 | 62.1 | 5.5 | 4.5 | 7.15 | 7.106335 | 0.0436648 | 0.6144489 | 49.02 | 62.11 | 6 | 4.1 | 6.92 | 7.267049 | 0.3470489 | 4.775651 | 52.34 | 63.18 | 5.9 | 4.1 | 6.97 | 7.184706 | 0.214706 | 2.988375 | 49.08 | 61.34 | 3.0625 | 3.273814 | 0.2113143 | 0.06454683
45D_2 | 4.3 | 4.5 | 7.08 | 6.224147 | 0.8558535 | 13.75054 | 51.02 | 60.67 | 5 | 4.5 | 7.42 | 6.726812 | 0.693188 | 10.30485 | 51.14 | 59.83 | 4.5 | 4.5 | 6.96 | 6.363961 | 0.596039 | 9.365849 | 52.88 | 59.06 | 4 | 4.7 | 7.54 | 6.17171 | 1.36829 | 22.17036 | 51.11 | 61.32 | 2.733051 | 3.10886 | 0.3758091 | 0.1208833
45D_3 | 5 | 4.1 | 7.16 | 6.466065 | 0.6939347 | 10.73195 | 48.94 | 58.09 | 5.8 | 4.9 | 7.81 | 7.59276 | 0.2172403 | 2.861151 | 48.77 | 57.89 | 5 | 5.6 | 7.16 | 7.50733 | 0.3473298 | 4.626542 | 50.43 | 62.44 | 5.6 | 4.2 | 7.34 | 7 | 0.34 | 4.857143 | 52 | 59.62 | 2.863128 | 3.170398 | 0.3072694 | 0.09691826
45D_4 | 4.2 | 4.4 | 7.82 | 6.082763 | 1.737237 | 28.56001 | 52.32 | 61.32 | 5.6 | 4.9 | 7.64 | 7.441102 | 0.1988979 | 2.672963 | 49.9 | 65.88 | 4.8 | 4 | 7.36 | 6.2482 | 1.1118 | 17.79393 | 51.31 | 56.45 | 4.9 | 4 | 7.14 | 6.325346 | 0.8146542 | 12.8792 | 51.77 | 61.07 | 2.363171 | 3.038093 | 0.6749219 | 0.2221531
45D_5 | 5.2 | 4.6 | 7.33 | 6.942622 | 0.387378 | 5.579708 | 48.74 | 56.69 | 4.5 | 4.4 | 6.99 | 6.293648 | 0.6963524 | 11.06437 | 51 | 58.28 | 5 | 4.8 | 7.68 | 6.931089 | 0.7489106 | 10.80509 | 49.98 | 65.89 | 5.6 | 4.1 | 7.82 | 6.940461 | 0.8795389 | 12.67263 | 48.98 | 60.42 | 3.263302 | 3.445384 | 0.1820827 | 0.0528483
45D_6 | 4 | 4 | 6.83 | 5.656854 | 1.173146 | 20.73848 | 51.71 | 59.13 | 5.7 | 4.6 | 7.16 | 7.324616 | 0.164616 | 2.247436 | 50.6 | 59.84 | 5.1 | 4.5 | 7.27 | 6.80147 | 0.4685296 | 6.888651 | 50.42 | 58.54 | 4.9 | 4.6 | 7.46 | 6.720863 | 0.739137 | 10.99765 | 51.67 | 58.53 | 2.342606 | 2.828427 | 0.485821 | 0.1717637
45S_1 | 4.9 | 4.5 | 6.49 | 6.652819 | 0.162819 | 2.447368 | 69.02 |  | 5.1 | 5 | 6.67 | 7.142129 | 0.4721285 | 6.610474 | 69.69 | [17 empty] | 3.397535 | 3.314384 | -0.08315017 | -0.02508767
45S_2 | 5 | 5 | 6.64 | 7.071068 | 0.4310678 | 6.096219 | 69.45 |  | 5 | 5.2 | 6.96 | 7.213876 | 0.2538755 | 3.519267 | 69.64 | [17 empty] | 3.76506 | 3.535534 | -0.2295263 | -0.06491985
45S_3 | 4.9 | 4.9 | 6.49 | 6.929646 | 0.4396465 | 6.344428 | 68.99 |  | 5 | 5.2 | 6.95 | 7.213876 | 0.2638755 | 3.657888 | 70.22 | [17 empty] | 3.699538 | 3.464823 | -0.2347145 | -0.06774213
45S_4 | 4.7 | 4.9 | 6.91 | 6.789698 | 0.1203019 | 1.77183 | 69.25 |  | 4.9 | 5 | 6.74 | 7.000714 | 0.2607142 | 3.724109 | 70.75
45S_5 | 5 | 5 | 6.94 | 7.071068 | 0.1310678 | 1.853579 | 68.27 |  | 5 | 5 | 6.54 | 7.071068 | 0.5310678 | 7.510433 | 69.04
45S_6 | 5.4 | 5 | 6.65 | 7.359348 | 0.7093478 | 9.638732 | 68.8 |  | 5 | 4.9 | 6.49 | 7.000714 | 0.5107142 | 7.295173 | 69.19
60_1 | 5.4 | 5.1 | 7.06 | 7.427651 | 0.367651 | 4.949762 | 57.17 |  | 5.2 | 5 | 6.91 | 7.213876 | 0.3038755 | 4.212375 | 57.91
60_2 | 5.1 | 5 | 6.61 | 7.142129 | 0.5321285 | 7.450559 | 57.46 |  | 5 | 5 | 6.87 | 7.071068 | 0.2010678 | 2.843528 | 58.93
60_3 | 5.2 | 5 | 6.82 | 7.213876 | 0.3938755 | 5.459971 | 57.76 |  | 4.8 | 5.2 | 7.14 | 7.076722 | 0.06327759 | 0.8941653 | 57.56
60_4 | 4.7 | 5.1 | 6.9 | 6.935416 | 0.03541635 | 0.5106594 | 57.68 |  | 5.3 | 5.1 | 6.87 | 7.35527 | 0.4852702 | 6.597585 | 58.86
60_5 | 5 | 4.4 | 6.38 | 6.66033 | 0.2803303 | 4.208955 | 57.28 |  | 5.2 | 5 | 7.06 | 7.213876 | 0.1538755 | 2.133049 | 58.56
60_6 | 4.8 | 5 | 6.83 | 6.931089 | 0.1010894 | 1.458492 | 57.47 |  | 5 | 4.95 | 6.89 | 7.035801 | 0.1458013 | 2.072277 | 58.88
75_1 | 5.01 | 5 | 6.5 | 7.078142 | 0.5781424 | 8.167996 | 52.23 |  | 4.64 | 5 | 6.68 | 6.821261 | 0.1412609 | 2.070891 | 51.38
75_2 | 4.5 | 4.9 | 6.69 | 6.652819 | 0.03718105 | 0.5588766 | 51.89 |  | 4.32 | 5 | 6.62 | 6.607753 | 0.01224698 | 0.1853426 | 52.75
75_3 | 4.6 | 4.9 | 6.46 | 6.720863 | 0.260863 | 3.881392 | 51.68 |  | 4.98 | 5 | 6.73 | 7.05694 | 0.3269398 | 4.632884 | 52.3
75_4 | 4.66 | 5 | 6.61 | 6.834881 | 0.2248811 | 3.290198 | 51.74 |  | 4.72 | 4.9 | 6.51 | 6.803558 | 0.2935579 | 4.31477 | 52.36
75_5 | 4.96 | 5 | 6.67 | 7.04284 | 0.3728403 | 5.293892 | 52.31 |  | 4.94 | 5 | 6.72 | 7.028769 | 0.3087695 | 4.392938 | 52.4
75_6 | 4.44 | 4.95 | 6.68 | 6.649519 | 0.03048122 | 0.4583974 | 53.51 |  | 4.4 | 5 | 6.84 | 6.66033 | 0.1796697 | 2.697609 | 53.65
90_1 | 5 | 5 | 6.89 | 7.071068 | 0.1810678 | 2.560686 | 49.94 |  | 5.8 | 4.3 | 6.71 | 7.220111 | 0.5101108 | 7.065138 | 49.98
90_2 | 4.6 | 4.9 | 6.42 | 6.720863 | 0.300863 | 4.476554 | 49.99 |  | 5.5 | 4.9 | 6.4 | 7.366139 | 0.9661387 | 13.11595 | 50.01
90_3 | 5.8 | 5 | 6.85 | 7.657676 | 0.8076759 | 10.54727 | 50.04 |  | 5.9 | 4.9 | 6.93 | 7.66942 | 0.7394198 | 9.641144 | 49.99
90_4 | 4.9 | 5 | 6.73 | 7.000714 | 0.2707142 | 3.866952 | 49.95 |  | 5.2 | 4.95 | 6.83 | 7.179311 | 0.3493106 | 4.865517 | 49.98
90_5 | 5.4 | 5 | 6.83 | 7.359348 | 0.5293478 | 7.192863 | 50.01 |  | 4.4 | 4.3 | 5.68 | 6.152235 | 0.4722354 | 7.675834 | 50.07
90_6 | 5.3 | 4.5 | 6.17 | 6.952697 | 0.7826973 | 11.25746 | 50.02 |  | 5.6 | 4.5 | 6.97 | 7.18401 | 0.21401 | 2.978977 | 50.06

## 断前测量new
| 编号 | 1号边 | [10 empty] | 2号边 | [10 empty] | 3号边 | [10 empty] | 4号边 | [10 empty] | 编号
|  | 剪切边（mm) | 受拉边（mm) | 斜边（mm) | 斜边差值 | 绝对误差 | 相对误差 | 焊缝长度（mm) | 实际长度（mm) | 焊吼尺寸 | 有效截面面积 | 剪切角C | 剪切边（mm) | 受拉边（mm) | 斜边（mm) | 斜边差值 | 绝对误差 | 相对误差 | 焊缝长度（mm) | 实际长度（mm) | 焊吼尺寸 | 有效截面面积 | 剪切角C | 剪切边（mm) | 受拉边（mm) | 斜边（mm) | 斜边差值 | 绝对误差 | 相对误差 | 焊缝长度（mm) | 实际长度（mm) | 焊吼尺寸 | 有效截面面积 | 剪切角C | 剪切边（mm) | 受拉边（mm) | 斜边（mm) | 斜边差值 | 绝对误差 | 相对误差 | 焊缝长度（mm) | 实际长度（mm) | 焊吼尺寸 | 有效截面面积 | 剪切角C |  | 有效截面面积平均值
1 | 00_1 | 5.6 | 5 | 7.71 | 7.50733 | 0.2026702 | 2.699632 | 29.1 | 56.18 | 3.729688 | 108.5339 | 41.7603 | 5.1 | 5.1 | 7.22 | 7.212489 | 0.007510832 | 0.1041365 | 27.95 | 63.03 | 3.606245 | 100.7945 | 45 | 5.4 | 5 | 7.47 | 7.359348 | 0.1106522 | 1.50356 | 30.28 | 37.71 | 3.668803 | 111.0914 | 42.7974 | 5.7 | 5.2 | 7.68 | 7.715569 | 0.03556868 | 0.4609988 | 32.24 | 53.34 | 3.841583 | 123.8526 | 42.37359 | 00_1 | 111.0681
2 | 00_2 | 5.1 | 5.3 | 7.49 | 7.35527 | 0.1347298 | 1.831745 | 30.71 | 48.4 | 3.674916 | 112.8567 | 46.10171 | 5.1 | 4.6 | 6.94 | 6.868042 | 0.07195807 | 1.047723 | 31.73 | 51.58 | 3.415821 | 108.384 | 42.04922 | 4.7 | 3.7 | 5.8 | 5.981639 | 0.1816386 | 3.036602 | 28.88 | 45.71 | 2.90723 | 83.96081 | 38.21103 | 5.4 | 5 | 7.54 | 7.359348 | 0.1806522 | 2.454731 | 33.96 | 51.16 | 3.668803 | 124.5926 | 42.7974 | 00_2 | 107.4485
3 | 00_3 | 5.5 | 5.2 | 7.81 | 7.569016 | 0.2409842 | 3.183825 | 34.09 | 51.2 | 3.778563 | 128.8112 | 43.394 | 5 | 6.1 | 7.91 | 7.887332 | 0.02266839 | 0.2874025 | 35 | 49.46 | 3.866961 | 135.3436 | 50.65948 | 5.1 | 5.3 | 7.29 | 7.35527 | 0.06527022 | 0.8873939 | 31.24 | 45.7 | 3.674916 | 114.8044 | 46.10171 | 5.5 | 4.8 | 7 | 7.3 | 0.3 | 4.109589 | 30.67 | 50.14 | 3.616438 | 110.9162 | 41.11209 | 00_3 | 122.4688
4 | 00_4 | 4.9 | 4.2 | 6.21 | 6.453681 | 0.2436811 | 3.775847 | 31.75 | 52.98 | 3.188878 | 101.2469 | 40.60129 | 4.4 | 4.1 | 5.9 | 6.01415 | 0.11415 | 1.898024 | 32.6 | 50.99 | 2.999593 | 97.78672 | 42.97864 | 4.7 | 4.3 | 6.2 | 6.370243 | 0.1702433 | 2.672478 | 33.94 | 53.61 | 3.172563 | 107.6768 | 42.4552 | 4.6 | 4.4 | 6.2 | 6.365532 | 0.1655322 | 2.600445 | 34.79 | 57.34 | 3.179624 | 110.6191 | 43.72697 | 00_4 | 104.3324
5 | 00_5 | 5 | 5.3 | 7.17 | 7.286288 | 0.1162885 | 1.595991 | 33.52 | 57.94 | 3.636968 | 121.9112 | 46.66834 | 4.8 | 4.9 | 7.13 | 6.8593 | 0.2706997 | 3.946463 | 31.8 | 54.27 | 3.428921 | 109.0397 | 45.59066 | 5.2 | 4.9 | 7.24 | 7.144928 | 0.09507173 | 1.330618 | 33.64 | 48.83 | 3.566166 | 119.9658 | 43.29865 | 5.2 | 5 | 7.47 | 7.213876 | 0.2561245 | 3.550442 | 35 | 56.91 | 3.604165 | 126.1458 | 43.8767 | 00_5 | 119.2656
6 | 00_6 | 4.8 | 4.6 | 6.63 | 6.648308 | 0.01830806 | 0.2753792 | 33.02 | 55.39 | 3.321146 | 109.6642 | 43.78112 | 5.2 | 4.3 | 6.74 | 6.747592 | 0.007592163 | 0.1125166 | 31.73 | 52.13 | 3.313775 | 105.1461 | 39.58813 | 5 | 3.7 | 6.35 | 6.220129 | 0.1298714 | 2.087921 | 31.98 | 51.52 | 2.974215 | 95.1154 | 36.50144 | 3.8 | 4.2 | 5.8 | 5.663921 | 0.1360791 | 2.40256 | 31.79 | 52.72 | 2.817836 | 89.57901 | 47.86241 | 00_6 | 99.87618
7 | 15_1 | 4.8 | 4 | 6.28 | 6.2482 | 0.03180026 | 0.5089507 | 51.24 | 61.58 | 3.072885 | 157.4546 | 39.80557 | 4.9 | 4 | 6.2 | 6.325346 | 0.1253458 | 1.981644 | 47.87 | 56.28 | 3.098645 | 148.3321 | 39.22567 | 4.7 | 4 | 6.2 | 6.17171 | 0.02829035 | 0.4583876 | 47.87 | 56.61 | 3.046158 | 145.8196 | 40.3999 | 4.5 | 3.9 | 6 | 5.95483 | 0.04517003 | 0.7585444 | 50.75 | 62.88 | 2.947187 | 149.5698 | 40.91438 | 15_1 | 150.294
8 | 15_2 | 5.2 | 3.6 | 6.3 | 6.324555 | 0.02455532 | 0.3882537 | 50.73 | 62 | 2.959892 | 150.1553 | 34.69515 | 4.8 | 3.5 | 6 | 5.940539 | 0.0594613 | 1.000941 | 49.81 | 63.03 | 2.828026 | 140.864 | 36.09828 | 4 | 4.4 | 5.9 | 5.946427 | 0.0464275 | 0.7807629 | 48.62 | 60.73 | 2.95976 | 143.9035 | 47.72631 | 5.2 | 4.5 | 6.8 | 6.876772 | 0.0767725 | 1.116403 | 51.48 | 58.66 | 3.402759 | 175.174 | 40.87241 | 15_2 | 152.5242
9 | 15_3 | 4.4 | 4.4 | 6.1 | 6.22254 | 0.1225397 | 1.969287 | 49.99 | 58.26 | 3.11127 | 155.5324 | 45 | 4.4 | 3.9 | 5.8 | 5.879626 | 0.07962584 | 1.354267 | 51.45 | 57 | 2.918553 | 150.1596 | 41.55261 | 4.8 | 3.8 | 6.1 | 6.122091 | 0.02209115 | 0.3608431 | 48.38 | 61.68 | 2.979374 | 144.1421 | 38.36749 | 4.3 | 4.5 | 6.2 | 6.224147 | 0.02414653 | 0.3879492 | 49.93 | 58.75 | 3.10886 | 155.2254 | 46.30195 | 15_3 | 151.2649
10 | 15_4 | 4.9 | 4 | 6.3 | 6.325346 | 0.02534584 | 0.4007028 | 49.71 | 62.53 | 3.098645 | 154.0336 | 39.22567 | 4.6 | 4.4 | 6.5 | 6.365532 | 0.1344678 | 2.112436 | 51.6 | 67.41 | 3.179624 | 164.0686 | 43.72697 | 4.5 | 4.2 | 6.1 | 6.155485 | 0.05548536 | 0.901397 | 50.34 | 62.37 | 3.070432 | 154.5656 | 43.02507 | 4.7 | 3.2 | 5.7 | 5.685948 | 0.01405241 | 0.2471428 | 49.27 | 59.87 | 2.645118 | 130.3249 | 34.24903 | 15_4 | 150.7482
11 | 15_5 | 4.2 | 4.5 | 6.1 | 6.155485 | 0.05548536 | 0.901397 | 52.85 | 65.32 | 3.070432 | 162.2723 | 46.97493 | 5 | 3.5 | 6.1 | 6.103278 | 0.003277808 | 0.0537057 | 49.87 | 62.66 | 2.867312 | 142.9928 | 34.99202 | 4.8 | 3.6 | 6 | 6 | 0 | 0 | 51.51 | 59.29* | 2.88 | 148.3488 | 36.8699 | 4.2 | 4.4 | 6.2 | 6.082763 | 0.1172375 | 1.927372 | 48.91 | 55.89* | 3.038093 | 148.5931 | 46.33222 | 15_5 | 150.5518
12 | 15_6 | 4.9 | 3.7 | 6.2 | 6.140033 | 0.05996743 | 0.976663 | 47.02 | 56.8 | 2.952753 | 138.8384 | 37.05653 | 5.3 | 3.5 | 6.3 | 6.351378 | 0.0513778 | 0.8089237 | 47.75 | 59.35 | 2.920626 | 139.4599 | 33.43987 | 5.3 | 3.3 | 6.2 | 6.243397 | 0.04339651 | 0.6950786 | 46.95 | 60.75 | 2.80136 | 131.5238 | 31.90811 | 4.5 | 4.4 | 6.3 | 6.293648 | 0.006352409 | 0.1009337 | 52.2 | 71.04 | 3.146029 | 164.2227 | 44.35625 | 15_6 | 143.5112
13 | 30_1 | 4.2 | 3.8 | 5.8 | 5.663921 | 0.1360791 | 2.40256 | 60.62 | 81.91 | 2.817836 | 170.8172 | 42.13759 | 4.3 | 4.3 | 6.1 | 6.081118 | 0.01888168 | 0.3104969 | 62.4 | 79.98 | 3.040559 | 189.7309 | 45 | 4.7 | 4.3 | 6.3 | 6.370243 | 0.07024332 | 1.102679 | 61.46 | 77.85 | 3.172563 | 194.9857 | 42.4552 | 5 | 4 | 6.4 | 6.403124 | 0.003124237 | 0.04879239 | 59.01 | 83.19 | 3.123475 | 184.3163 | 38.65981 | 30_1 | 184.9625
14 | 30_2 | 4.5 | 4.2 | 6.1 | 6.155485 | 0.05548536 | 0.901397 | 62.66 | 78.94 | 3.070432 | 192.3933 | 43.02507 | 4.8 | 3.8 | 6.1 | 6.122091 | 0.02209115 | 0.3608431 | 60.81 | 76.55 | 2.979374 | 181.1757 | 38.36749 | 5 | 4 | 6.3 | 6.403124 | 0.1031242 | 1.61053 | 60.18 | 84.33 | 3.123475 | 187.9707 | 38.65981 | 4.4 | 4.5 | 6.2 | 6.293648 | 0.09364759 | 1.48797 | 59.26 | 76.02 | 3.146029 | 186.4337 | 45.64375 | 30_2 | 186.9934
15 | 30_3 | 5 | 3.6 | 6.2 | 6.161169 | 0.03883128 | 0.6302583 | 62.05 | 85.63 | 2.921524 | 181.2805 | 35.75389 | 4.7 | 4.2 | 6.2 | 6.303174 | 0.1031738 | 1.636855 | 61.32 | 87 | 3.131756 | 192.0393 | 41.78452 | 4.4 | 4.4 | 6.3 | 6.22254 | 0.07746033 | 1.244835 | 62.52 | 79.28 | 3.11127 | 194.5166 | 45 | 5.3 | 4 | 6.4 | 6.64003 | 0.2400301 | 3.614895 | 63.56 | 83.73 | 3.192757 | 202.9316 | 37.04247 | 30_3 | 192.692
16 | 30_4 | 4.5 | 4 | 6.2 | 6.020797 | 0.1792027 | 2.976395 | 61.48 | 74.44 | 2.989637 | 183.8029 | 41.63354 | 5.5 | 4 | 6.9 | 6.800735 | 0.09926475 | 1.459618 | 61.84 | 73 | 3.234944 | 200.049 | 36.02737 | 4.9 | 4 | 6.4 | 6.325346 | 0.07465416 | 1.180238 | 61.52 | 77.07 | 3.098645 | 190.6286 | 39.22567 | 4.3 | 4.2 | 6 | 6.010824 | 0.01082357 | 0.180068 | 63.33 | 85.23 | 3.00458 | 190.28 | 44.32596 | 30_4 | 191.1901
17 | 30_5 | 4.6 | 4.4 | 6.5 | 6.365532 | 0.1344678 | 2.112436 | 62.38 | 75.99 | 3.179624 | 198.345 | 43.72697 | 4.9 | 4.3 | 6.4 | 6.519202 | 0.1192024 | 1.828481 | 60.33 | 69.12 | 3.23199 | 194.986 | 41.2686 | 5.5 | 4.2 | 6.7 | 6.92026 | 0.2202601 | 3.18283 | 59.86 | 79.57 | 3.338025 | 199.8142 | 37.36667 | 4.7 | 4.1 | 6.3 | 6.236986 | 0.06301355 | 1.01032 | 63.7 | 77.14 | 3.089633 | 196.8096 | 41.09951 | 30_5 | 197.4887
18 | 30_6 | 4.6 | 4.2 | 6.2 | 6.228965 | 0.0289646 | 0.4649986 | 62.2 | 77.26 | 3.101639 | 192.922 | 42.39744 | 5 | 4 | 6.3 | 6.403124 | 0.1031242 | 1.61053 | 60.35 | 75.64 | 3.123475 | 188.5017 | 38.65981 | 5.5 | 4.1 | 6.9 | 6.860029 | 0.03997085 | 0.5826629 | 57.18 | 76.29 | 3.287158 | 187.9597 | 36.70286 | 4.6 | 4.2 | 6.2 | 6.228965 | 0.0289646 | 0.4649986 | 61.06 | 76.24 | 3.101639 | 189.3861 | 42.39744 | 30_6 | 189.6924
19 | 45D_1 | 4.9 | 4.4 | 6.6 | 6.58559 | 0.01440967 | 0.218806 | 53.14 | 69.54 | 3.273814 | 173.9705 | 41.92254 | 4.9 | 4.2 | 6.5 | 6.453681 | 0.04631888 | 0.7177126 | 49.02 | 62.11* | 3.188878 | 156.3188 | 40.60129 | 5.5 | 4.1 | 6.92 | 6.860029 | 0.05997085 | 0.8742069 | 52.34 | 67.93 | 3.287158 | 172.0499 | 36.70286 | 4.5 | 4.1 | 6.2 | 6.087693 | 0.1123075 | 1.844829 | 49.08 | 69.45 | 3.030705 | 148.747 | 42.337 | 45D_1 | 162.7715
20 | 45D_2 | 4.4 | 4.3 | 6 | 6.152235 | 0.1522354 | 2.474472 | 51.02 | 66.2 | 3.075305 | 156.9021 | 44.34146 | 4.6 | 4.5 | 6.3 | 6.43506 | 0.1350602 | 2.098818 | 51.14 | 71.53 | 3.216753 | 164.5048 | 44.3704 | 4.5 | 4.5 | 6.27 | 6.363961 | 0.09396103 | 1.476455 | 52.88 | 67.77 | 3.181981 | 168.2631 | 45 | 4.8 | 4 | 6.3 | 6.2482 | 0.05180026 | 0.8290429 | 51.11 | 74.78 | 3.072885 | 157.0552 | 39.80557 | 45D_2 | 161.6813
21 | 45D_3 | 5 | 4.1 | 6.3 | 6.466065 | 0.1660653 | 2.568258 | 48.94 | 66.3 | 3.170398 | 155.1593 | 39.35175 | 5.4 | 4 | 6.6 | 6.720119 | 0.120119 | 1.787454 | 48.77 | 57* | 3.214229 | 156.7579 | 36.52886 | 5 | 4 | 6.4 | 6.403124 | 0.003124237 | 0.04879239 | 50.43 | 63.2* | 3.123475 | 157.5169 | 38.65981 | 4.6 | 4.6 | 6.5 | 6.505382 | 0.005382387 | 0.08273744 | 52 | 67.47 | 3.252691 | 169.1399 | 45 | 45D_3 | 159.6435
22 | 45D_4 | 5.4 | 3.7 | 6.3 | 6.545991 | 0.2459911 | 3.75789 | 52.32 | 68.92 | 3.05225 | 159.6937 | 34.41836 | 4.8 | 4.3 | 6.4 | 6.444377 | 0.04437739 | 0.6886219 | 49.9 | 65.5* | 3.202792 | 159.8193 | 41.85504 | 4.6 | 4.3 | 6.2 | 6.296825 | 0.0968246 | 1.537673 | 51.31 | 63.68 | 3.141266 | 161.1784 | 43.06941 | 4.9 | 4 | 6.4 | 6.325346 | 0.07465416 | 1.180238 | 51.77 | 70.86 | 3.098645 | 160.4168 | 39.22567 | 45D_4 | 160.2771
23 | 45D_5 | 4.9 | 4.4 | 6.3 | 6.58559 | 0.2855903 | 4.336594 | 48.74 | 65 | 3.273814 | 159.5657 | 41.92254 | 4.7 | 4.4 | 6.5 | 6.438167 | 0.06183256 | 0.9604062 | 51 | 66.45 | 3.212094 | 163.8168 | 43.11181 | 5 | 4.3 | 6.38 | 6.594695 | 0.2146948 | 3.255569 | 49.98 | 65.1* | 3.260196 | 162.9446 | 40.69553 | 4.9 | 4.1 | 6.2 | 6.389053 | 0.1890531 | 2.959017 | 48.98 | 75.6 | 3.144441 | 154.0147 | 39.92039 | 45D_5 | 160.0855
24 | 45D_6 | 5.2 | 3.7 | 6.4 | 6.382006 | 0.01799405 | 0.2819497 | 51.71 | 64.4 | 3.014726 | 155.8915 | 35.43331 | 4.9 | 4.3 | 6.3 | 6.519202 | 0.2192024 | 3.362411 | 50.6 | 68.33 | 3.23199 | 163.5387 | 41.2686 | 5.1 | 4.5 | 6.6 | 6.80147 | 0.2014704 | 2.96216 | 50.42 | 67.3 | 3.37427 | 170.1307 | 41.42367 | 4.9 | 4.6 | 6.5 | 6.720863 | 0.220863 | 3.28623 | 51.67 | 66 | 3.353736 | 173.2875 | 43.19126 | 45D_6 | 165.7121
25 | 45S_1 | 4.7 | 4.5 | 6.49 | 6.506919 | 0.01691939 | 0.2600216 | 69.02 |  | 3.250386 | 224.3416 | 43.75464 | 4.6 | 5 | 6.67 | 6.794115 | 0.1241151 | 1.826803 | 69.69 |  | 3.385283 | 235.9203 | 47.38594 | [22 empty] | 45S_1 | 230.131
26 | 45S_2 | 4.6 | 5 | 6.64 | 6.794115 | 0.1541151 | 2.268362 | 69.45 |  | 3.385283 | 235.1079 | 47.38594 | 4.7 | 5.2 | 6.96 | 7.00928 | 0.04927956 | 0.7030617 | 69.64 |  | 3.486806 | 242.8212 | 47.89127 | [22 empty] | 45S_2 | 238.9645
27 | 45S_3 | 4.5 | 4.9 | 6.49 | 6.652819 | 0.162819 | 2.447368 | 68.99 |  | 3.314384 | 228.6594 | 47.43665 | 5 | 5.2 | 6.95 | 7.213876 | 0.2638755 | 3.657888 | 70.22 |  | 3.604165 | 253.0845 | 46.1233 | [22 empty] | 45S_3 | 240.8719
28 | 45S_4 | 4.8 | 4.9 | 6.91 | 6.8593 | 0.05069974 | 0.7391387 | 69.25 |  | 3.428921 | 237.4528 | 45.59066 | 4.9 | 5 | 6.74 | 7.000714 | 0.2607142 | 3.724109 | 70.75 |  | 3.499643 | 247.5997 | 45.57873 | [22 empty] | 45S_4 | 242.5263
29 | 45S_5 | 4.6 | 5 | 6.94 | 6.794115 | 0.1458849 | 2.147224 | 68.27 |  | 3.385283 | 231.1132 | 47.38594 | 4.4 | 5 | 6.54 | 6.66033 | 0.1203303 | 1.806672 | 69.04 |  | 3.303139 | 228.0487 | 48.65222 | [22 empty] | 45S_5 | 229.581
30 | 45S_6 | 4.8 | 5 | 6.65 | 6.931089 | 0.2810894 | 4.055486 | 68.8 |  | 3.462659 | 238.2309 | 46.16914 | 4.4 | 4.9 | 6.49 | 6.58559 | 0.09559033 | 1.451507 | 69.19 |  | 3.273814 | 226.5152 | 48.07746 | [22 empty] | 45S_6 | 232.3731
31 | 60_1 | 4.7 | 5.1 | 7.06 | 6.935416 | 0.1245836 | 1.79634 | 57.17 |  | 3.456173 | 197.5894 | 47.33731 | 5 | 5 | 6.91 | 7.071068 | 0.1610678 | 2.277843 | 57.91 |  | 3.535534 | 204.7428 | 45 | [22 empty] | 60_1 | 201.1661
32 | 60_2 | 4.63 | 5 | 6.61 | 6.814463 | 0.2044626 | 3.000421 | 57.46 |  | 3.397186 | 195.2023 | 47.20031 | 5 | 5 | 6.87 | 7.071068 | 0.2010678 | 2.843528 | 58.93 |  | 3.535534 | 208.349 | 45 | [22 empty] | 60_2 | 201.7757
33 | 60_3 | 4.8 | 5 | 6.82 | 6.931089 | 0.1110894 | 1.602769 | 57.76 |  | 3.462659 | 200.0032 | 46.16914 | 4.8 | 5.2 | 7.14 | 7.076722 | 0.06327759 | 0.8941653 | 57.56 |  | 3.527057 | 203.0174 | 47.29061 | [22 empty] | 60_3 | 201.5103
34 | 60_4 | 4.7 | 5.1 | 6.9 | 6.935416 | 0.03541635 | 0.5106594 | 57.68 |  | 3.456173 | 199.3521 | 47.33731 | 4.9 | 5.1 | 6.87 | 7.072482 | 0.2024819 | 2.862954 | 58.86 |  | 3.533413 | 207.9767 | 46.14576 | [22 empty] | 60_4 | 203.6644
35 | 60_5 | 5 | 4.4 | 6.38 | 6.66033 | 0.2803303 | 4.208955 | 57.28 |  | 3.303139 | 189.2038 | 41.34778 | 5.2 | 5 | 7.06 | 7.213876 | 0.1538755 | 2.133049 | 58.56 |  | 3.604165 | 211.0599 | 43.8767 | [22 empty] | 60_5 | 200.1319
36 | 60_6 | 4.8 | 5 | 6.83 | 6.931089 | 0.1010894 | 1.458492 | 57.47 |  | 3.462659 | 198.999 | 46.16914 | 5 | 4.95 | 6.89 | 7.035801 | 0.1458013 | 2.072277 | 58.88 |  | 3.517723 | 207.1235 | 44.71208 | [22 empty] | 60_6 | 203.0613
37 | 75_1 | 4.5 | 5 | 6.5 | 6.726812 | 0.226812 | 3.371761 | 52.23 |  | 3.344824 | 174.7001 | 48.01279 | 4.92 | 4.64 | 6.68 | 6.76284 | 0.08283964 | 1.224924 | 51.38 |  | 3.375623 | 173.4395 | 43.32236 | [22 empty] | 75_1 | 174.0698
38 | 75_2 | 4.82 | 4.5 | 6.69 | 6.594119 | 0.09588141 | 1.454044 | 51.89 |  | 3.289295 | 170.6815 | 43.03354 | 5.46 | 4.32 | 6.62 | 6.962327 | 0.3423272 | 4.91685 | 52.75 |  | 3.387833 | 178.7082 | 38.35135 | [22 empty] | 75_2 | 174.6948
39 | 75_3 | 4.62 | 4.6 | 6.46 | 6.51954 | 0.05953986 | 0.9132525 | 51.68 |  | 3.259739 | 168.4633 | 44.87571 | 5.4 | 4.6 | 6.8 | 7.093659 | 0.2936591 | 4.139741 | 52.3 |  | 3.501719 | 183.1399 | 40.42608 | [22 empty] | 75_3 | 175.8016
40 | 75_4 | 4.76 | 4.66 | 6.61 | 6.661321 | 0.05132119 | 0.7704356 | 51.74 |  | 3.32991 | 172.2895 | 44.39179 | 4.8 | 4.72 | 6.51 | 6.731894 | 0.2218942 | 3.296163 | 52.36 |  | 3.365472 | 176.2161 | 44.51853 | [22 empty] | 75_4 | 174.2528
41 | 75_5 | 4.7 | 5 | 6.67 | 6.862215 | 0.1922154 | 2.801069 | 52.31 |  | 3.42455 | 179.1382 | 46.77147 | 5 | 4.94 | 6.72 | 7.028769 | 0.3087695 | 4.392938 | 52.4 |  | 3.514129 | 184.1403 | 44.65415 | [22 empty] | 75_5 | 181.6393
42 | 75_6 | 4.7 | 4.4 | 6.68 | 6.438167 | 0.2418326 | 3.756233 | 53.51 |  | 3.212094 | 171.8792 | 43.11181 | 4.5 | 4.4 | 6.5 | 6.293648 | 0.2063524 | 3.278741 | 53.65 |  | 3.146029 | 168.7845 | 44.35625 | [22 empty] | 75_6 | 170.3318
43 | 90_1 | 5 | 5 | 6.89 | 7.071068 | 0.1810678 | 2.560686 | 49.94 |  | 3.535534 | 176.5646 | 45 | 5.12 | 4.3 | 6.71 | 6.686135 | 0.02386509 | 0.3569341 | 49.98 |  | 3.292784 | 164.5734 | 40.02501 | [22 empty] | 90_1 | 170.569
44 | 90_2 | 4.63 | 4.9 | 6.42 | 6.741432 | 0.3214316 | 4.768002 | 49.99 |  | 3.365309 | 168.2318 | 46.62285 | 5 | 4.9 | 6.8 | 7.000714 | 0.2007142 | 2.867054 | 50.01 |  | 3.499643 | 175.0171 | 44.42127 | [22 empty] | 90_2 | 171.6245
45 | 90_3 | 4.8 | 5 | 6.85 | 6.931089 | 0.08108938 | 1.169937 | 50.04 |  | 3.462659 | 173.2715 | 46.16914 | 4.7 | 4.9 | 6.93 | 6.789698 | 0.1403019 | 2.066394 | 49.99 |  | 3.391903 | 169.5613 | 46.19349 | [22 empty] | 90_3 | 171.4164
46 | 90_4 | 4.9 | 5 | 6.73 | 7.000714 | 0.2707142 | 3.866952 | 49.95 |  | 3.499643 | 174.8072 | 45.57873 | 5.2 | 4.95 | 6.83 | 7.179311 | 0.3493106 | 4.865517 | 49.98 |  | 3.585302 | 179.1934 | 43.58906 | [22 empty] | 90_4 | 177.0003
47 | 90_5 | 5.4 | 5 | 7.35 | 7.359348 | 0.009347797 | 0.1270194 | 50.01 |  | 3.668803 | 183.4769 | 42.7974 | 5.08 | 4.3 | 6.7 | 6.655554 | 0.04444593 | 0.6678021 | 50.07 |  | 3.282071 | 164.3333 | 40.24647 | [22 empty] | 90_5 | 173.9051
48 | 90_6 | 5.3 | 4.5 | 6.7 | 6.952697 | 0.2526973 | 3.634522 | 50.02 |  | 3.430323 | 171.5848 | 40.33314 | 5.6 | 4.5 | 6.97 | 7.18401 | 0.21401 | 2.978977 | 50.06 |  | 3.50779 | 175.6 | 38.78436 | [22 empty] | 90_6 | 173.5924

## 断后测量 new
| 编号 | 1号边 | [5 empty] | 2号边 | [5 empty] | 3号边 | [5 empty] | 4号边 | [5 empty] | 断裂角度平均值汇总
|  | 剪切边a（mm) | A | 断裂面c（mm) | 剪切角C | 斜边b | 断裂角度B | 剪切边a（mm) | A | 断裂面c（mm) | 剪切角C | 斜边b | 断裂角度B | 剪切边a（mm) | A | 断裂面c（mm) | 剪切角C | 斜边b | 断裂角度B | 剪切边a（mm) | A | 断裂面c（mm) | 剪切角C | 斜边b | 断裂角度B |  | 1 | 2 | 3 | 4
0 | 00_1 | 7.99 | 98.2397 | 5.376972 | 41.7603 | 5.189443 | 40 | 7.26 | 86.33 | 5.144144 | 45 | 5.462871 | 48.67 | 6.95 | 85.2026 | 4.738486 | 42.7974 | 5.495929 | 52 | 6.33 | 71.12641 | 4.508586 | 42.37359 | 6.134832 | 66.5 | 0 | 52.445 | 53.055 | 56.445 | 57.63667 | 0 | 54.89542
0 | 00_2 | 6.2 | 91.89829 | 4.469998 | 46.10171 | 4.150888 | 42 | 6.22 | 91.95078 | 4.168378 | 42.04922 | 4.476888 | 46 | 6.08 | 74.11897 | 3.910082 | 38.21103 | 5.847244 | 67.67 | 6.78 | 77.2026 | 4.723727 | 42.7974 | 6.021223 | 60 | 15 | 36.77667 | 34.39 | 40.33333 | 46.47167 | 15 | 39.49292
0 | 00_3 | 6.88 | 77.606 | 4.839422 | 43.394 | 6.038029 | 59 | 7.05 | 63.01052 | 6.118815 | 50.65948 | 7.246075 | 66.33 | 6.68 | 88.89829 | 4.814309 | 46.10171 | 4.724347 | 45 | 6.3 | 93.55791 | 4.150465 | 41.11209 | 4.489009 | 45.33 | 30 | 28.33333 | 28.695 | 29.335 | 24.64 | 30 | 27.75083
0 | 00_4 | 6.15 | 77.72871 | 4.09595 | 40.60129 | 5.539985 | 61.67 | 6.01 | 84.69136 | 4.11482 | 42.97864 | 4.77767 | 52.33 | 6.47 | 85.8748 | 4.378681 | 42.4552 | 5.088586 | 51.67 | 5.02 | 81.94303 | 3.50453 | 43.72697 | 4.118849 | 54.33 | 45D | 25.27667 | 21.88833 | 27.36833 | 24.77667 | 45D | 24.8275
0 | 00_5 | 7.26 | 84.66166 | 5.303883 | 46.66834 | 5.475417 | 48.67 | 6.12 | 87.40934 | 4.376347 | 45.59066 | 4.480464 | 47 | 5.45 | 63.37135 | 4.181105 | 43.29865 | 5.840447 | 73.33 | 6.16 | 70.7933 | 4.52121 | 43.8767 | 5.927706 | 65.33 | 45S | 16.66667 | 19.22333 |  |  | 45S | 17.945
0 | 00_6 | 6.57 | 72.88888 | 4.756354 | 43.78112 | 6.142905 | 63.33 | 5.45 | 82.41187 | 3.503774 | 39.58813 | 4.662694 | 58 | 5.68 | 94.49856 | 3.389149 | 36.50144 | 4.299997 | 49 | 5.9 | 77.80759 | 4.476023 | 47.86241 | 4.903703 | 54.33 | 60 | 15.945 | 19.16833 |  |  | 60 | 17.55667
15 | 15_1 | 7.15 | 92.19443 | 4.580678 | 39.80557 | 5.317385 | 48 | 5.29 | 109.7743 | 3.554895 | 39.22567 | 2.895279 | 31 | 6.19 | 97.9301 | 4.05059 | 40.3999 | 4.15509 | 41.67 | 7.03 | 105.5856 | 4.779919 | 40.91438 | 4.028235 | 33.5 | 75 | 15.83333 | 16.66667 |  |  | 75 | 16.25
15 | 15_2 | 6.3 | 108.3048 | 3.777151 | 34.69515 | 3.993511 | 37 | 6.87 | 109.2317 | 4.286844 | 36.09828 | 4.138971 | 34.67 | 7.3 | 97.94369 | 5.453896 | 47.72631 | 4.156784 | 34.33 | 5.97 | 86.79759 | 3.912739 | 40.87241 | 4.732906 | 52.33 | 90 | 17.16667 | 17.33333 |  |  | 90 | 17.25
15 | 15_3 | 6.825 | 98.67 | 4.881788 | 45 | 4.090107 | 36.33 | 5.58 | 96.77739 | 3.727302 | 41.55261 | 3.735909 | 41.67 | 6.04 | 98.96251 | 3.795386 | 38.36749 | 4.14436 | 42.67 | 6.08 | 86.02805 | 4.406367 | 46.30195 | 4.505636 | 47.67
15 | 15_4 | 6.28 | 115.2743 | 4.391727 | 39.22567 | 2.989813 | 25.5 | 7.13 | 98.27303 | 4.980244 | 43.72697 | 4.435827 | 38 | 7.8 | 84.30493 | 5.348482 | 43.02507 | 6.232983 | 52.67 | 7.45 | 98.08097 | 4.234843 | 34.24903 | 5.562863 | 47.67
15 | 15_5 | 5.45 | 98.52507 | 4.028765 | 46.97493 | 3.121402 | 34.5 | 6.66 | 108.008 | 4.015989 | 34.99202 | 4.214544 | 37 | 6.96 | 105.8001 | 4.339975 | 36.8699 | 4.386303 | 37.33 | 8 | 81.33778 | 5.853614 | 46.33222 | 6.405413 | 52.33
15 | 15_6 | 6.32 | 103.6135 | 3.918537 | 37.05653 | 4.121313 | 39.33 | 6.13 | 122.5601 | 4.007948 | 33.43987 | 2.958253 | 24 | 6.69 | 114.7619 | 3.894094 | 31.90811 | 4.048086 | 33.33 | 7.01 | 90.31375 | 4.900888 | 44.35625 | 4.98536 | 45.33
30 | 30_1 | 6.61 | 98.19241 | 4.48046 | 42.13759 | 4.263096 | 39.67 | 7.13 | 100.33 | 5.124737 | 45 | 4.122717 | 34.67 | 7.12 | 102.8748 | 4.930041 | 42.4552 | 4.154656 | 34.67 | 6.21 | 117.8402 | 4.387153 | 38.65981 | 2.800364 | 23.5
30 | 30_2 | 6.36 | 111.9749 | 4.679522 | 43.02507 | 2.89843 | 25 | 5.84 | 117.1325 | 4.073137 | 38.36749 | 2.721273 | 24.5 | 6.47 | 113.3402 | 4.401998 | 38.65981 | 3.308195 | 28 | 6.43 | 116.3563 | 5.130839 | 45.64375 | 2.217485 | 18
30 | 30_3 | 5.55 | 117.2461 | 3.647599 | 35.75389 | 2.834095 | 27 | 6.96 | 102.5455 | 4.751102 | 41.78452 | 4.157758 | 35.67 | 6.11 | 118.67 | 4.924134 | 45 | 1.958 | 16.33 | 6.14 | 126.2875 | 4.58873 | 37.04247 | 2.185098 | 16.67
30 | 30_4 | 8.3 | 101.0365 | 5.618124 | 41.63354 | 5.128 | 37.33 | 7.78 | 107.6426 | 4.801828 | 36.02737 | 4.836634 | 36.33 | 6.89 | 105.1043 | 4.512984 | 39.22567 | 4.161434 | 35.67 | 5.92 | 119.004 | 4.729712 | 44.32596 | 1.941726 | 16.67
30 | 30_5 | 6.19 | 118.273 | 4.858256 | 43.72697 | 2.171925 | 18 | 5.36 | 123.7314 | 4.25107 | 41.2686 | 1.668094 | 15 | 6.34 | 106.9633 | 4.02286 | 37.36667 | 3.86512 | 35.67 | 7.09 | 99.90049 | 4.731202 | 41.09951 | 4.529333 | 39
30 | 30_6 | 5.59 | 114.6026 | 4.145505 | 42.39744 | 2.402271 | 23 | 5.61 | 115.3402 | 3.877635 | 38.65981 | 2.721077 | 26 | 5.68 | 117.6271 | 3.831602 | 36.70286 | 2.777142 | 25.67 | 7.28 | 103.6026 | 5.050341 | 42.39744 | 4.188407 | 34
45D | 45D_1 | 4.63 | 123.0775 | 3.691725 | 41.92254 | 1.430104 | 15 | 5.39 | 125.0687 | 4.285793 | 40.60129 | 1.629955 | 14.33 | 6.8 | 109.9671 | 4.324047 | 36.70286 | 3.975291 | 33.33 | 6.44 | 103.663 | 4.463587 | 42.337 | 3.706077 | 34
45D | 45D_2 | 7.22 | 100.3285 | 5.129414 | 44.34146 | 4.243987 | 35.33 | 6.54 | 107.6296 | 4.798761 | 44.3704 | 3.221651 | 28 | 6.71 | 101.33 | 4.838989 | 45 | 3.794021 | 33.67 | 6.12 | 120.8644 | 4.56431 | 39.80557 | 2.359985 | 19.33
45D | 45D_3 | 6.05 | 115.6482 | 4.255481 | 39.35175 | 2.836306 | 25 | 6.4 | 125.8011 | 4.696932 | 36.52886 | 2.395184 | 17.67 | 6 | 120.6702 | 4.357741 | 38.65981 | 2.462349 | 20.67 | 5.82 | 117.33 | 4.63245 | 45 | 1.988535 | 17.67
45D | 45D_4 | 6.93 | 126.2516 | 4.857291 | 34.41836 | 2.844507 | 19.33 | 6.57 | 118.815 | 5.003329 | 41.85504 | 2.482051 | 19.33 | 5.17 | 117.7206 | 3.988256 | 43.06941 | 1.921647 | 19.21 | 6.26 | 118.4443 | 4.502178 | 39.22567 | 2.704971 | 22.33
45D | 45D_5 | 6.57 | 116.7475 | 4.915553 | 41.92254 | 2.676112 | 21.33 | 5.65 | 110.5582 | 4.123978 | 43.11181 | 2.676451 | 26.33 | 7.17 | 110.9745 | 5.006877 | 40.69553 | 3.643967 | 28.33 | 6.7 | 103.7496 | 4.426385 | 39.92039 | 4.086417 | 36.33
45D | 45D_6 | 6.73 | 108.8967 | 4.124019 | 35.43331 | 4.147926 | 35.67 | 7.05 | 113.0614 | 5.053996 | 41.2686 | 3.319224 | 25.67 | 5.62 | 109.5763 | 3.946434 | 41.42367 | 2.891787 | 29 | 5.66 | 117.8087 | 4.379722 | 43.19126 | 2.083319 | 19
45S | 45S_1 | 6.12 | 120.9154 | 4.933306 | 43.75464 | 1.885934 | 15.33 | 6.43 | 114.9441 | 5.218851 | 47.38594 | 2.152511 | 17.67
45S | 45S_2 | 6.23 | 113.9441 | 5.016565 | 47.38594 | 2.182117 | 18.67 | 7.01 | 115.4387 | 5.758887 | 47.89127 | 2.226778 | 16.67
45S | 45S_3 | 5.97 | 116.2334 | 4.901982 | 47.43665 | 1.871324 | 16.33 | 6.81 | 110.5467 | 5.242358 | 46.1233 | 2.880156 | 23.33
45S | 45S_4 | 6 | 120.7393 | 4.986788 | 45.59066 | 1.649766 | 13.67 | 6.99 | 114.4213 | 5.482902 | 45.57873 | 2.625636 | 20
45S | 45S_5 | 6.42 | 114.9441 | 5.210734 | 47.38594 | 2.149164 | 17.67 | 7.01 | 113.3478 | 5.731847 | 48.65222 | 2.359406 | 18
45S | 45S_6 | 5.94 | 115.5009 | 4.747553 | 46.16914 | 2.0697 | 18.33 | 6.74 | 112.2525 | 5.418433 | 48.07746 | 2.45126 | 19.67
60 | 60_1 | 5.75 | 116.9927 | 4.74522 | 47.33731 | 1.74292 | 15.67 | 6.21 | 115.33 | 4.858208 | 45 | 2.31264 | 19.67
60 | 60_2 | 5.79 | 117.7997 | 4.802619 | 47.20031 | 1.694088 | 15 | 6.91 | 117.33 | 5.500039 | 45 | 2.360959 | 17.67
60 | 60_3 | 6.29 | 118.5009 | 5.163262 | 46.16914 | 1.892261 | 15.33 | 7.21 | 110.0394 | 5.639355 | 47.29061 | 2.957984 | 22.67
60 | 60_4 | 6.14 | 115.9927 | 5.023181 | 47.33731 | 1.95952 | 16.67 | 6.81 | 115.8542 | 5.456927 | 46.14576 | 2.338472 | 18
60 | 60_5 | 5.06 | 121.3222 | 3.91308 | 41.34778 | 1.764394 | 17.33 | 7.23 | 116.4533 | 5.597217 | 43.8767 | 2.71824 | 19.67
60 | 60_6 | 5.85 | 118.1609 | 4.786741 | 46.16914 | 1.792215 | 15.67 | 6.9 | 117.9579 | 5.495869 | 44.71208 | 2.326904 | 17.33
75 | 75_1 | 6.66 | 119.9872 | 5.715423 | 48.01279 | 1.598698 | 12 | 6.34 | 118.6776 | 4.958079 | 43.32236 | 2.233093 | 18
75 | 75_2 | 6.09 | 118.9665 | 4.750212 | 43.03354 | 2.150996 | 18 | 6.16 | 126.6486 | 4.763951 | 38.35135 | 1.987166 | 15
75 | 75_3 | 6.47 | 116.1243 | 5.08447 | 44.87571 | 2.346101 | 19 | 6.64 | 124.5739 | 5.229348 | 40.42608 | 2.087162 | 15
75 | 75_4 | 5.96 | 120.6082 | 4.844351 | 44.39179 | 1.792282 | 15 | 7.86 | 116.4815 | 6.156956 | 44.51853 | 2.858928 | 19
75 | 75_5 | 6.53 | 119.2285 | 5.452106 | 46.77147 | 1.81023 | 14 | 6.42 | 120.3458 | 5.228488 | 44.65415 | 1.925417 | 15
75 | 75_6 | 5.8 | 119.8882 | 4.57193 | 43.11181 | 1.95589 | 17 | 7.58 | 117.6437 | 5.98218 | 44.35625 | 2.644183 | 18
90 | 90_1 | 7 | 118 | 5.605936 | 45 | 2.31792 | 17 | 7.98 | 117.975 | 5.811129 | 40.02501 | 3.384875 | 22
90 | 90_2 | 5.67 | 116.3772 | 4.600159 | 46.62285 | 1.850394 | 17 | 7.53 | 117.5787 | 5.946083 | 44.42127 | 2.625183 | 18
90 | 90_3 | 6.2 | 115.8309 | 4.969092 | 46.16914 | 2.128585 | 18 | 6.26 | 119.8065 | 5.2065 | 46.19349 | 1.745321 | 14
90 | 90_4 | 6.47 | 117.4213 | 5.205865 | 45.57873 | 2.131084 | 17 | 6.61 | 121.4109 | 5.340048 | 43.58906 | 2.004559 | 15
90 | 90_5 | 8.16 | 119.2026 | 6.351208 | 42.7974 | 2.888737 | 18 | 6.6 | 121.7535 | 5.014711 | 40.24647 | 2.398524 | 18
90 | 90_6 | 7.92 | 123.6669 | 6.159104 | 40.33314 | 2.622989 | 16 | 5.9 | 124.2156 | 4.469206 | 38.78436 | 2.086028 | 17

## 测量汇总
断前 | [51 empty] | 断后 | [30 empty] | 总结
| 编号 | 1号边 | [10 empty] | 2号边 | [10 empty] | 3号边 | [10 empty] | 4号边 | [10 empty] | 编号 | [5 empty] | 编号 | 1号边 | [6 empty] | 2号边 | [6 empty] | 3号边 | [6 empty] | 4号边 | [8 empty] | 编号 |  | 断裂角度B | 极限荷载Kn | 断裂面积 | 强度 |  | 断裂角度B | 强度 |  |  |  |  | 断裂角度B | 断裂面积 | 强度 |  | sin | cos | 预测断裂角度值
|  | 剪切边（mm) | 受拉边（mm) | 斜边（mm) | 斜边差值 | 绝对误差 | 相对误差 | 焊缝长度（mm) | 实际长度（mm) | 焊吼尺寸 | 有效截面面积 | 剪切角C | 剪切边（mm) | 受拉边（mm) | 斜边（mm) | 斜边差值 | 绝对误差 | 相对误差 | 焊缝长度（mm) | 实际长度（mm) | 焊吼尺寸 | 有效截面面积 | 剪切角C | 剪切边（mm) | 受拉边（mm) | 斜边（mm) | 斜边差值 | 绝对误差 | 相对误差 | 焊缝长度（mm) | 实际长度（mm) | 焊吼尺寸 | 有效截面面积 | 剪切角C | 剪切边（mm) | 受拉边（mm) | 斜边（mm) | 斜边差值 | 绝对误差 | 相对误差 | 焊缝长度（mm) | 实际长度（mm) | 焊吼尺寸 | 有效截面面积 | 剪切角C |  | 有效截面面积平均值 | 焊喉尺寸 | 焊缝长度 | 实际长度 |  |  | 剪切边a（mm) | A | 断裂面c（mm) | 剪切角C | 斜边b | 断裂角度B | 断裂面积 | 剪切边a（mm) | A | 断裂面c（mm) | 剪切角C | 斜边b | 断裂角度B | 断裂面积 | 剪切边a（mm) | A | 断裂面c（mm) | 剪切角C | 斜边b | 断裂角度B | 断裂面积 | 剪切边a（mm) | A | 断裂面c（mm) | 剪切角C | 斜边b | 断裂角度B | 断裂面积 | 断裂面 | [17 empty] | 0 | 0 | 1 | 45
1 | 00_1 | 5.6 | 5 | 7.71 | 7.50733 | 0.2026702 | 2.699632 | 29.1 | 56.18 | 3.729688 | 108.5339 | 41.7603 | 5.1 | 5.1 | 7.22 | 7.212489 | 0.007510832 | 0.1041365 | 27.95 | 63.03 | 3.606245 | 100.7945 | 45 | 5.4 | 5 | 7.47 | 7.359348 | 0.1106522 | 1.50356 | 30.28 | 37.71 | 3.668803 | 111.0914 | 42.7974 | 5.7 | 5.2 | 7.68 | 7.715569 | 0.03556868 | 0.4609988 | 32.24 | 53.34 | 3.841583 | 123.8526 | 42.37359 | 00_1 | 111.0681 | 3.71158 | 29.8925 | 52.565 | 0 | 00_1 | 7.99 | 98.2397 | 5.376972 | 41.7603 | 5.189443 | 40 | 156.4699 | 7.26 | 86.33 | 5.144144 | 45 | 5.462871 | 48.67 | 143.7788 | 6.95 | 85.2026 | 4.738486 | 42.7974 | 5.495929 | 52 | 143.4814 | 6.33 | 71.12641 | 4.508586 | 42.37359 | 6.134832 | 66.5 | 145.3568 | 4.942047 | 0 | 00_1 | 0 | 51.7925 | 487.753 | 147.2717 | 827.9814 | -5 | 54.9 | 933.4 | 54.89542 | Mean 0° | 0° | 0 | 54.89542 | 144.0947 | 933.4027 | 2 | 0.0348995 | 0.9993908 | 44.95251
2 | 00_2 | 5.1 | 5.3 | 7.49 | 7.35527 | 0.1347298 | 1.831745 | 30.71 | 48.4 | 3.674916 | 112.8567 | 46.10171 | 5.1 | 4.6 | 6.94 | 6.868042 | 0.07195807 | 1.047723 | 31.73 | 51.58 | 3.415821 | 108.384 | 42.04922 | 4.7 | 3.7 | 5.8 | 5.981639 | 0.1816386 | 3.036602 | 28.88 | 45.71 | 2.90723 | 83.96081 | 38.21103 | 5.4 | 5 | 7.54 | 7.359348 | 0.1806522 | 2.454731 | 33.96 | 51.16 | 3.668803 | 124.5926 | 42.7974 | 00_2 | 107.4485 | 3.416693 | 31.32 | 49.2125 | 0 | 00_2 | 6.2 | 91.89829 | 4.469998 | 46.10171 | 4.150888 | 42 | 137.2736 | 6.22 | 91.95078 | 4.168378 | 42.04922 | 4.476888 | 46 | 132.2626 | 6.08 | 74.11897 | 3.910082 | 38.21103 | 5.847244 | 67.67 | 112.9232 | 6.78 | 77.2026 | 4.723727 | 42.7974 | 6.021223 | 60 | 160.4178 | 4.318046 | 0 | 00_2 | 0 | 53.9175 | 456.002 | 135.7193 | 839.9726 | -3 | 54.9 | 933.4 |  |  |  | 15 | 39.49292 | 218.4612 | 891.4231 | 4 | 0.06975647 | 0.9975641 | 44.81033
3 | 00_3 | 5.5 | 5.2 | 7.81 | 7.569016 | 0.2409842 | 3.183825 | 34.09 | 51.2 | 3.778563 | 128.8112 | 43.394 | 5 | 6.1 | 7.91 | 7.887332 | 0.02266839 | 0.2874025 | 35 | 49.46 | 3.866961 | 135.3436 | 50.65948 | 5.1 | 5.3 | 7.29 | 7.35527 | 0.06527022 | 0.8873939 | 31.24 | 45.7 | 3.674916 | 114.8044 | 46.10171 | 5.5 | 4.8 | 7 | 7.3 | 0.3 | 4.109589 | 30.67 | 50.14 | 3.616438 | 110.9162 | 41.11209 | 00_3 | 122.4688 | 3.734219 | 32.75 | 49.125 | 0 | 00_3 | 6.88 | 77.606 | 4.839422 | 43.394 | 6.038029 | 59 | 164.9759 | 7.05 | 63.01052 | 6.118815 | 50.65948 | 7.246075 | 66.33 | 214.1585 | 6.68 | 88.89829 | 4.814309 | 46.10171 | 4.724347 | 45 | 150.399 | 6.3 | 93.55791 | 4.150465 | 41.11209 | 4.489009 | 45.33 | 127.2948 | 4.980753 | 0 | 00_3 | 0 | 53.915 | 603.634 | 164.2071 | 919.0135 | -1 | 54.9 | 933.4 |  |  |  | 30 | 27.75083 | 280.0373 | 964.5852 | 6 | 0.1045285 | 0.9945219 | 44.57442
4 | 00_4 | 4.9 | 4.2 | 6.21 | 6.453681 | 0.2436811 | 3.775847 | 31.75 | 52.98 | 3.188878 | 101.2469 | 40.60129 | 4.4 | 4.1 | 5.9 | 6.01415 | 0.11415 | 1.898024 | 32.6 | 50.99 | 2.999593 | 97.78672 | 42.97864 | 4.7 | 4.3 | 6.2 | 6.370243 | 0.1702433 | 2.672478 | 33.94 | 53.61 | 3.172563 | 107.6768 | 42.4552 | 4.6 | 4.4 | 6.2 | 6.365532 | 0.1655322 | 2.600445 | 34.79 | 57.34 | 3.179624 | 110.6191 | 43.72697 | 00_4 | 104.3324 | 3.135164 | 33.27 | 53.73 | 0 | 00_4 | 6.15 | 77.72871 | 4.09595 | 40.60129 | 5.539985 | 61.67 | 130.0464 | 6.01 | 84.69136 | 4.11482 | 42.97864 | 4.77767 | 52.33 | 134.1431 | 6.47 | 85.8748 | 4.378681 | 42.4552 | 5.088586 | 51.67 | 148.6124 | 5.02 | 81.94303 | 3.50453 | 43.72697 | 4.118849 | 54.33 | 121.9226 | 4.023496 | 0 | 00_4 | 0 | 55 | 512.161 | 133.6812 | 957.8033 | 1 | 54.9 | 933.4 |  |  |  | 45D | 24.8275 | 229.1106 | 1048.609 | 8 | 0.1391731 | 0.9902681 | 44.2463
5 | 00_5 | 5 | 5.3 | 7.17 | 7.286288 | 0.1162885 | 1.595991 | 33.52 | 57.94 | 3.636968 | 121.9112 | 46.66834 | 4.8 | 4.9 | 7.13 | 6.8593 | 0.2706997 | 3.946463 | 31.8 | 54.27 | 3.428921 | 109.0397 | 45.59066 | 5.2 | 4.9 | 7.24 | 7.144928 | 0.09507173 | 1.330618 | 33.64 | 48.83 | 3.566166 | 119.9658 | 43.29865 | 5.2 | 5 | 7.47 | 7.213876 | 0.2561245 | 3.550442 | 35 | 56.91 | 3.604165 | 126.1458 | 43.8767 | 00_5 | 119.2656 | 3.559055 | 33.49 | 54.4875 | 0 | 00_5 | 7.26 | 84.66166 | 5.303883 | 46.66834 | 5.475417 | 48.67 | 177.7861 | 6.12 | 87.40934 | 4.376347 | 45.59066 | 4.480464 | 47 | 139.1678 | 5.45 | 63.37135 | 4.181105 | 43.29865 | 5.840447 | 73.33 | 140.6524 | 6.16 | 70.7933 | 4.52121 | 43.8767 | 5.927706 | 65.33 | 158.2423 | 4.595636 | 0 | 00_5 | 0 | 58.5825 | 576.152 | 153.9622 | 935.5415 | 3 | 54.9 | 933.4 |  |  |  | 45S | 17.945 | 362.1834 | 919.1138 | 10 | 0.1736482 | 0.9848078 | 43.82813
6 | 00_6 | 4.8 | 4.6 | 6.63 | 6.648308 | 0.01830806 | 0.2753792 | 33.02 | 55.39 | 3.321146 | 109.6642 | 43.78112 | 5.2 | 4.3 | 6.74 | 6.747592 | 0.007592163 | 0.1125166 | 31.73 | 52.13 | 3.313775 | 105.1461 | 39.58813 | 5 | 3.7 | 6.35 | 6.220129 | 0.1298714 | 2.087921 | 31.98 | 51.52 | 2.974215 | 95.1154 | 36.50144 | 3.8 | 4.2 | 5.8 | 5.663921 | 0.1360791 | 2.40256 | 31.79 | 52.72 | 2.817836 | 89.57901 | 47.86241 | 00_6 | 99.87618 | 3.106743 | 32.13 | 52.94 | 0 | 00_6 | 6.57 | 72.88888 | 4.756354 | 43.78112 | 6.142905 | 63.33 | 157.0548 | 5.45 | 82.41187 | 3.503774 | 39.58813 | 4.662694 | 58 | 111.1747 | 5.68 | 94.49856 | 3.389149 | 36.50144 | 4.299997 | 49 | 108.385 | 5.9 | 77.80759 | 4.476023 | 47.86241 | 4.903703 | 54.33 | 142.2928 | 4.031325 | 0 | 00_6 | 0 | 56.165 | 581.23 | 129.7268 | 1120.104 | 5 | 54.9 | 933.4 |  |  |  | 60 | 17.55667 | 294.7556 | 1029.28 | 12 | 0.2079117 | 0.9781476 | 43.32264
7 | 15_1 | 4.8 | 4 | 6.28 | 6.2482 | 0.03180026 | 0.5089507 | 51.24 | 61.58 | 3.072885 | 157.4546 | 39.80557 | 4.9 | 4 | 6.2 | 6.325346 | 0.1253458 | 1.981644 | 47.87 | 56.28 | 3.098645 | 148.3321 | 39.22567 | 4.7 | 4 | 6.2 | 6.17171 | 0.02829035 | 0.4583876 | 47.87 | 56.61 | 3.046158 | 145.8196 | 40.3999 | 4.5 | 3.9 | 6 | 5.95483 | 0.04517003 | 0.7585444 | 50.75 | 62.88 | 2.947187 | 149.5698 | 40.91438 | 15_1 | 150.294 | 3.041219 | 49.4325 | 59.3375 | 15 | 15_1 | 7.15 | 92.19443 | 4.580678 | 39.80557 | 5.317385 | 48 | 234.7139 | 5.29 | 109.7743 | 3.554895 | 39.22567 | 2.895279 | 31 | 170.1728 | 6.19 | 97.9301 | 4.05059 | 40.3999 | 4.15509 | 41.67 | 193.9017 | 7.03 | 105.5856 | 4.779919 | 40.91438 | 4.028235 | 33.5 | 242.5809 | 4.24152 | 15 | 15_1 | 15 | 38.5425 | 717.562 | 210.3423 | 852.8502 | 11 | 39.49 | 891.42 | 39.49292 | Mean 15° | 15° | 75 | 16.25 | 273.7579 | 1024.278 | 14 | 0.2419219 | 0.9702957 | 42.73312
8 | 15_2 | 5.2 | 3.6 | 6.3 | 6.324555 | 0.02455532 | 0.3882537 | 50.73 | 62 | 2.959892 | 150.1553 | 34.69515 | 4.8 | 3.5 | 6 | 5.940539 | 0.0594613 | 1.000941 | 49.81 | 63.03 | 2.828026 | 140.864 | 36.09828 | 4 | 4.4 | 5.9 | 5.946427 | 0.0464275 | 0.7807629 | 48.62 | 60.73 | 2.95976 | 143.9035 | 47.72631 | 5.2 | 4.5 | 6.8 | 6.876772 | 0.0767725 | 1.116403 | 51.48 | 58.66 | 3.402759 | 175.174 | 40.87241 | 15_2 | 152.5242 | 3.037609 | 50.16 | 61.105 | 15 | 15_2 | 6.3 | 108.3048 | 3.777151 | 34.69515 | 3.993511 | 37 | 191.6149 | 6.87 | 109.2317 | 4.286844 | 36.09828 | 4.138971 | 34.67 | 213.5277 | 7.3 | 97.94369 | 5.453896 | 47.72631 | 4.156784 | 34.33 | 265.1684 | 5.97 | 86.79759 | 3.912739 | 40.87241 | 4.732906 | 52.33 | 201.4278 | 4.357657 | 15 | 15_2 | 15 | 39.5825 | 746.931 | 217.9347 | 856.8289 | 13 | 39.49 | 891.42 |  |  |  | 90 | 17.25 | 269.5082 | 1032.762 | 16 | 0.2756374 | 0.9612617 | 42.06343
9 | 15_3 | 4.4 | 4.4 | 6.1 | 6.22254 | 0.1225397 | 1.969287 | 49.99 | 58.26 | 3.11127 | 155.5324 | 45 | 4.4 | 3.9 | 5.8 | 5.879626 | 0.07962584 | 1.354267 | 51.45 | 57 | 2.918553 | 150.1596 | 41.55261 | 4.8 | 3.8 | 6.1 | 6.122091 | 0.02209115 | 0.3608431 | 48.38 | 61.68 | 2.979374 | 144.1421 | 38.36749 | 4.3 | 4.5 | 6.2 | 6.224147 | 0.02414653 | 0.3879492 | 49.93 | 58.75 | 3.10886 | 155.2254 | 46.30195 | 15_3 | 151.2649 | 3.029514 | 49.9375 | 58.9225 | 15 | 15_3 | 6.825 | 98.67 | 4.881788 | 45 | 4.090107 | 36.33 | 244.0406 | 5.58 | 96.77739 | 3.727302 | 41.55261 | 3.735909 | 41.67 | 191.7697 | 6.04 | 98.96251 | 3.795386 | 38.36749 | 4.14436 | 42.67 | 183.6208 | 6.08 | 86.02805 | 4.406367 | 46.30195 | 4.505636 | 47.67 | 220.0099 | 4.202711 | 15 | 15_3 | 15 | 42.085 | 770.638 | 209.8602 | 918.0372 | 15 | 39.49 | 891.42 | [7 empty] | 18 | 0.309017 | 0.9510565 | 41.31789
10 | 15_4 | 4.9 | 4 | 6.3 | 6.325346 | 0.02534584 | 0.4007028 | 49.71 | 62.53 | 3.098645 | 154.0336 | 39.22567 | 4.6 | 4.4 | 6.5 | 6.365532 | 0.1344678 | 2.112436 | 51.6 | 67.41 | 3.179624 | 164.0686 | 43.72697 | 4.5 | 4.2 | 6.1 | 6.155485 | 0.05548536 | 0.901397 | 50.34 | 62.37 | 3.070432 | 154.5656 | 43.02507 | 4.7 | 3.2 | 5.7 | 5.685948 | 0.01405241 | 0.2471428 | 49.27 | 59.87 | 2.645118 | 130.3249 | 34.24903 | 15_4 | 150.7482 | 2.998455 | 50.23 | 63.045 | 15 | 15_4 | 6.28 | 115.2743 | 4.391727 | 39.22567 | 2.989813 | 25.5 | 218.3127 | 7.13 | 98.27303 | 4.980244 | 43.72697 | 4.435827 | 38 | 256.9806 | 7.8 | 84.30493 | 5.348482 | 43.02507 | 6.232983 | 52.67 | 269.2426 | 7.45 | 98.08097 | 4.234843 | 34.24903 | 5.562863 | 47.67 | 208.6507 | 4.738824 | 15 | 15_4 | 15 | 40.96 | 772.729 | 238.2967 | 810.6797 | 17 | 39.49 | 891.42 | [7 empty] | 20 | 0.3420201 | 0.9396926 | 40.50136
11 | 15_5 | 4.2 | 4.5 | 6.1 | 6.155485 | 0.05548536 | 0.901397 | 52.85 | 65.32 | 3.070432 | 162.2723 | 46.97493 | 5 | 3.5 | 6.1 | 6.103278 | 0.003277808 | 0.0537057 | 49.87 | 62.66 | 2.867312 | 142.9928 | 34.99202 | 4.8 | 3.6 | 6 | 6 | 0 | 0 | 51.51 | 59.29* | 2.88 | 148.3488 | 36.8699 | 4.2 | 4.4 | 6.2 | 6.082763 | 0.1172375 | 1.927372 | 48.91 | 55.89* | 3.038093 | 148.5931 | 46.33222 | 15_5 | 150.5518 | 2.963959 | 50.785 | 63.99 | 15 | 15_5 | 5.45 | 98.52507 | 4.028765 | 46.97493 | 3.121402 | 34.5 | 212.9202 | 6.66 | 108.008 | 4.015989 | 34.99202 | 4.214544 | 37 | 200.2773 | 6.96 | 105.8001 | 4.339975 | 36.8699 | 4.386303 | 37.33 | 223.5521 | 8 | 81.33778 | 5.853614 | 46.33222 | 6.405413 | 52.33 | 286.3003 | 4.559586 | 15 | 15_5 | 15 | 40.29 | 811.853 | 230.7625 | 879.5331 | 19 | 39.49 | 891.42 | [7 empty] | 22 | 0.3746066 | 0.9271839 | 39.61909
12 | 15_6 | 4.9 | 3.7 | 6.2 | 6.140033 | 0.05996743 | 0.976663 | 47.02 | 56.8 | 2.952753 | 138.8384 | 37.05653 | 5.3 | 3.5 | 6.3 | 6.351378 | 0.0513778 | 0.8089237 | 47.75 | 59.35 | 2.920626 | 139.4599 | 33.43987 | 5.3 | 3.3 | 6.2 | 6.243397 | 0.04339651 | 0.6950786 | 46.95 | 60.75 | 2.80136 | 131.5238 | 31.90811 | 4.5 | 4.4 | 6.3 | 6.293648 | 0.006352409 | 0.1009337 | 52.2 | 71.04 | 3.146029 | 164.2227 | 44.35625 | 15_6 | 143.5112 | 2.955192 | 48.48 | 61.985 | 15 | 15_6 | 6.32 | 103.6135 | 3.918537 | 37.05653 | 4.121313 | 39.33 | 184.2496 | 6.13 | 122.5601 | 4.007948 | 33.43987 | 2.958253 | 24 | 191.3795 | 6.69 | 114.7619 | 3.894094 | 31.90811 | 4.048086 | 33.33 | 182.8277 | 7.01 | 90.31375 | 4.900888 | 44.35625 | 4.98536 | 45.33 | 255.8264 | 4.180367 | 15 | 15_6 | 15 | 35.4975 | 839.208 | 203.5708 | 1030.609 | 21 | 39.49 | 891.42 | [7 empty] | 24 | 0.4067366 | 0.9135455 | 38.67677
13 | 30_1 | 4.2 | 3.8 | 5.8 | 5.663921 | 0.1360791 | 2.40256 | 60.62 | 81.91 | 2.817836 | 170.8172 | 42.13759 | 4.3 | 4.3 | 6.1 | 6.081118 | 0.01888168 | 0.3104969 | 62.4 | 79.98 | 3.040559 | 189.7309 | 45 | 4.7 | 4.3 | 6.3 | 6.370243 | 0.07024332 | 1.102679 | 61.46 | 77.85 | 3.172563 | 194.9857 | 42.4552 | 5 | 4 | 6.4 | 6.403124 | 0.003124237 | 0.04879239 | 59.01 | 83.19 | 3.123475 | 184.3163 | 38.65981 | 30_1 | 184.9625 | 3.038608 | 60.8725 | 80.7325 | 30 | 30_1 | 6.61 | 98.19241 | 4.48046 | 42.13759 | 4.263096 | 39.67 | 271.6055 | 7.13 | 100.33 | 5.124737 | 45 | 4.122717 | 34.67 | 319.7836 | 7.12 | 102.8748 | 4.930041 | 42.4552 | 4.154656 | 34.67 | 303.0003 | 6.21 | 117.8402 | 4.387153 | 38.65981 | 2.800364 | 23.5 | 258.8859 | 4.730598 | 30 | 30_1 | 30 | 33.1275 | 1077.305 | 288.3188 | 934.1265 | 25 | 27.75 | 964.59 | 27.75083 | Mean 30° | 30° |  |  |  |  | 26 | 0.4383711 | 0.898794 | 37.68044
14 | 30_2 | 4.5 | 4.2 | 6.1 | 6.155485 | 0.05548536 | 0.901397 | 62.66 | 78.94 | 3.070432 | 192.3933 | 43.02507 | 4.8 | 3.8 | 6.1 | 6.122091 | 0.02209115 | 0.3608431 | 60.81 | 76.55 | 2.979374 | 181.1757 | 38.36749 | 5 | 4 | 6.3 | 6.403124 | 0.1031242 | 1.61053 | 60.18 | 84.33 | 3.123475 | 187.9707 | 38.65981 | 4.4 | 4.5 | 6.2 | 6.293648 | 0.09364759 | 1.48797 | 59.26 | 76.02 | 3.146029 | 186.4337 | 45.64375 | 30_2 | 186.9934 | 3.079828 | 60.7275 | 78.96 | 30 | 30_2 | 6.36 | 111.9749 | 4.679522 | 43.02507 | 2.89843 | 25 | 293.2189 | 5.84 | 117.1325 | 4.073137 | 38.36749 | 2.721273 | 24.5 | 247.6875 | 6.47 | 113.3402 | 4.401998 | 38.65981 | 3.308195 | 28 | 264.9123 | 6.43 | 116.3563 | 5.130839 | 45.64375 | 2.217485 | 18 | 304.0535 | 4.571374 | 30 | 30_2 | 30 | 23.875 | 1149.148 | 277.468 | 1035.388 | 27 | 27.75 | 964.59 | [7 empty] | 28 | 0.4694716 | 0.8829476 | 36.63645
15 | 30_3 | 5 | 3.6 | 6.2 | 6.161169 | 0.03883128 | 0.6302583 | 62.05 | 85.63 | 2.921524 | 181.2805 | 35.75389 | 4.7 | 4.2 | 6.2 | 6.303174 | 0.1031738 | 1.636855 | 61.32 | 87 | 3.131756 | 192.0393 | 41.78452 | 4.4 | 4.4 | 6.3 | 6.22254 | 0.07746033 | 1.244835 | 62.52 | 79.28 | 3.11127 | 194.5166 | 45 | 5.3 | 4 | 6.4 | 6.64003 | 0.2400301 | 3.614895 | 63.56 | 83.73 | 3.192757 | 202.9316 | 37.04247 | 30_3 | 192.692 | 3.089326 | 62.3625 | 83.91 | 30 | 30_3 | 5.55 | 117.2461 | 3.647599 | 35.75389 | 2.834095 | 27 | 226.3335 | 6.96 | 102.5455 | 4.751102 | 41.78452 | 4.157758 | 35.67 | 291.3375 | 6.11 | 118.67 | 4.924134 | 45 | 1.958 | 16.33 | 307.8568 | 6.14 | 126.2875 | 4.58873 | 37.04247 | 2.185098 | 16.67 | 291.6597 | 4.477891 | 30 | 30_3 | 30 | 23.9175 | 1149.564 | 279.2969 | 1028.98 | 29 | 27.75 | 964.59 | [7 empty] | 30 | 0.5 | 0.8660254 | 35.55144
16 | 30_4 | 4.5 | 4 | 6.2 | 6.020797 | 0.1792027 | 2.976395 | 61.48 | 74.44 | 2.989637 | 183.8029 | 41.63354 | 5.5 | 4 | 6.9 | 6.800735 | 0.09926475 | 1.459618 | 61.84 | 73 | 3.234944 | 200.049 | 36.02737 | 4.9 | 4 | 6.4 | 6.325346 | 0.07465416 | 1.180238 | 61.52 | 77.07 | 3.098645 | 190.6286 | 39.22567 | 4.3 | 4.2 | 6 | 6.010824 | 0.01082357 | 0.180068 | 63.33 | 85.23 | 3.00458 | 190.28 | 44.32596 | 30_4 | 191.1901 | 3.081952 | 62.0425 | 77.435 | 30 | 30_4 | 8.3 | 101.0365 | 5.618124 | 41.63354 | 5.128 | 37.33 | 345.4023 | 7.78 | 107.6426 | 4.801828 | 36.02737 | 4.836634 | 36.33 | 296.945 | 6.89 | 105.1043 | 4.512984 | 39.22567 | 4.161434 | 35.67 | 277.6388 | 5.92 | 119.004 | 4.729712 | 44.32596 | 1.941726 | 16.67 | 299.5327 | 4.915662 | 30 | 30_4 | 30 | 31.5 | 1153.413 | 304.8797 | 945.7936 | 31 | 27.75 | 964.59 | [7 empty] | 32 | 0.5299193 | 0.8480481 | 34.43227
17 | 30_5 | 4.6 | 4.4 | 6.5 | 6.365532 | 0.1344678 | 2.112436 | 62.38 | 75.99 | 3.179624 | 198.345 | 43.72697 | 4.9 | 4.3 | 6.4 | 6.519202 | 0.1192024 | 1.828481 | 60.33 | 69.12 | 3.23199 | 194.986 | 41.2686 | 5.5 | 4.2 | 6.7 | 6.92026 | 0.2202601 | 3.18283 | 59.86 | 79.57 | 3.338025 | 199.8142 | 37.36667 | 4.7 | 4.1 | 6.3 | 6.236986 | 0.06301355 | 1.01032 | 63.7 | 77.14 | 3.089633 | 196.8096 | 41.09951 | 30_5 | 197.4887 | 3.209818 | 61.5675 | 75.455 | 30 | 30_5 | 6.19 | 118.273 | 4.858256 | 43.72697 | 2.171925 | 18 | 303.058 | 5.36 | 123.7314 | 4.25107 | 41.2686 | 1.668094 | 15 | 256.467 | 6.34 | 106.9633 | 4.02286 | 37.36667 | 3.86512 | 35.67 | 240.8084 | 7.09 | 99.90049 | 4.731202 | 41.09951 | 4.529333 | 39 | 301.3776 | 4.465847 | 30 | 30_5 | 30 | 26.9175 | 879.723 | 275.4278 | 798.5061 | 33 | 27.75 | 964.59 | [7 empty] | 34 | 0.5591929 | 0.8290376 | 33.28596
18 | 30_6 | 4.6 | 4.2 | 6.2 | 6.228965 | 0.0289646 | 0.4649986 | 62.2 | 77.26 | 3.101639 | 192.922 | 42.39744 | 5 | 4 | 6.3 | 6.403124 | 0.1031242 | 1.61053 | 60.35 | 75.64 | 3.123475 | 188.5017 | 38.65981 | 5.5 | 4.1 | 6.9 | 6.860029 | 0.03997085 | 0.5826629 | 57.18 | 76.29 | 3.287158 | 187.9597 | 36.70286 | 4.6 | 4.2 | 6.2 | 6.228965 | 0.0289646 | 0.4649986 | 61.06 | 76.24 | 3.101639 | 189.3861 | 42.39744 | 30_6 | 189.6924 | 3.153478 | 60.1975 | 76.3575 | 30 | 30_6 | 5.59 | 114.6026 | 4.145505 | 42.39744 | 2.402271 | 23 | 257.8504 | 5.61 | 115.3402 | 3.877635 | 38.65981 | 2.721077 | 26 | 234.0153 | 5.68 | 117.6271 | 3.831602 | 36.70286 | 2.777142 | 25.67 | 219.091 | 7.28 | 103.6026 | 5.050341 | 42.39744 | 4.188407 | 34 | 308.3738 | 4.226271 | 30 | 30_6 | 30 | 27.1675 | 1064.912 | 254.8326 | 1044.717 | 35 | 27.75 | 964.59 | [7 empty] | 36 | 0.5877853 | 0.809017 | 32.11968
19 | 45D_1 | 4.9 | 4.4 | 6.6 | 6.58559 | 0.01440967 | 0.218806 | 53.14 | 69.54 | 3.273814 | 173.9705 | 41.92254 | 4.9 | 4.2 | 6.5 | 6.453681 | 0.04631888 | 0.7177126 | 49.02 | 62.11* | 3.188878 | 156.3188 | 40.60129 | 5.5 | 4.1 | 6.92 | 6.860029 | 0.05997085 | 0.8742069 | 52.34 | 67.93 | 3.287158 | 172.0499 | 36.70286 | 4.5 | 4.1 | 6.2 | 6.087693 | 0.1123075 | 1.844829 | 49.08 | 69.45 | 3.030705 | 148.747 | 42.337 | 45D_1 | 162.7715 | 3.195139 | 50.895 | 68.97333 | 45D | 45D_1 | 4.63 | 123.0775 | 3.691725 | 41.92254 | 1.430104 | 15 | 196.1783 | 5.39 | 125.0687 | 4.285793 | 40.60129 | 1.629955 | 14.33 | 210.0896 | 6.8 | 109.9671 | 4.324047 | 36.70286 | 3.975291 | 33.33 | 226.3206 | 6.44 | 103.663 | 4.463587 | 42.337 | 3.706077 | 34 | 219.0728 | 4.191288 | 45D | 45D_1 | 45 | 24.165 | 943.814 | 212.9153 | 1108.203 | 41 | 24.83 | 1048.61 | 24.8275 | Mean 45°D | 45°D |  |  |  |  | 38 | 0.6156615 | 0.7880108 | 30.94065
20 | 45D_2 | 4.4 | 4.3 | 6 | 6.152235 | 0.1522354 | 2.474472 | 51.02 | 66.2 | 3.075305 | 156.9021 | 44.34146 | 4.6 | 4.5 | 6.3 | 6.43506 | 0.1350602 | 2.098818 | 51.14 | 71.53 | 3.216753 | 164.5048 | 44.3704 | 4.5 | 4.5 | 6.27 | 6.363961 | 0.09396103 | 1.476455 | 52.88 | 67.77 | 3.181981 | 168.2631 | 45 | 4.8 | 4 | 6.3 | 6.2482 | 0.05180026 | 0.8290429 | 51.11 | 74.78 | 3.072885 | 157.0552 | 39.80557 | 45D_2 | 161.6813 | 3.136731 | 51.5375 | 70.07 | 45D | 45D_2 | 7.22 | 100.3285 | 5.129414 | 44.34146 | 4.243987 | 35.33 | 261.7027 | 6.54 | 107.6296 | 4.798761 | 44.3704 | 3.221651 | 28 | 245.4086 | 6.71 | 101.33 | 4.838989 | 45 | 3.794021 | 33.67 | 255.8857 | 6.12 | 120.8644 | 4.56431 | 39.80557 | 2.359985 | 19.33 | 233.2819 | 4.832868 | 45D | 45D_2 | 45 | 29.0825 | 963.278 | 249.0697 | 966.8758 | 43 | 24.83 | 1048.61 | [7 empty] | 40 | 0.6427876 | 0.7660444 | 29.75612
21 | 45D_3 | 5 | 4.1 | 6.3 | 6.466065 | 0.1660653 | 2.568258 | 48.94 | 66.3 | 3.170398 | 155.1593 | 39.35175 | 5.4 | 4 | 6.6 | 6.720119 | 0.120119 | 1.787454 | 48.77 | 57* | 3.214229 | 156.7579 | 36.52886 | 5 | 4 | 6.4 | 6.403124 | 0.003124237 | 0.04879239 | 50.43 | 63.2* | 3.123475 | 157.5169 | 38.65981 | 4.6 | 4.6 | 6.5 | 6.505382 | 0.005382387 | 0.08273744 | 52 | 67.47 | 3.252691 | 169.1399 | 45 | 45D_3 | 159.6435 | 3.190198 | 50.035 | 66.885 | 45D | 45D_3 | 6.05 | 115.6482 | 4.255481 | 39.35175 | 2.836306 | 25 | 208.2632 | 6.4 | 125.8011 | 4.696932 | 36.52886 | 2.395184 | 17.67 | 229.0694 | 6 | 120.6702 | 4.357741 | 38.65981 | 2.462349 | 20.67 | 219.7609 | 5.82 | 117.33 | 4.63245 | 45 | 1.988535 | 17.67 | 240.8874 | 4.485651 | 45D | 45D_3 | 45 | 20.2525 | 957.755 | 224.4952 | 1066.565 | 45 | 24.83 | 1048.61 | [7 empty] | 42 | 0.6691306 | 0.7431448 | 28.57333
22 | 45D_4 | 5.4 | 3.7 | 6.3 | 6.545991 | 0.2459911 | 3.75789 | 52.32 | 68.92 | 3.05225 | 159.6937 | 34.41836 | 4.8 | 4.3 | 6.4 | 6.444377 | 0.04437739 | 0.6886219 | 49.9 | 65.5* | 3.202792 | 159.8193 | 41.85504 | 4.6 | 4.3 | 6.2 | 6.296825 | 0.0968246 | 1.537673 | 51.31 | 63.68 | 3.141266 | 161.1784 | 43.06941 | 4.9 | 4 | 6.4 | 6.325346 | 0.07465416 | 1.180238 | 51.77 | 70.86 | 3.098645 | 160.4168 | 39.22567 | 45D_4 | 160.2771 | 3.123738 | 51.325 | 67.82 | 45D | 45D_4 | 6.93 | 126.2516 | 4.857291 | 34.41836 | 2.844507 | 19.33 | 254.1334 | 6.57 | 118.815 | 5.003329 | 41.85504 | 2.482051 | 19.33 | 249.6661 | 5.17 | 117.7206 | 3.988256 | 43.06941 | 1.921647 | 19.21 | 204.6374 | 6.26 | 118.4443 | 4.502178 | 39.22567 | 2.704971 | 22.33 | 233.0778 | 4.587763 | 45D | 45D_4 | 45 | 20.05 | 995.417 | 235.3787 | 1057.251 | 47 | 24.83 | 1048.61 | [7 empty] | 44 | 0.6946584 | 0.7193398 | 27.39943
23 | 45D_5 | 4.9 | 4.4 | 6.3 | 6.58559 | 0.2855903 | 4.336594 | 48.74 | 65 | 3.273814 | 159.5657 | 41.92254 | 4.7 | 4.4 | 6.5 | 6.438167 | 0.06183256 | 0.9604062 | 51 | 66.45 | 3.212094 | 163.8168 | 43.11181 | 5 | 4.3 | 6.38 | 6.594695 | 0.2146948 | 3.255569 | 49.98 | 65.1* | 3.260196 | 162.9446 | 40.69553 | 4.9 | 4.1 | 6.2 | 6.389053 | 0.1890531 | 2.959017 | 48.98 | 75.6 | 3.144441 | 154.0147 | 39.92039 | 45D_5 | 160.0855 | 3.222636 | 49.675 | 69.01667 | 45D | 45D_5 | 6.57 | 116.7475 | 4.915553 | 41.92254 | 2.676112 | 21.33 | 239.5841 | 5.65 | 110.5582 | 4.123978 | 43.11181 | 2.676451 | 26.33 | 210.3229 | 7.17 | 110.9745 | 5.006877 | 40.69553 | 3.643967 | 28.33 | 250.2437 | 6.7 | 103.7496 | 4.426385 | 39.92039 | 4.086417 | 36.33 | 216.8044 | 4.618199 | 45D | 45D_5 | 45 | 28.08 | 1004.676 | 229.2388 | 1095.665 | 49 | 24.83 | 1048.61 | [7 empty] | 46 | 0.7193398 | 0.6946584 | 26.24145
24 | 45D_6 | 5.2 | 3.7 | 6.4 | 6.382006 | 0.01799405 | 0.2819497 | 51.71 | 64.4 | 3.014726 | 155.8915 | 35.43331 | 4.9 | 4.3 | 6.3 | 6.519202 | 0.2192024 | 3.362411 | 50.6 | 68.33 | 3.23199 | 163.5387 | 41.2686 | 5.1 | 4.5 | 6.6 | 6.80147 | 0.2014704 | 2.96216 | 50.42 | 67.3 | 3.37427 | 170.1307 | 41.42367 | 4.9 | 4.6 | 6.5 | 6.720863 | 0.220863 | 3.28623 | 51.67 | 66 | 3.353736 | 173.2875 | 43.19126 | 45D_6 | 165.7121 | 3.243681 | 51.1 | 66.5075 | 45D | 45D_6 | 6.73 | 108.8967 | 4.124019 | 35.43331 | 4.147926 | 35.67 | 213.253 | 7.05 | 113.0614 | 5.053996 | 41.2686 | 3.319224 | 25.67 | 255.7322 | 5.62 | 109.5763 | 3.946434 | 41.42367 | 2.891787 | 29 | 198.9792 | 5.66 | 117.8087 | 4.379722 | 43.19126 | 2.083319 | 19 | 226.3002 | 4.376043 | 45D | 45D_6 | 45 | 27.335 | 891.666 | 223.5662 | 997.0941 | 51 | 24.83 | 1048.61 | [7 empty] | 48 | 0.7431448 | 0.6691306 | 25.10624
25 | 45S_1 | 4.7 | 4.5 | 6.49 | 6.506919 | 0.01691939 | 0.2600216 | 69.02 |  | 3.250386 | 224.3416 | 43.75464 | 4.6 | 5 | 6.67 | 6.794115 | 0.1241151 | 1.826803 | 69.69 |  | 3.385283 | 235.9203 | 47.38594 | [22 empty] | 45S_1 | 230.131 |  |  |  | 45S | 45S_1 | 6.12 | 120.9154 | 4.933306 | 43.75464 | 1.885934 | 15.33 | 340.4968 | 6.43 | 114.9441 | 5.218851 | 47.38594 | 2.152511 | 17.67 | 363.7017 | [15 empty] | 45S | 45S_1 | 45 | 16.5 | 635.518 | 352.0993 | 902.4699 | 41 | 17.95 | 919.11 | 17.945 | Mean 45°S | 45°S |  |  |  |  | 50 | 0.7660444 | 0.6427876 | 24.00045
26 | 45S_2 | 4.6 | 5 | 6.64 | 6.794115 | 0.1541151 | 2.268362 | 69.45 |  | 3.385283 | 235.1079 | 47.38594 | 4.7 | 5.2 | 6.96 | 7.00928 | 0.04927956 | 0.7030617 | 69.64 |  | 3.486806 | 242.8212 | 47.89127 | [22 empty] | 45S_2 | 238.9645 |  |  |  | 45S | 45S_2 | 6.23 | 113.9441 | 5.016565 | 47.38594 | 2.182117 | 18.67 | 348.4004 | 7.01 | 115.4387 | 5.758887 | 47.89127 | 2.226778 | 16.67 | 401.0489 | [15 empty] | 45S | 45S_2 | 45 | 17.67 | 675.871 | 374.7246 | 901.8235 | 43 | 17.95 | 919.11 | [7 empty] | 52 | 0.7880108 | 0.6156615 | 22.93046
27 | 45S_3 | 4.5 | 4.9 | 6.49 | 6.652819 | 0.162819 | 2.447368 | 68.99 |  | 3.314384 | 228.6594 | 47.43665 | 5 | 5.2 | 6.95 | 7.213876 | 0.2638755 | 3.657888 | 70.22 |  | 3.604165 | 253.0845 | 46.1233 | [22 empty] | 45S_3 | 240.8719 |  |  |  | 45S | 45S_3 | 5.97 | 116.2334 | 4.901982 | 47.43665 | 1.871324 | 16.33 | 338.1877 | 6.81 | 110.5467 | 5.242358 | 46.1233 | 2.880156 | 23.33 | 368.1184 | [15 empty] | 45S | 45S_3 | 45 | 19.83 | 658.329 | 353.153 | 932.0732 | 45 | 17.95 | 919.11 | [7 empty] | 54 | 0.809017 | 0.5877853 | 21.90235
28 | 45S_4 | 4.8 | 4.9 | 6.91 | 6.8593 | 0.05069974 | 0.7391387 | 69.25 |  | 3.428921 | 237.4528 | 45.59066 | 4.9 | 5 | 6.74 | 7.000714 | 0.2607142 | 3.724109 | 70.75 |  | 3.499643 | 247.5997 | 45.57873 | [22 empty] | 45S_4 | 242.5263 |  |  |  | 45S | 45S_4 | 6 | 120.7393 | 4.986788 | 45.59066 | 1.649766 | 13.67 | 345.335 | 6.99 | 114.4213 | 5.482902 | 45.57873 | 2.625636 | 20 | 387.9153 | [15 empty] | 45S | 45S_4 | 45 | 16.835 | 681.182 | 366.6252 | 928.9897 | 47 | 17.95 | 919.11 | [7 empty] | 56 | 0.8290376 | 0.5591929 | 20.92188
29 | 45S_5 | 4.6 | 5 | 6.94 | 6.794115 | 0.1458849 | 2.147224 | 68.27 |  | 3.385283 | 231.1132 | 47.38594 | 4.4 | 5 | 6.54 | 6.66033 | 0.1203303 | 1.806672 | 69.04 |  | 3.303139 | 228.0487 | 48.65222 | [22 empty] | 45S_5 | 229.581 |  |  |  | 45S | 45S_5 | 6.42 | 114.9441 | 5.210734 | 47.38594 | 2.149164 | 17.67 | 355.7368 | 7.01 | 113.3478 | 5.731847 | 48.65222 | 2.359406 | 18 | 395.7267 | [15 empty] | 45S | 45S_5 | 45 | 17.835 | 677.051 | 375.7318 | 900.9765 | 49 | 17.95 | 919.11 | [7 empty] | 58 | 0.8480481 | 0.5299193 | 19.99444
30 | 45S_6 | 4.8 | 5 | 6.65 | 6.931089 | 0.2810894 | 4.055486 | 68.8 |  | 3.462659 | 238.2309 | 46.16914 | 4.4 | 4.9 | 6.49 | 6.58559 | 0.09559033 | 1.451507 | 69.19 |  | 3.273814 | 226.5152 | 48.07746 | [22 empty] | 45S_6 | 232.3731 |  |  |  | 45S | 45S_6 | 5.94 | 115.5009 | 4.747553 | 46.16914 | 2.0697 | 18.33 | 326.6316 | 6.74 | 112.2525 | 5.418433 | 48.07746 | 2.45126 | 19.67 | 374.9014 | [15 empty] | 45S | 45S_6 | 45 | 19 | 665.299 | 350.7665 | 948.3502 | 51 | 17.95 | 919.11 | [7 empty] | 60 | 0.8660254 | 0.5 | 19.125
31 | 60_1 | 4.7 | 5.1 | 7.06 | 6.935416 | 0.1245836 | 1.79634 | 57.17 |  | 3.456173 | 197.5894 | 47.33731 | 5 | 5 | 6.91 | 7.071068 | 0.1610678 | 2.277843 | 57.91 |  | 3.535534 | 204.7428 | 45 | [22 empty] | 60_1 | 201.1661 |  |  |  | 60 | 60_1 | 5.75 | 116.9927 | 4.74522 | 47.33731 | 1.74292 | 15.67 | 271.2842 | 6.21 | 115.33 | 4.858208 | 45 | 2.31264 | 19.67 | 281.3388 | [15 empty] | 60 | 60_1 | 60 | 17.67 | 612.694 | 276.3115 | 1108.701 | 55 | 17.56 | 1029.28 | 17.55667 | Mean 60° | 60° |  |  |  |  | 62 | 0.8829476 | 0.4694716 | 18.31812
32 | 60_2 | 4.63 | 5 | 6.61 | 6.814463 | 0.2044626 | 3.000421 | 57.46 |  | 3.397186 | 195.2023 | 47.20031 | 5 | 5 | 6.87 | 7.071068 | 0.2010678 | 2.843528 | 58.93 |  | 3.535534 | 208.349 | 45 | [22 empty] | 60_2 | 201.7757 |  |  |  | 60 | 60_2 | 5.79 | 117.7997 | 4.802619 | 47.20031 | 1.694088 | 15 | 275.9585 | 6.91 | 117.33 | 5.500039 | 45 | 2.360959 | 17.67 | 324.1173 | [15 empty] | 60 | 60_2 | 60 | 16.335 | 612.728 | 300.0379 | 1021.084 | 57 | 17.56 | 1029.28 | [7 empty] | 64 | 0.898794 | 0.4383711 | 17.57791
33 | 60_3 | 4.8 | 5 | 6.82 | 6.931089 | 0.1110894 | 1.602769 | 57.76 |  | 3.462659 | 200.0032 | 46.16914 | 4.8 | 5.2 | 7.14 | 7.076722 | 0.06327759 | 0.8941653 | 57.56 |  | 3.527057 | 203.0174 | 47.29061 | [22 empty] | 60_3 | 201.5103 |  |  |  | 60 | 60_3 | 6.29 | 118.5009 | 5.163262 | 46.16914 | 1.892261 | 15.33 | 298.23 | 7.21 | 110.0394 | 5.639355 | 47.29061 | 2.957984 | 22.67 | 324.6013 | [15 empty] | 60 | 60_3 | 60 | 19 | 578.347 | 311.4156 | 928.5773 | 59 | 17.56 | 1029.28 | [7 empty] | 66 | 0.9135455 | 0.4067366 | 16.90801
34 | 60_4 | 4.7 | 5.1 | 6.9 | 6.935416 | 0.03541635 | 0.5106594 | 57.68 |  | 3.456173 | 199.3521 | 47.33731 | 4.9 | 5.1 | 6.87 | 7.072482 | 0.2024819 | 2.862954 | 58.86 |  | 3.533413 | 207.9767 | 46.14576 | [22 empty] | 60_4 | 203.6644 |  |  |  | 60 | 60_4 | 6.14 | 115.9927 | 5.023181 | 47.33731 | 1.95952 | 16.67 | 289.7371 | 6.81 | 115.8542 | 5.456927 | 46.14576 | 2.338472 | 18 | 321.1947 | [15 empty] | 60 | 60_4 | 60 | 17.335 | 636.555 | 305.4659 | 1041.941 | 61 | 17.56 | 1029.28 | [7 empty] | 68 | 0.9271839 | 0.3746066 | 16.31156
35 | 60_5 | 5 | 4.4 | 6.38 | 6.66033 | 0.2803303 | 4.208955 | 57.28 |  | 3.303139 | 189.2038 | 41.34778 | 5.2 | 5 | 7.06 | 7.213876 | 0.1538755 | 2.133049 | 58.56 |  | 3.604165 | 211.0599 | 43.8767 | [22 empty] | 60_5 | 200.1319 |  |  |  | 60 | 60_5 | 5.06 | 121.3222 | 3.91308 | 41.34778 | 1.764394 | 17.33 | 224.1412 | 7.23 | 116.4533 | 5.597217 | 43.8767 | 2.71824 | 19.67 | 327.7731 | [15 empty] | 60 | 60_5 | 60 | 18.5 | 575.705 | 275.9571 | 1043.106 | 63 | 17.56 | 1029.28 | [7 empty] | 70 | 0.9396926 | 0.3420201 | 15.79123
36 | 60_6 | 4.8 | 5 | 6.83 | 6.931089 | 0.1010894 | 1.458492 | 57.47 |  | 3.462659 | 198.999 | 46.16914 | 5 | 4.95 | 6.89 | 7.035801 | 0.1458013 | 2.072277 | 58.88 |  | 3.517723 | 207.1235 | 44.71208 | [22 empty] | 60_6 | 203.0613 |  |  |  | 60 | 60_6 | 5.85 | 118.1609 | 4.786741 | 46.16914 | 1.792215 | 15.67 | 275.094 | 6.9 | 117.9579 | 5.495869 | 44.71208 | 2.326904 | 17.33 | 323.5967 | [15 empty] | 60 | 60_6 | 60 | 16.5 | 618.009 | 299.3454 | 1032.267 | 65 | 17.56 | 1029.28 | [7 empty] | 72 | 0.9510565 | 0.309017 | 15.34917
37 | 75_1 | 4.5 | 5 | 6.5 | 6.726812 | 0.226812 | 3.371761 | 52.23 |  | 3.344824 | 174.7001 | 48.01279 | 4.92 | 4.64 | 6.68 | 6.76284 | 0.08283964 | 1.224924 | 51.38 |  | 3.375623 | 173.4395 | 43.32236 | [22 empty] | 75_1 | 174.0698 |  |  |  | 75 | 75_1 | 6.66 | 119.9872 | 5.715423 | 48.01279 | 1.598698 | 12 | 298.5165 | 6.34 | 118.6776 | 4.958079 | 43.32236 | 2.233093 | 18 | 254.7461 | [15 empty] | 75 | 75_1 | 75 | 15 | 580.592 | 276.6313 | 1049.397 | 71 | 16.25 | 1024.28 | 16.25 | Mean 75° | 75° |  |  |  |  | 74 | 0.9612617 | 0.2756374 | 14.98702
38 | 75_2 | 4.82 | 4.5 | 6.69 | 6.594119 | 0.09588141 | 1.454044 | 51.89 |  | 3.289295 | 170.6815 | 43.03354 | 5.46 | 4.32 | 6.62 | 6.962327 | 0.3423272 | 4.91685 | 52.75 |  | 3.387833 | 178.7082 | 38.35135 | [22 empty] | 75_2 | 174.6948 |  |  |  | 75 | 75_2 | 6.09 | 118.9665 | 4.750212 | 43.03354 | 2.150996 | 18 | 246.4885 | 6.16 | 126.6486 | 4.763951 | 38.35135 | 1.987166 | 15 | 251.2984 | [15 empty] | 75 | 75_2 | 75 | 16.5 | 584.382 | 248.8935 | 1173.96 | 73 | 16.25 | 1024.28 | [7 empty] | 76 | 0.9702957 | 0.2419219 | 14.70592
39 | 75_3 | 4.62 | 4.6 | 6.46 | 6.51954 | 0.05953986 | 0.9132525 | 51.68 |  | 3.259739 | 168.4633 | 44.87571 | 5.4 | 4.6 | 6.8 | 7.093659 | 0.2936591 | 4.139741 | 52.3 |  | 3.501719 | 183.1399 | 40.42608 | [22 empty] | 75_3 | 175.8016 |  |  |  | 75 | 75_3 | 6.47 | 116.1243 | 5.08447 | 44.87571 | 2.346101 | 19 | 262.7654 | 6.64 | 124.5739 | 5.229348 | 40.42608 | 2.087162 | 15 | 273.4949 | [15 empty] | 75 | 75_3 | 75 | 17 | 557.741 | 268.1302 | 1040.056 | 75 | 16.25 | 1024.28 | [7 empty] | 78 | 0.9781476 | 0.2079117 | 14.5065
40 | 75_4 | 4.76 | 4.66 | 6.61 | 6.661321 | 0.05132119 | 0.7704356 | 51.74 |  | 3.32991 | 172.2895 | 44.39179 | 4.8 | 4.72 | 6.51 | 6.731894 | 0.2218942 | 3.296163 | 52.36 |  | 3.365472 | 176.2161 | 44.51853 | [22 empty] | 75_4 | 174.2528 |  |  |  | 75 | 75_4 | 5.96 | 120.6082 | 4.844351 | 44.39179 | 1.792282 | 15 | 250.6467 | 7.86 | 116.4815 | 6.156956 | 44.51853 | 2.858928 | 19 | 322.3782 | [15 empty] | 75 | 75_4 | 75 | 17 | 504.865 | 286.5125 | 881.0524 | 77 | 16.25 | 1024.28 | [7 empty] | 80 | 0.9848078 | 0.1736482 | 14.3889
41 | 75_5 | 4.7 | 5 | 6.67 | 6.862215 | 0.1922154 | 2.801069 | 52.31 |  | 3.42455 | 179.1382 | 46.77147 | 5 | 4.94 | 6.72 | 7.028769 | 0.3087695 | 4.392938 | 52.4 |  | 3.514129 | 184.1403 | 44.65415 | [22 empty] | 75_5 | 181.6393 |  |  |  | 75 | 75_5 | 6.53 | 119.2285 | 5.452106 | 46.77147 | 1.81023 | 14 | 285.1997 | 6.42 | 120.3458 | 5.228488 | 44.65415 | 1.925417 | 15 | 273.9728 | [15 empty] | 75 | 75_5 | 75 | 14.5 | 576.767 | 279.5862 | 1031.465 | 79 | 16.25 | 1024.28 | [7 empty] | 82 | 0.9902681 | 0.1391731 | 14.35278
42 | 75_6 | 4.7 | 4.4 | 6.68 | 6.438167 | 0.2418326 | 3.756233 | 53.51 |  | 3.212094 | 171.8792 | 43.11181 | 4.5 | 4.4 | 6.5 | 6.293648 | 0.2063524 | 3.278741 | 53.65 |  | 3.146029 | 168.7845 | 44.35625 | [22 empty] | 75_6 | 170.3318 |  |  |  | 75 | 75_6 | 5.8 | 119.8882 | 4.57193 | 43.11181 | 1.95589 | 17 | 244.644 | 7.58 | 117.6437 | 5.98218 | 44.35625 | 2.644183 | 18 | 320.944 | [15 empty] | 75 | 75_6 | 75 | 17.5 | 548.472 | 282.794 | 969.7378 | 81 | 16.25 | 1024.28 | [7 empty] | 84 | 0.9945219 | 0.1045285 | 14.39731
43 | 90_1 | 5 | 5 | 6.89 | 7.071068 | 0.1810678 | 2.560686 | 49.94 |  | 3.535534 | 176.5646 | 45 | 5.12 | 4.3 | 6.71 | 6.686135 | 0.02386509 | 0.3569341 | 49.98 |  | 3.292784 | 164.5734 | 40.02501 | [22 empty] | 90_1 | 170.569 |  |  |  | 90 | 90_1 | 7 | 118 | 5.605936 | 45 | 2.31792 | 17 | 279.9604 | 7.98 | 117.975 | 5.811129 | 40.02501 | 3.384875 | 22 | 290.4402 | [15 empty] | 90 | 90_1 | 90 | 19.5 | 571.57908 | 285.2003 | 1002.066 | 85 | 17.25 | 1032.76 | 17.25 | Mean 90° | 90° |  |  |  |  | 86 | 0.9975641 | 0.06975647 | 14.52123
44 | 90_2 | 4.63 | 4.9 | 6.42 | 6.741432 | 0.3214316 | 4.768002 | 49.99 |  | 3.365309 | 168.2318 | 46.62285 | 5 | 4.9 | 6.8 | 7.000714 | 0.2007142 | 2.867054 | 50.01 |  | 3.499643 | 175.0171 | 44.42127 | [22 empty] | 90_2 | 171.6245 |  |  |  | 90 | 90_2 | 5.67 | 116.3772 | 4.600159 | 46.62285 | 1.850394 | 17 | 229.9619 | 7.53 | 117.5787 | 5.946083 | 44.42127 | 2.625183 | 18 | 297.3636 | [15 empty] | 90 | 90_2 | 90 | 17.5 | 501.3382 | 263.6628 | 950.7186 | 87 | 17.25 | 1032.76 | [7 empty] | 88 | 0.9993908 | 0.0348995 | 14.72283
45 | 90_3 | 4.8 | 5 | 6.85 | 6.931089 | 0.08108938 | 1.169937 | 50.04 |  | 3.462659 | 173.2715 | 46.16914 | 4.7 | 4.9 | 6.93 | 6.789698 | 0.1403019 | 2.066394 | 49.99 |  | 3.391903 | 169.5613 | 46.19349 | [22 empty] | 90_3 | 171.4164 |  |  |  | 90 | 90_3 | 6.2 | 115.8309 | 4.969092 | 46.16914 | 2.128585 | 18 | 248.6534 | 6.26 | 119.8065 | 5.2065 | 46.19349 | 1.745321 | 14 | 260.2729 | [15 empty] | 90 | 90_3 | 90 | 16 | 551.5151 | 254.4631 | 1083.684 | 89 | 17.25 | 1032.76 | [7 empty] | 90 | 1 | 6.125742e-17 | 15
46 | 90_4 | 4.9 | 5 | 6.73 | 7.000714 | 0.2707142 | 3.866952 | 49.95 |  | 3.499643 | 174.8072 | 45.57873 | 5.2 | 4.95 | 6.83 | 7.179311 | 0.3493106 | 4.865517 | 49.98 |  | 3.585302 | 179.1934 | 43.58906 | [22 empty] | 90_4 | 177.0003 |  |  |  | 90 | 90_4 | 6.47 | 117.4213 | 5.205865 | 45.57873 | 2.131084 | 17 | 260.033 | 6.61 | 121.4109 | 5.340048 | 43.58906 | 2.004559 | 15 | 266.8956 | [15 empty] | 90 | 90_4 | 90 | 16 | 549.4061 | 263.4643 | 1042.658 | 91 | 17.25 | 1032.76
47 | 90_5 | 5.4 | 5 | 7.35 | 7.359348 | 0.009347797 | 0.1270194 | 50.01 |  | 3.668803 | 183.4769 | 42.7974 | 5.08 | 4.3 | 6.7 | 6.655554 | 0.04444593 | 0.6678021 | 50.07 |  | 3.282071 | 164.3333 | 40.24647 | [22 empty] | 90_5 | 173.9051 |  |  |  | 90 | 90_5 | 8.16 | 119.2026 | 6.351208 | 42.7974 | 2.888737 | 18 | 317.6239 | 6.6 | 121.7535 | 5.014711 | 40.24647 | 2.398524 | 18 | 251.0866 | [15 empty] | 90 | 90_5 | 90 | 18 | 598.713 | 284.3553 | 1052.755 | 93 | 17.25 | 1032.76
48 | 90_6 | 5.3 | 4.5 | 6.7 | 6.952697 | 0.2526973 | 3.634522 | 50.02 |  | 3.430323 | 171.5848 | 40.33314 | 5.6 | 4.5 | 6.97 | 7.18401 | 0.21401 | 2.978977 | 50.06 |  | 3.50779 | 175.6 | 38.78436 | [22 empty] | 90_6 | 173.5924 |  |  |  | 90 | 90_6 | 7.92 | 123.6669 | 6.159104 | 40.33314 | 2.622989 | 16 | 308.0784 | 5.9 | 124.2156 | 4.469206 | 38.78436 | 2.086028 | 17 | 223.7284 | [15 empty] | 90 | 90_6 | 90 | 16.5 | 566.209 | 265.9034 | 1064.689 | 95 | 17.25 | 1032.76

## 承载力预测-RMM
角度 | sin | 破坏角度 | 极限荷载 | 试件总承载力-RMM预测Ave | 预测荷载/极限荷载 | 试件总承载力-RMM预测min | 预测荷载/极限荷载 |  | 极限荷载 | 试件总承载力-RMM预测Ave | 预测荷载/极限荷载 | 试件总承载力-RMM预测min | 预测荷载/极限荷载 | 编号 | 角度 | sin | 破坏角度 | 有效截面面积平均值 | 单条焊缝承载力 | 试件总承载力 | 角度 | sin | 破坏角度 | 承载力
0 | 0 | 45 | 310.879 | 228.7147 | 0.7357032 | 220.4139 | 0.7090022 | 890-120-0-1 | 293.946 | 232.2664 | 0.7901669 | 229.6763 | 0.7813554 | 00_1 | 0 | 0 | 45 | 111.0681 | 61.58505 | 246.3402 | 0 | 0 | 45 | 245.6197
15 | 0.258819 | 41.64236 | 415.5785 | 395.1811 | 0.9509181 | 349.5892 | 0.8412109 | 890-120-0-2 | 327.812 | 225.163 | 0.6868662 | 211.1515 | 0.6441237 | 00_2 | 0 | 0 | 45 | 107.4485 | 59.57805 | 238.3122 | 15 | 0.258819 | 41.64236 | 393.6199
30 | 0.5 | 35.98439 | 436.734 | 611.8334 | 1.400929 | 538.8742 | 1.233873 | 890-120-0-3 | 359.747 | 284.3616 | 0.790449 | 232.2941 | 0.6457152 | 00_3 | 0 | 0 | 45 | 122.4688 | 67.90652 | 271.6261 | 30 | 0.5 | 35.98439 | 600.1689
45 | 0.7071068 | 29.83761 | 404.405 | 584.9474 | 1.446439 | 556.6063 | 1.376359 | 890-120-15-1 | 339.013 | 389.2611 | 1.148219 | 328.4128 | 0.9687321 | 00_4 | 0 | 0 | 45 | 104.3324 | 57.85022 | 231.4009 | 45 | 0.7071068 | 29.83761 | 591.1677
45 | 0.7071068 | 29.83761 | 565.66 | 454.2185 | 0.8029886 | 445.5266 | 0.7876226 | 890-120-15-2 | 492.144 | 401.1011 | 0.8150076 | 370.7655 | 0.753368 | 00_5 | 0 | 0 | 45 | 119.2656 | 66.1304 | 264.5216 | 45 | 0.7071068 | 29.83761 | 430.9425
60 | 0.8660254 | 24.44885 | 401.35125 | 427.3334 | 1.064737 | 422.4149 | 1.052482 | 890-120-15-3 | 530.461 | 418.2464 | 0.7884583 | 373.5382 | 0.7041765 | 00_6 | 0 | 0 | 45 | 99.87618 | 55.37934 | 221.5174 | 60 | 0.8660254 | 24.44885 | 410.9217
75 | 0.9659258 | 20.79217 | 403.03015 | 396.934 | 0.9848741 | 381.8001 | 0.947324 | 890-120-30-1 | 426.655 | 611.1459 | 1.432412 | 525.8643 | 1.232528 | 15_1 | 15 | 0.258819 | 41.64236 | 150.294 | 98.71916 | 394.8766 | 75 | 0.9659258 | 20.79217 | 380.1915
90 | 1 | 19.5 | 366.8028 | 374.1731 | 1.020093 | 357.8721 | 0.9756526 | 890-120-30-2 | 446.813 | 612.5208 | 1.370866 | 551.8841 | 1.235157 | 15_2 | 15 | 0.258819 | 41.64236 | 152.5242 | 100.184 | 400.7362 | 90 | 1 | 19.5 | 383.7399
[8 empty] | 890-120-30-3 | 633.47 | 687.647 | 1.085524 | 565.6376 | 0.8929194 | 15_3 | 15 | 0.258819 | 41.64236 | 151.2649 | 99.35684 | 397.4274
[8 empty] | 890-120-45D-1 | 427.736 | 596.7176 | 1.39506 | 565.4969 | 1.32207 | 15_4 | 15 | 0.258819 | 41.64236 | 150.7482 | 99.01747 | 396.0699
[8 empty] | 890-120-45D-2 | 381.074 | 573.1772 | 1.50411 | 547.7157 | 1.437295 | 15_5 | 15 | 0.258819 | 41.64236 | 150.5518 | 98.88846 | 395.5538
[8 empty] | 890-120-45D-3 | 673.314 | 684.6831 | 1.016885 | 646.8174 | 0.9606475 | 15_6 | 15 | 0.258819 | 41.64236 | 143.5112 | 94.26395 | 377.0558
[8 empty] | 890-120-45S-1 | 570.23 | 452.0966 | 0.792832 | 438.9122 | 0.7697109 | 30_1 | 30 | 0.5 | 35.98439 | 184.9625 | 145.6784 | 582.7134
[8 empty] | 890-120-45S-2 | 561.09 | 456.3405 | 0.8133107 | 452.141 | 0.8058261 | 30_2 | 30 | 0.5 | 35.98439 | 186.9934 | 147.2779 | 589.1115
[8 empty] | 890-120-45S-3 | 619.918 | 501.2682 | 0.8086041 | 475.2841 | 0.7666886 | 30_3 | 30 | 0.5 | 35.98439 | 192.692 | 151.7662 | 607.0647
[8 empty] | 890-120-60-1 | 413.9 | 435.4414 | 1.052045 | 433.7031 | 1.047845 | 30_4 | 30 | 0.5 | 35.98439 | 191.1901 | 150.5833 | 602.3331
[8 empty] | 890-120-60-2 | 388.8025 | 419.2254 | 1.078248 | 411.1267 | 1.057418 | 30_5 | 30 | 0.5 | 35.98439 | 197.4887 | 155.5441 | 622.1763
[8 empty] | 890-120-60-3 | 429.7823 | 401.5652 | 0.9343456 | 399.7119 | 0.9300334 | 30_6 | 30 | 0.5 | 35.98439 | 189.6924 | 149.4036 | 597.6145
[8 empty] | 890-120-75-1 | 421.5064 | 410.5346 | 0.9739701 | 402.0596 | 0.9538635 | 45D_1 | 45 | 0.7071068 | 29.83761 | 162.7715 | 148.7758 | 595.103
[8 empty] | 890-120-75-2 | 357.058 | 403.9247 | 1.131258 | 390.1608 | 1.09271 | 45D_2 | 45 | 0.7071068 | 29.83761 | 161.6813 | 147.7792 | 591.117
[8 empty] | 890-120-75-3 | 449.0023 | 389.9432 | 0.868466 | 373.4395 | 0.8317095 | 45D_3 | 45 | 0.7071068 | 29.83761 | 159.6435 | 145.9167 | 583.6667
[8 empty] | 890-120-90-1 | 404.2933 | 370.8549 | 0.9172918 | 364.0585 | 0.9004813 | 45D_4 | 45 | 0.7071068 | 29.83761 | 160.2771 | 146.4958 | 585.983
[8 empty] | 890-120-90-2 | 329.3123 | 377.4913 | 1.146302 | 351.6857 | 1.06794 | 45D_5 | 45 | 0.7071068 | 29.83761 | 160.0855 | 146.3206 | 585.2826
[8 empty] | 890-120-90-3 | 396.0712 | 403.0396 | 1.017594 | 369.8727 | 0.9338541 | 45D_6 | 45 | 0.7071068 | 29.83761 | 165.7121 | 151.4635 | 605.854
[14 empty] | 45S_1 | 45 | 0.7071068 | 29.83761 | 230.131 | 210.3434 | 420.6867
[14 empty] | 45S_2 | 45 | 0.7071068 | 29.83761 | 238.9645 | 218.4174 | 436.8347
[14 empty] | 45S_3 | 45 | 0.7071068 | 29.83761 | 240.8719 | 220.1608 | 440.3215
[14 empty] | 45S_4 | 45 | 0.7071068 | 29.83761 | 242.5263 | 221.6728 | 443.3457
[14 empty] | 45S_5 | 45 | 0.7071068 | 29.83761 | 229.581 | 209.8407 | 419.6813
[14 empty] | 45S_6 | 45 | 0.7071068 | 29.83761 | 232.3731 | 212.3927 | 424.7853
[14 empty] | 60_1 | 60 | 0.8660254 | 24.44885 | 201.1661 | 204.7293 | 409.4586
[14 empty] | 60_2 | 60 | 0.8660254 | 24.44885 | 201.7757 | 205.3497 | 410.6993
[14 empty] | 60_3 | 60 | 0.8660254 | 24.44885 | 201.5103 | 205.0796 | 410.1591
[14 empty] | 60_4 | 60 | 0.8660254 | 24.44885 | 203.6644 | 207.2718 | 414.5436
[14 empty] | 60_5 | 60 | 0.8660254 | 24.44885 | 200.1319 | 203.6767 | 407.3535
[14 empty] | 60_6 | 60 | 0.8660254 | 24.44885 | 203.0613 | 206.658 | 413.3161
[14 empty] | 75_1 | 75 | 0.9659258 | 20.79217 | 174.0698 | 188.9432 | 377.8863
[14 empty] | 75_2 | 75 | 0.9659258 | 20.79217 | 174.6948 | 189.6216 | 379.2432
[14 empty] | 75_3 | 75 | 0.9659258 | 20.79217 | 175.8016 | 190.8229 | 381.6458
[14 empty] | 75_4 | 75 | 0.9659258 | 20.79217 | 174.2528 | 189.1418 | 378.2836
[14 empty] | 75_5 | 75 | 0.9659258 | 20.79217 | 181.6393 | 197.1594 | 394.3188
[14 empty] | 75_6 | 75 | 0.9659258 | 20.79217 | 170.3318 | 184.8858 | 369.7715
[14 empty] | 90_1 | 90 | 1 | 19.5 | 170.569 | 189.1542 | 378.3083
[14 empty] | 90_2 | 90 | 1 | 19.5 | 171.6245 | 190.3247 | 380.6493
[14 empty] | 90_3 | 90 | 1 | 19.5 | 171.4164 | 190.0939 | 380.1878
[14 empty] | 90_4 | 90 | 1 | 19.5 | 177.0003 | 196.2862 | 392.5725
[14 empty] | 90_5 | 90 | 1 | 19.5 | 173.9051 | 192.8538 | 385.7075
[14 empty] | 90_6 | 90 | 1 | 19.5 | 173.5924 | 192.507 | 385.014

## 断前测量new -paper
编号 | 1号边 |  |  |  |  | 2号边
| 剪切边（mm) | 受拉边（mm) | 斜边（mm) | 焊缝长度（mm) | 实际长度（mm) | 剪切边（mm) | 受拉边（mm) | 斜边（mm) | 焊缝长度（mm) | 实际长度（mm)
00_1 | 5.6 | 5 | 7.71 | 29.1 | 56.18 | 5.1 | 5.1 | 7.22 | 27.95 | 63.03 | 27.08 | 35.08
00_2 | 5.1 | 5.3 | 7.49 | 30.71 | 48.4 | 5.1 | 4.6 | 6.94 | 31.73 | 51.58 | 17.69 | 19.85
00_3 | 5.5 | 5.2 | 7.81 | 34.09 | 51.2 | 5 | 6.1 | 7.91 | 35 | 49.46 | 17.11 | 14.46
00_4 | 4.9 | 4.2 | 6.21 | 31.75 | 52.98 | 4.4 | 4.1 | 5.9 | 32.6 | 50.99 | 21.23 | 18.39
00_5 | 5 | 5.3 | 7.17 | 33.52 | 57.94 | 4.8 | 4.9 | 7.13 | 31.8 | 54.27 | 24.42 | 22.47
00_6 | 4.8 | 4.6 | 6.63 | 33.02 | 55.39 | 5.2 | 4.3 | 6.74 | 31.73 | 52.13 | 22.37 | 20.4
15_1 | 4.8 | 4 | 6.28 | 51.24 | 61.58 | 4.9 | 4 | 6.2 | 47.87 | 56.28 | 10.34 | 8.41
15_2 | 5.2 | 3.6 | 6.3 | 50.73 | 62 | 4.8 | 3.5 | 6 | 49.81 | 63.03 | 11.27 | 13.22
15_3 | 4.4 | 4.4 | 6.1 | 49.99 | 58.26 | 4.4 | 3.9 | 5.8 | 51.45 | 57 | 8.27 | 5.55
15_4 | 4.9 | 4 | 6.3 | 49.71 | 62.53 | 4.6 | 4.4 | 6.5 | 51.6 | 67.41 | 12.82 | 15.81
15_5 | 4.2 | 4.5 | 6.1 | 52.85 | 65.32 | 5 | 3.5 | 6.1 | 49.87 | 62.66 | 12.47 | 12.79
15_6 | 4.9 | 3.7 | 6.2 | 47.02 | 56.8 | 5.3 | 3.5 | 6.3 | 47.75 | 59.35 | 9.78 | 11.6
30_1 | 4.2 | 3.8 | 5.8 | 60.62 | 81.91 | 4.3 | 4.3 | 6.1 | 62.4 | 79.98 | 21.29 | 17.58
30_2 | 4.5 | 4.2 | 6.1 | 62.66 | 78.94 | 4.8 | 3.8 | 6.1 | 60.81 | 76.55 | 16.28 | 15.74
30_3 | 5 | 3.6 | 6.2 | 62.05 | 85.63 | 4.7 | 4.2 | 6.2 | 61.32 | 87 | 23.58 | 25.68
30_4 | 4.5 | 4 | 6.2 | 61.48 | 74.44 | 5.5 | 4 | 6.9 | 61.84 | 73 | 12.96 | 11.16
30_5 | 4.6 | 4.4 | 6.5 | 62.38 | 75.99 | 4.9 | 4.3 | 6.4 | 60.33 | 69.12 | 13.61 | 8.79
30_6 | 4.6 | 4.2 | 6.2 | 62.2 | 77.26 | 5 | 4 | 6.3 | 60.35 | 75.64 | 15.06 | 15.29
45D_1 | 4.9 | 4.4 | 6.6 | 53.14 | 69.54 | 4.9 | 4.2 | 6.5 | 49.02 | 62.11* | 16.4
45D_2 | 4.4 | 4.3 | 6 | 51.02 | 66.2 | 4.6 | 4.5 | 6.3 | 51.14 | 71.53 | 15.18 | 20.39
45D_3 | 5 | 4.1 | 6.3 | 48.94 | 66.3 | 5.4 | 4 | 6.6 | 48.77 | 57* | 17.36
45D_4 | 5.4 | 3.7 | 6.3 | 52.32 | 68.92 | 4.8 | 4.3 | 6.4 | 49.9 | 65.5* | 16.6
45D_5 | 4.9 | 4.4 | 6.3 | 48.74 | 65 | 4.7 | 4.4 | 6.5 | 51 | 66.45 | 16.26 | 15.45
45D_6 | 5.2 | 3.7 | 6.4 | 51.71 | 64.4 | 4.9 | 4.3 | 6.3 | 50.6 | 68.33 | 12.69 | 17.73
编号 | 3号边 |  |  |  |  | 4号边 |  |  |  |  | 16.33833 | 16.46857
| 剪切边（mm) | 受拉边（mm) | 斜边（mm) | 焊缝长度（mm) | 实际长度（mm) | 剪切边（mm) | 受拉边（mm) | 斜边（mm) | 焊缝长度（mm) | 实际长度（mm)
00_1 | 5.4 | 5 | 7.47 | 30.28 | 37.71 | 5.7 | 5.2 | 7.68 | 32.24 | 53.34 | 7.43 | 21.1
00_2 | 4.7 | 3.7 | 5.8 | 28.88 | 45.71 | 5.4 | 5 | 7.54 | 33.96 | 51.16 | 16.83 | 17.2
00_3 | 5.1 | 5.3 | 7.29 | 31.24 | 45.7 | 5.5 | 4.8 | 7 | 30.67 | 50.14 | 14.46 | 19.47
00_4 | 4.7 | 4.3 | 6.2 | 33.94 | 53.61 | 4.6 | 4.4 | 6.2 | 34.79 | 57.34 | 19.67 | 22.55
00_5 | 5.2 | 4.9 | 7.24 | 33.64 | 48.83 | 5.2 | 5 | 7.47 | 35 | 56.91 | 15.19 | 21.91
00_6 | 5 | 3.7 | 6.35 | 31.98 | 51.52 | 3.8 | 4.2 | 5.8 | 31.79 | 52.72 | 19.54 | 20.93
15_1 | 4.7 | 4 | 6.2 | 47.87 | 56.61 | 4.5 | 3.9 | 6 | 50.75 | 62.88 | 8.74 | 12.13
15_2 | 4 | 4.4 | 5.9 | 48.62 | 60.73 | 5.2 | 4.5 | 6.8 | 51.48 | 58.66 | 12.11 | 7.18
15_3 | 4.8 | 3.8 | 6.1 | 48.38 | 61.68 | 4.3 | 4.5 | 6.2 | 49.93 | 58.75 | 13.3 | 8.82
15_4 | 4.5 | 4.2 | 6.1 | 50.34 | 62.37 | 4.7 | 3.2 | 5.7 | 49.27 | 59.87 | 12.03 | 10.6
15_5 | 4.8 | 3.6 | 6 | 51.51 | 59.29* | 4.2 | 4.4 | 6.2 | 48.91 | 55.89*
15_6 | 5.3 | 3.3 | 6.2 | 46.95 | 60.75 | 4.5 | 4.4 | 6.3 | 52.2 | 71.04 | 13.8 | 18.84
30_1 | 4.7 | 4.3 | 6.3 | 61.46 | 77.85 | 5 | 4 | 6.4 | 59.01 | 83.19 | 16.39 | 24.18
30_2 | 5 | 4 | 6.3 | 60.18 | 84.33 | 4.4 | 4.5 | 6.2 | 59.26 | 76.02 | 24.15 | 16.76
30_3 | 4.4 | 4.4 | 6.3 | 62.52 | 79.28 | 5.3 | 4 | 6.4 | 63.56 | 83.73 | 16.76 | 20.17
30_4 | 4.9 | 4 | 6.4 | 61.52 | 77.07 | 4.3 | 4.2 | 6 | 63.33 | 85.23 | 15.55 | 21.9
30_5 | 5.5 | 4.2 | 6.7 | 59.86 | 79.57 | 4.7 | 4.1 | 6.3 | 63.7 | 77.14 | 19.71 | 13.44
30_6 | 5.5 | 4.1 | 6.9 | 57.18 | 76.29 | 4.6 | 4.2 | 6.2 | 61.06 | 76.24 | 19.11 | 15.18
45D_1 | 5.5 | 4.1 | 6.92 | 52.34 | 67.93 | 4.5 | 4.1 | 6.2 | 49.08 | 69.45 | 15.59 | 20.37
45D_2 | 4.5 | 4.5 | 6.27 | 52.88 | 67.77 | 4.8 | 4 | 6.3 | 51.11 | 74.78 | 14.89 | 23.67
45D_3 | 5 | 4 | 6.4 | 50.43 | 63.2* | 4.6 | 4.6 | 6.5 | 52 | 67.47 |  | 15.47
45D_4 | 4.6 | 4.3 | 6.2 | 51.31 | 63.68 | 4.9 | 4 | 6.4 | 51.77 | 70.86 | 12.37 | 19.09
45D_5 | 5 | 4.3 | 6.38 | 49.98 | 65.1* | 4.9 | 4.1 | 6.2 | 48.98 | 75.6 |  | 26.62
45D_6 | 5.1 | 4.5 | 6.6 | 50.42 | 67.3 | 4.9 | 4.6 | 6.5 | 51.67 | 66 | 16.88 | 14.33
[11 empty] | 15.45238 | 17.90913
编号 | 1号边 |  |  |  | 2号边
| 剪切边（mm) | 受拉边（mm) | 斜边（mm) | 焊缝长度（mm) | 剪切边（mm) | 受拉边（mm) | 斜边（mm) | 焊缝长度（mm)
45S_1 | 4.7 | 4.5 | 6.49 | 69.02 | 4.6 | 5 | 6.67 | 69.69
45S_2 | 4.6 | 5 | 6.64 | 69.45 | 4.7 | 5.2 | 6.96 | 69.64
45S_3 | 4.5 | 4.9 | 6.49 | 68.99 | 5 | 5.2 | 6.95 | 70.22
45S_4 | 4.8 | 4.9 | 6.91 | 69.25 | 4.9 | 5 | 6.74 | 70.75
45S_5 | 4.6 | 5 | 6.94 | 68.27 | 4.4 | 5 | 6.54 | 69.04
45S_6 | 4.8 | 5 | 6.65 | 68.8 | 4.4 | 4.9 | 6.49 | 69.19
60_1 | 4.7 | 5.1 | 7.06 | 57.17 | 5 | 5 | 6.91 | 57.91
60_2 | 4.63 | 5 | 6.61 | 57.46 | 5 | 5 | 6.87 | 58.93
60_3 | 4.64 | 5 | 6.82 | 57.76 | 4.8 | 5.2 | 7.14 | 57.56
60_4 | 4.7 | 5.1 | 6.9 | 57.68 | 4.9 | 5.1 | 6.87 | 58.86
60_5 | 5 | 4.4 | 6.38 | 57.28 | 5.2 | 5 | 7.06 | 58.56
60_6 | 4.8 | 5 | 6.83 | 57.47 | 5 | 4.95 | 6.89 | 58.88
75_1 | 4.5 | 5 | 6.5 | 52.23 | 4.92 | 4.64 | 6.68 | 51.38
75_2 | 4.82 | 4.5 | 6.69 | 51.89 | 5.46 | 4.32 | 6.62 | 52.75
75_3 | 4.62 | 4.6 | 6.46 | 51.68 | 5.4 | 4.6 | 6.8 | 52.3
75_4 | 4.76 | 4.66 | 6.61 | 51.74 | 4.8 | 4.72 | 6.51 | 52.36
75_5 | 4.7 | 5 | 6.67 | 52.31 | 5 | 4.94 | 6.72 | 52.4
75_6 | 4.7 | 4.4 | 6.68 | 53.51 | 4.5 | 4.4 | 6.5 | 53.65
90_1 | 5 | 5 | 6.89 | 49.94 | 5.12 | 4.3 | 6.71 | 49.98
90_2 | 4.63 | 4.9 | 6.42 | 49.99 | 5 | 4.9 | 6.8 | 50.01
90_3 | 4.8 | 5 | 6.85 | 50.04 | 4.7 | 4.9 | 6.93 | 49.99
90_4 | 4.9 | 5 | 6.73 | 49.95 | 5.2 | 4.95 | 6.83 | 49.98
90_5 | 5.4 | 5 | 7.35 | 50.01 | 5.08 | 4.3 | 6.7 | 50.07
90_6 | 5.3 | 4.5 | 6.7 | 50.02 | 5.6 | 4.5 | 6.97 | 50.06

## 断后测量new -paper
编号 | 1号边 |  |  |  | 2号边 |  |  |  | 3号边 |  |  |  | 4号边
| 剪切边a（mm) | 断裂面c（mm) | 斜边b（mm) | 断裂角度B | 剪切边a（mm) | 断裂面c（mm) | 斜边b（mm) | 断裂角度B | 剪切边a（mm) | 断裂面c（mm) | 斜边b（mm) | 断裂角度B | 剪切边a（mm) | 断裂面c（mm) | 斜边b（mm) | 断裂角度B
00_1 | 7.99 | 5.376972 | 5.189443 | 40 | 7.26 | 5.144144 | 5.462871 | 48.67 | 6.95 | 4.738486 | 5.495929 | 52 | 6.33 | 4.508586 | 6.134832 | 66.5
00_2 | 6.2 | 4.469998 | 4.150888 | 42 | 6.22 | 4.168378 | 4.476888 | 46 | 6.08 | 3.910082 | 5.847244 | 67.67 | 6.78 | 4.723727 | 6.021223 | 60
00_3 | 6.88 | 4.839422 | 6.038029 | 59 | 7.05 | 6.118815 | 7.246075 | 66.33 | 6.68 | 4.814309 | 4.724347 | 45 | 6.3 | 4.150465 | 4.489009 | 45.33
00_4 | 6.15 | 4.09595 | 5.539985 | 61.67 | 6.01 | 4.11482 | 4.77767 | 52.33 | 6.47 | 4.378681 | 5.088586 | 51.67 | 5.02 | 3.50453 | 4.118849 | 54.33
00_5 | 7.26 | 5.303883 | 5.475417 | 48.67 | 6.12 | 4.376347 | 4.480464 | 47 | 5.45 | 4.181105 | 5.840447 | 73.33 | 6.16 | 4.52121 | 5.927706 | 65.33
00_6 | 6.57 | 4.756354 | 6.142905 | 63.33 | 5.45 | 3.503774 | 4.662694 | 58 | 5.68 | 3.389149 | 4.299997 | 49 | 5.9 | 4.476023 | 4.903703 | 54.33
15_1 | 7.15 | 4.580678 | 5.317385 | 48 | 5.29 | 3.554895 | 2.895279 | 31 | 6.19 | 4.05059 | 4.15509 | 41.67 | 7.03 | 4.779919 | 4.028235 | 33.5
15_2 | 6.3 | 3.777151 | 3.993511 | 37 | 6.87 | 4.286844 | 4.138971 | 34.67 | 7.3 | 5.453896 | 4.156784 | 34.33 | 5.97 | 3.912739 | 4.732906 | 52.33
15_3 | 6.825 | 4.881788 | 4.090107 | 36.33 | 5.58 | 3.727302 | 3.735909 | 41.67 | 6.04 | 3.795386 | 4.14436 | 42.67 | 6.08 | 4.406367 | 4.505636 | 47.67
15_4 | 6.28 | 4.391727 | 2.989813 | 25.5 | 7.13 | 4.980244 | 4.435827 | 38 | 7.8 | 5.348482 | 6.232983 | 52.67 | 7.45 | 4.234843 | 5.562863 | 47.67
15_5 | 5.45 | 4.028765 | 3.121402 | 34.5 | 6.66 | 4.015989 | 4.214544 | 37 | 6.96 | 4.339975 | 4.386303 | 37.33 | 8 | 5.853614 | 6.405413 | 52.33
15_6 | 6.32 | 3.918537 | 4.121313 | 39.33 | 6.13 | 4.007948 | 2.958253 | 24 | 6.69 | 3.894094 | 4.048086 | 33.33 | 7.01 | 4.900888 | 4.98536 | 45.33
30_1 | 6.61 | 4.48046 | 4.263096 | 39.67 | 7.13 | 5.124737 | 4.122717 | 34.67 | 7.12 | 4.930041 | 4.154656 | 34.67 | 6.21 | 4.387153 | 2.800364 | 23.5
30_2 | 6.36 | 4.679522 | 2.89843 | 25 | 5.84 | 4.073137 | 2.721273 | 24.5 | 6.47 | 4.401998 | 3.308195 | 28 | 6.43 | 5.130839 | 2.217485 | 18
30_3 | 5.55 | 3.647599 | 2.834095 | 27 | 6.96 | 4.751102 | 4.157758 | 35.67 | 6.11 | 4.924134 | 1.958 | 16.33 | 6.14 | 4.58873 | 2.185098 | 16.67
30_4 | 8.3 | 5.618124 | 5.128 | 37.33 | 7.78 | 4.801828 | 4.836634 | 36.33 | 6.89 | 4.512984 | 4.161434 | 35.67 | 5.92 | 4.729712 | 1.941726 | 16.67
30_5 | 6.19 | 4.858256 | 2.171925 | 18 | 5.36 | 4.25107 | 1.668094 | 15 | 6.34 | 4.02286 | 3.86512 | 35.67 | 7.09 | 4.731202 | 4.529333 | 39
30_6 | 5.59 | 4.145505 | 2.402271 | 23 | 5.61 | 3.877635 | 2.721077 | 26 | 5.68 | 3.831602 | 2.777142 | 25.67 | 7.28 | 5.050341 | 4.188407 | 34
45D_1 | 4.63 | 3.691725 | 1.430104 | 15 | 5.39 | 4.285793 | 1.629955 | 14.33 | 6.8 | 4.324047 | 3.975291 | 33.33 | 6.44 | 4.463587 | 3.706077 | 34
45D_2 | 7.22 | 5.129414 | 4.243987 | 35.33 | 6.54 | 4.798761 | 3.221651 | 28 | 6.71 | 4.838989 | 3.794021 | 33.67 | 6.12 | 4.56431 | 2.359985 | 19.33
45D_3 | 6.05 | 4.255481 | 2.836306 | 25 | 6.4 | 4.696932 | 2.395184 | 17.67 | 6 | 4.357741 | 2.462349 | 20.67 | 5.82 | 4.63245 | 1.988535 | 17.67
45D_4 | 6.93 | 4.857291 | 2.844507 | 19.33 | 6.57 | 5.003329 | 2.482051 | 19.33 | 5.17 | 3.988256 | 1.921647 | 19.21 | 6.26 | 4.502178 | 2.704971 | 22.33
45D_5 | 6.57 | 4.915553 | 2.676112 | 21.33 | 5.65 | 4.123978 | 2.676451 | 26.33 | 7.17 | 5.006877 | 3.643967 | 28.33 | 6.7 | 4.426385 | 4.086417 | 36.33
45D_6 | 6.73 | 4.124019 | 4.147926 | 35.67 | 7.05 | 5.053996 | 3.319224 | 25.67 | 5.62 | 3.946434 | 2.891787 | 29 | 5.66 | 4.379722 | 2.083319 | 19
编号 | 3号边 |  |  |  | 4号边
| 剪切边a（mm) | 断裂面c（mm) | 斜边b（mm) | 断裂角度B | 剪切边a（mm) | 断裂面c（mm) | 斜边b（mm) | 断裂角度B
00_1 | 6.95 | 4.738486 | 5.495929 | 52 | 6.33 | 4.508586 | 6.134832 | 66.5
00_2 | 6.08 | 3.910082 | 5.847244 | 67.67 | 6.78 | 4.723727 | 6.021223 | 60
00_3 | 6.68 | 4.814309 | 4.724347 | 45 | 6.3 | 4.150465 | 4.489009 | 45.33
00_4 | 6.47 | 4.378681 | 5.088586 | 51.67 | 5.02 | 3.50453 | 4.118849 | 54.33
00_5 | 5.45 | 4.181105 | 5.840447 | 73.33 | 6.16 | 4.52121 | 5.927706 | 65.33
00_6 | 5.68 | 3.389149 | 4.299997 | 49 | 5.9 | 4.476023 | 4.903703 | 54.33
15_1 | 6.19 | 4.05059 | 4.15509 | 41.67 | 7.03 | 4.779919 | 4.028235 | 33.5
15_2 | 7.3 | 5.453896 | 4.156784 | 34.33 | 5.97 | 3.912739 | 4.732906 | 52.33
15_3 | 6.04 | 3.795386 | 4.14436 | 42.67 | 6.08 | 4.406367 | 4.505636 | 47.67
15_4 | 7.8 | 5.348482 | 6.232983 | 52.67 | 7.45 | 4.234843 | 5.562863 | 47.67
15_5 | 6.96 | 4.339975 | 4.386303 | 37.33 | 8 | 5.853614 | 6.405413 | 52.33
15_6 | 6.69 | 3.894094 | 4.048086 | 33.33 | 7.01 | 4.900888 | 4.98536 | 45.33
30_1 | 7.12 | 4.930041 | 4.154656 | 34.67 | 6.21 | 4.387153 | 2.800364 | 23.5
30_2 | 6.47 | 4.401998 | 3.308195 | 28 | 6.43 | 5.130839 | 2.217485 | 18
30_3 | 6.11 | 4.924134 | 1.958 | 16.33 | 6.14 | 4.58873 | 2.185098 | 16.67
30_4 | 6.89 | 4.512984 | 4.161434 | 35.67 | 5.92 | 4.729712 | 1.941726 | 16.67
30_5 | 6.34 | 4.02286 | 3.86512 | 35.67 | 7.09 | 4.731202 | 4.529333 | 39
30_6 | 5.68 | 3.831602 | 2.777142 | 25.67 | 7.28 | 5.050341 | 4.188407 | 34
45D_1 | 6.8 | 4.324047 | 3.975291 | 33.33 | 6.44 | 4.463587 | 3.706077 | 34
45D_2 | 6.71 | 4.838989 | 3.794021 | 33.67 | 6.12 | 4.56431 | 2.359985 | 19.33
45D_3 | 6 | 4.357741 | 2.462349 | 20.67 | 5.82 | 4.63245 | 1.988535 | 17.67
45D_4 | 5.17 | 3.988256 | 1.921647 | 19.21 | 6.26 | 4.502178 | 2.704971 | 22.33
45D_5 | 7.17 | 5.006877 | 3.643967 | 28.33 | 6.7 | 4.426385 | 4.086417 | 36.33
45D_6 | 5.62 | 3.946434 | 2.891787 | 29 | 5.66 | 4.379722 | 2.083319 | 19
编号 | 1号边 |  |  |  | 2号边
| 剪切边a（mm) | 断裂面c（mm) | 斜边b（mm) | 断裂角度B | 剪切边a（mm) | 断裂面c（mm) | 斜边b（mm) | 断裂角度B
45S_1 | 6.12 | 4.933306 | 1.885934 | 15.33 | 6.43 | 5.218851 | 2.152511 | 17.67
45S_2 | 6.23 | 5.016565 | 2.182117 | 18.67 | 7.01 | 5.758887 | 2.226778 | 16.67
45S_3 | 5.97 | 4.901982 | 1.871324 | 16.33 | 6.81 | 5.242358 | 2.880156 | 23.33
45S_4 | 6 | 4.986788 | 1.649766 | 13.67 | 6.99 | 5.482902 | 2.625636 | 20
45S_5 | 6.42 | 5.210734 | 2.149164 | 17.67 | 7.01 | 5.731847 | 2.359406 | 18
45S_6 | 5.94 | 4.747553 | 2.0697 | 18.33 | 6.74 | 5.418433 | 2.45126 | 19.67
60_1 | 5.75 | 4.74522 | 1.74292 | 15.67 | 6.21 | 4.858208 | 2.31264 | 19.67
60_2 | 5.79 | 4.802619 | 1.694088 | 15 | 6.91 | 5.500039 | 2.360959 | 17.67
60_3 | 6.29 | 5.163262 | 1.892261 | 15.33 | 7.21 | 5.639355 | 2.957984 | 22.67
60_4 | 6.14 | 5.023181 | 1.95952 | 16.67 | 6.81 | 5.456927 | 2.338472 | 18
60_5 | 5.06 | 3.91308 | 1.764394 | 17.33 | 7.23 | 5.597217 | 2.71824 | 19.67
60_6 | 5.85 | 4.786741 | 1.792215 | 15.67 | 6.9 | 5.495869 | 2.326904 | 17.33
75_1 | 6.66 | 5.715423 | 1.598698 | 12 | 6.34 | 4.958079 | 2.233093 | 18
75_2 | 6.09 | 4.750212 | 2.150996 | 18 | 6.16 | 4.763951 | 1.987166 | 15
75_3 | 6.47 | 5.08447 | 2.346101 | 19 | 6.64 | 5.229348 | 2.087162 | 15
75_4 | 5.96 | 4.844351 | 1.792282 | 15 | 7.86 | 6.156956 | 2.858928 | 19
75_5 | 6.53 | 5.452106 | 1.81023 | 14 | 6.42 | 5.228488 | 1.925417 | 15
75_6 | 5.8 | 4.57193 | 1.95589 | 17 | 7.58 | 5.98218 | 2.644183 | 18
90_1 | 7 | 5.605936 | 2.31792 | 17 | 7.98 | 5.811129 | 3.384875 | 22
90_2 | 5.67 | 4.600159 | 1.850394 | 17 | 7.53 | 5.946083 | 2.625183 | 18
90_3 | 6.2 | 4.969092 | 2.128585 | 18 | 6.26 | 5.2065 | 1.745321 | 14
90_4 | 6.47 | 5.205865 | 2.131084 | 17 | 6.61 | 5.340048 | 2.004559 | 15
90_5 | 8.16 | 6.351208 | 2.888737 | 18 | 6.6 | 5.014711 | 2.398524 | 18
90_6 | 7.92 | 6.159104 | 2.622989 | 16 | 5.9 | 4.469206 | 2.086028 | 17