## 不同角度力位移曲线
90_4 | Deformation_B-A | Deformation_B-C | 荷载(kN) | 平均位移(mm) | 断裂面积（mm^2) | 极限强度 | 75_3 | Deformation_B-A | Deformation_B-C | 荷载(kN) | 平均位移(mm) | 断裂面积（mm^2) | 极限强度 | 60_2 | Deformation_B-A | Deformation_B-C | 荷载(kN) | 平均位移(mm) | 断裂面积（mm^2) | 极限强度 | 45S_5 | Deformation_B-A | Deformation_B-C | 荷载(kN) | 平均位移(mm) | 断裂面积（mm^2) | 极限强度 | 45D_1 | Deformation_B-A | Deformation_B-C | 荷载(kN) | 平均位移(mm) | 断裂面积（mm^2) | 极限强度 | 30_2 | Deformation_B-A | Deformation_B-C | 荷载(kN) | 平均位移(mm) | 断裂面积（mm^2) | 极限强度 | 15_4 | Deformation_B-A | Deformation_B-C | 荷载(kN) | 平均位移(mm) | 断裂面积（mm^2) | 极限强度 | 00_4 | Deformation_B-A | Deformation_B-C | 荷载(kN) | 平均位移(mm) | 断裂面积（mm^2) | 极限强度 | 00_2 | Deformation_B-A | Deformation_B-C | 荷载(kN) | 平均位移(mm) | 断裂面积（mm^2) | 极限强度
| 0 | 0 | 0.1351127 | 0 | 254.4631 | 0.2654858 |  | 0 | 0 | 0.01984173 | 0 | 268.16 | 0.03699607 |  | 0 | 0 | 0.02645564 | 0 | 300.02 | 0.04408979 |  | 0 | 0 | 0.1747962 | 0 | 350.7665 | 0.2491632 |  | 0 | 0 | 0.309909 | 0 | 249.0697 | 0.3110665 |  | 0 | 0 | 0.3571512 | 0 | 304.8797 | 0.2928624 |  | 0 | 0 | 0.01322782 | 0 | 238.3 | 0.01387728 |  | 0 | 0 | 0.01322782 | 0 | 164.2071 | 0.02013893 |  | 0 | 0 | 0.127554 | 0 | 135.7193 | 0.2349592
| -0.000471 | 0.000666 | 4.519191 | 9.75e-05 | 极限强度 | 8.879854 |  | 0.000383 | 0.000531 | 5.086097 | 0.000457 | 极限强度 | 9.483325 |  | 0.000309 | 0.000268 | 3.215305 | 0.0002885 | 极限强度 | 5.358484 |  | -0.000472 | 0.001059 | 4.309435 | 0.0002935 | 极限强度 | 6.142882 |  | -0.0001 | 2.3e-05 | 2.323372 | -3.85e-05 | 极限强度 | 2.33205 |  | -0.001219 | 0.001261 | 1.918034 | 2.1e-05 | 极限强度 | 1.572779 |  | 0.0009 | -0.000776 | 2.877051 | 6.2e-05 | 极限强度 | 3.018308 |  | -0.000343 | 0.000221 | 3.262548 | -6.1e-05 | 极限强度 | 4.967125 |  | 4e-06 | -0.000195 | 0.5196644 | -9.55e-05 | 极限强度 | 0.9572412
| -0.000925 | 0.00171 | 7.775125 | 0.0003925 | 1079.54 | 15.27751 |  | 0.00108 | 0.001227 | 8.795557 | 0.0011535 | 1039.94 | 16.39983 |  | 0.00069 | 0.001023 | 7.903624 | 0.0008565 | 1021.146 | 13.17183 |  | -0.000998 | 0.002871 | 8.26172 | 0.0009365 | 965.1017 | 11.77667 |  | -0.000202 | 0.000318 | 3.431675 | 5.8e-05 | 947.3395 | 3.444492 |  | -0.003042 | 0.003036 | 3.512931 | -3e-06 | 942.2963 | 2.880588 |  | 0.001876 | -0.001477 | 7.160976 | 0.0001995 | 810.6686 | 7.512564 |  | -0.001909 | 0.004498 | 8.268333 | 0.0012945 | 780.4701 | 12.58827 |  | -0.000149 | -0.000871 | 2.269516 | -0.00051 | 839.9723 | 4.180533
| -0.001075 | 0.002212 | 9.038382 | 0.0005685 |  | 17.75971 |  | 0.001671 | 0.001767 | 10.48399 | 0.001719 |  | 19.54801 |  | 0.001241 | 0.001494 | 11.2068 | 0.0013675 |  | 18.67675 |  | -0.001498 | 0.004285 | 10.2818 | 0.0013935 |  | 14.65619 |  | 7.6e-05 | 0.000129 | 5.944961 | 0.0001025 |  | 5.967165 |  | -0.004922 | 0.005134 | 4.282979 | 0.000106 |  | 3.512024 |  | 0.00342 | -0.002469 | 8.207863 | 0.0004755 |  | 8.610851 |  | -0.002798 | 0.004948 | 10.95736 | 0.001075 |  | 16.68223 |  | -0.000518 | -0.002023 | 5.958189 | -0.0012705 |  | 10.97521
| -0.000843 | 0.002201 | 11.65938 | 0.000679 |  | 22.90976 |  | 0.001984 | 0.001915 | 11.74064 | 0.0019495 |  | 21.89111 |  | 0.001628 | 0.001785 | 12.93681 | 0.0017065 |  | 21.55991 |  | -0.001822 | 0.005143 | 11.12649 | 0.0016605 |  | 15.86025 |  | 0.000274 | 3.5e-05 | 7.795911 | 0.0001545 |  | 7.825028 |  | -0.006099 | 0.006499 | 6.532654 | 0.0002 |  | 5.356748 |  | 0.004421 | -0.002669 | 10.24778 | 0.000876 |  | 10.75092 |  | -0.002182 | 0.007357 | 12.32833 | 0.0025875 |  | 18.76949 |  | -0.000899 | -0.002948 | 8.497931 | -0.0019235 |  | 15.65351
| -0.000466 | 0.002471 | 13.6256 | 0.0010025 |  | 26.77323 |  | 0.002255 | 0.002052 | 14.71973 | 0.0021535 |  | 27.4458 |  | 0.002409 | 0.001777 | 14.65926 | 0.002093 |  | 24.43047 |  | -0.002117 | 0.005792 | 13.74087 | 0.0018375 |  | 19.58692 |  | 0.00024 | -1.7e-05 | 8.943897 | 0.0001115 |  | 8.977302 |  | -0.007169 | 0.007982 | 7.532299 | 0.0004065 |  | 6.176452 |  | 0.004944 | -0.002795 | 13.22026 | 0.0010745 |  | 13.86935 |  | -0.00223 | 0.004524 | 15.59844 | 0.001147 |  | 23.74813 |  | -0.000626 | -0.003885 | 10.2544 | -0.0022555 |  | 18.88899
| -0.000508 | 0.002899 | 16.46958 | 0.0011955 |  | 32.36142 |  | 0.002342 | 0.002251 | 17.07806 | 0.0022965 |  | 31.84304 |  | 0.00309 | 0.001893 | 18.84114 | 0.0024915 |  | 31.39981 |  | -0.002381 | 0.006193 | 15.30081 | 0.001906 |  | 21.81053 |  | 0.000143 | 0.000266 | 11.11893 | 0.0002045 |  | 11.16046 |  | -0.00778 | 0.008953 | 9.295379 | 0.0005865 |  | 7.62217 |  | 0.005116 | -0.002149 | 17.02421 | 0.0014835 |  | 17.86006 |  | -0.002855 | 0.007574 | 20.03731 | 0.0023595 |  | 30.50616 |  | -9e-06 | -0.005127 | 11.86252 | -0.002568 |  | 21.8512
| -0.000255 | 0.003493 | 18.75988 | 0.001619 |  | 36.86168 |  | 0.002943 | 0.002466 | 20.09779 | 0.0027045 |  | 37.4735 |  | 0.003609 | 0.00176 | 19.92866 | 0.0026845 |  | 33.21222 |  | -0.002402 | 0.006663 | 11.13972 | 0.0021305 |  | 15.87911 |  | 0.000235 | 0.000776 | 13.653 | 0.0005055 |  | 13.70399 |  | -0.007994 | 0.009881 | 11.75481 | 0.0009435 |  | 9.638892 |  | 0.004629 | -0.001411 | 19.32774 | 0.001609 |  | 20.27669 |  | -0.003662 | -0.004218 | 15.57104 | -0.00394 |  | 23.70641 |  | 0.001216 | -0.006839 | 14.10558 | -0.0028115 |  | 25.983
| -4.4e-05 | 0.003366 | 20.15164 | 0.001661 |  | 39.59638 |  | 0.00337 | 0.002425 | 20.66469 | 0.0028975 |  | 38.53052 |  | 0.004376 | 0.001375 | 20.21211 | 0.0028755 |  | 33.6846 |  | -0.002473 | 0.007239 | 17.01665 | 0.002383 |  | 24.25638 |  | 0.000392 | 0.001132 | 16.25416 | 0.000762 |  | 16.31487 |  | -0.008028 | 0.010681 | 14.19345 | 0.0013265 |  | 11.63857 |  | 0.004589 | -0.000954 | 20.85461 | 0.0018175 |  | 21.87852 |  | -0.004055 | 0.00355 | 15.57104 | -0.0002525 |  | 23.70641 |  | 0.002156 | -0.008299 | 17.59773 | -0.0030715 |  | 32.41567
| 4.7e-05 | 0.00364 | 20.57777 | 0.0018435 |  | 40.43369 |  | 0.003796 | 0.002324 | 20.71949 | 0.00306 |  | 38.6327 |  | 0.005115 | 0.000812 | 21.13145 | 0.0029635 |  | 35.21674 |  | -0.002469 | 0.008324 | 19.73969 | 0.0029275 |  | 28.13793 |  | 0.000345 | 0.001534 | 19.21247 | 0.0009395 |  | 19.28423 |  | -0.007995 | 0.011694 | 17.23963 | 0.0018495 |  | 14.13642 |  | 0.004557 | -0.000466 | 21.14467 | 0.0020455 |  | 22.18283 |  | -0.004 | 0.003741 | 15.57104 | -0.0001295 |  | 23.70641 |  | 0.002494 | -0.008178 | 19.96929 | -0.002842 |  | 36.78418
| -0.000132 | 0.003625 | 20.61745 | 0.0017465 |  | 40.51166 |  | 0.003698 | 0.002207 | 20.75256 | 0.0029525 |  | 38.69436 |  | 0.005931 | 0.000415 | 21.19853 | 0.003173 |  | 35.32853 |  | -0.002485 | 0.008547 | 21.65111 | 0.003031 |  | 30.86257 |  | 0.000278 | 0.001799 | 21.88165 | 0.0010385 |  | 21.96338 |  | -0.008253 | 0.012659 | 20.05054 | 0.002203 |  | 16.44135 |  | 0.004789 | -0.000227 | 21.0842 | 0.002281 |  | 22.11939 |  | -0.004213 | 0.005224 | 12.32172 | 0.0005055 |  | 18.75942 |  | 0.002075 | -0.007457 | 21.25333 | -0.002691 |  | 39.14942
| -0.000552 | 0.00399 | 20.63162 | 0.001719 |  | 40.5395 |  | 0.003651 | 0.002314 | 20.79319 | 0.0029825 |  | 38.77012 |  | 0.006171 | 0.000158 | 21.15129 | 0.0031645 |  | 35.2498 |  | -0.002322 | 0.008662 | 21.86087 | 0.00317 |  | 31.16157 |  | 0.00034 | 0.002125 | 22.34746 | 0.0012325 |  | 22.43093 |  | -0.00882 | 0.0135 | 20.94248 | 0.00234 |  | 17.17274 |  | 0.004577 | 9.1e-05 | 21.09082 | 0.002334 |  | 22.12633 |  | -0.004027 | 0.003534 | 14.38904 | -0.0002465 |  | 21.90685 |  | 0.001425 | -0.006359 | 21.2864 | -0.002467 |  | 39.21034
| -0.00094 | 0.00414 | 20.60422 | 0.0016 |  | 40.48567 |  | 0.003679 | 0.002367 | 20.83382 | 0.003023 |  | 38.84588 |  | 0.00595 | 0.000468 | 21.13806 | 0.003209 |  | 35.22775 |  | -0.002506 | 0.008407 | 21.87409 | 0.0029505 |  | 31.18041 |  | 0.000352 | 0.002334 | 22.32667 | 0.001343 |  | 22.41006 |  | -0.009431 | 0.014106 | 21.14467 | 0.0023375 |  | 17.33854 |  | 0.00422 | 0.000376 | 21.12483 | 0.002298 |  | 22.16201 |  | -0.0047 | 0.004596 | 22.4221 | -5.2e-05 |  | 34.13693 |  | 0.00118 | -0.006112 | 21.25994 | -0.002466 |  | 39.1616
| -0.00158 | 0.004617 | 21.24577 | 0.0015185 |  | 41.74626 |  | 0.003525 | 0.002508 | 20.83382 | 0.0030165 |  | 38.84588 |  | 0.004813 | 0.001602 | 21.96858 | 0.0032075 |  | 36.61186 |  | -0.002509 | 0.008788 | 21.90149 | 0.0031395 |  | 31.21947 |  | 0.00039 | 0.002488 | 22.31345 | 0.001439 |  | 22.39679 |  | -0.009848 | 0.014274 | 21.17207 | 0.002213 |  | 17.361 |  | 0.003724 | 0.000823 | 22.44194 | 0.0022735 |  | 23.54379 |  | -0.003036 | 0.004206 | 22.43533 | 0.000585 |  | 34.15707 |  | 0.00112 | -0.005921 | 21.25994 | -0.0024005 |  | 39.1616
| -0.002057 | 0.005234 | 22.7254 | 0.0015885 |  | 44.65362 |  | 0.003641 | 0.002536 | 20.7998 | 0.0030885 |  | 38.78244 |  | 0.00325 | 0.003235 | 23.40096 | 0.0032425 |  | 38.999 |  | -0.002566 | 0.008945 | 21.84102 | 0.0031895 |  | 31.13327 |  | 0.000257 | 0.002485 | 22.34085 | 0.001371 |  | 22.42429 |  | -0.009765 | 0.014382 | 21.17207 | 0.0023085 |  | 17.361 |  | 0.003545 | 0.001423 | 25.67142 | 0.002484 |  | 26.93183 |  | -0.003048 | -0.00107 | 22.40132 | -0.002059 |  | 34.10529 |  | 0.001741 | -0.006531 | 21.39506 | -0.002395 |  | 39.4105
| -0.002465 | 0.005484 | 25.63741 | 0.0015095 |  | 50.37549 |  | 0.003864 | 0.002893 | 22.45517 | 0.0033785 |  | 41.86898 |  | 0.002175 | 0.004762 | 26.13723 | 0.0034685 |  | 43.55915 |  | -0.002315 | 0.009094 | 21.89488 | 0.0033895 |  | 31.21005 |  | 0.000642 | 0.002198 | 22.34085 | 0.00142 |  | 22.42429 |  | -0.0096 | 0.014323 | 21.68512 | 0.0023615 |  | 17.7817 |  | 0.00359 | 0.00189 | 29.47442 | 0.00274 |  | 30.92155 |  | -0.002775 | 0.008244 | 22.38809 | 0.0027345 |  | 34.08515 |  | 0.002132 | -0.007072 | 22.46934 | -0.00247 |  | 41.38936
| -0.002249 | 0.005898 | 25.13097 | 0.0018245 |  | 49.38037 |  | 0.004534 | 0.003152 | 27.18412 | 0.003843 |  | 50.68638 |  | 0.002465 | 0.005725 | 30.13676 | 0.004095 |  | 50.22459 |  | -0.002189 | 0.009429 | 24.05668 | 0.00362 |  | 34.29159 |  | 0.000793 | 0.001946 | 23.49545 | 0.0013695 |  | 23.5832 |  | -0.009616 | 0.014611 | 22.80004 | 0.0024975 |  | 18.69593 |  | 0.003989 | 0.002766 | 33.73756 | 0.0033775 |  | 35.394 |  | -0.002825 | 0.006428 | 23.34049 | 0.0018015 |  | 35.53515 |  | 0.002241 | -0.007209 | 25.69126 | -0.002484 |  | 47.32426
| -0.001859 | 0.006259 | 29.91377 | 0.0022 |  | 58.7782 |  | 0.005192 | 0.003665 | 31.56914 | 0.0044285 |  | 58.86251 |  | 0.003088 | 0.006448 | 34.60209 | 0.004768 |  | 57.66631 |  | -0.002141 | 0.009723 | 27.09625 | 0.003791 |  | 38.62434 |  | 0.001178 | 0.002099 | 26.66445 | 0.0016385 |  | 26.76404 |  | -0.009711 | 0.014724 | 22.27943 | 0.0025065 |  | 18.26903 |  | 0.004686 | 0.003792 | 39.02018 | 0.004239 |  | 40.93598 |  | -0.002896 | 0.008332 | 26.54918 | 0.002718 |  | 40.42028 |  | 0.002016 | -0.006097 | 29.58308 | -0.0020405 |  | 54.49313
| -0.001101 | 0.006941 | 33.81126 | 0.00292 |  | 66.43646 |  | 0.006199 | 0.004133 | 35.23041 | 0.005166 |  | 65.68916 |  | 0.004159 | 0.007192 | 38.85862 | 0.0056755 |  | 64.76005 |  | -0.001557 | 0.010778 | 30.32573 | 0.0046105 |  | 43.2278 |  | 0.001089 | 0.002284 | 26.36683 | 0.0016865 |  | 26.46531 |  | -0.009257 | 0.015456 | 26.88082 | 0.0030995 |  | 22.04215 |  | 0.005054 | 0.005024 | 45.47158 | 0.005039 |  | 47.70413 |  | -0.002071 | 0.005749 | 31.41986 | 0.001839 |  | 47.83573 |  | 0.000647 | -0.005899 | 25.87362 | -0.002626 |  | 47.66017
| -0.000424 | 0.007509 | 38.54776 | 0.0035425 |  | 75.74331 |  | 0.007226 | 0.00471 | 40.2362 | 0.005968 |  | 75.02275 |  | 0.004953 | 0.008069 | 43.75574 | 0.006511 |  | 72.92137 |  | -0.000937 | 0.011427 | 34.19014 | 0.005245 |  | 48.73632 |  | 0.001488 | 0.00262 | 33.35206 | 0.002054 |  | 33.47663 |  | -0.008582 | 0.016065 | 31.52851 | 0.0037415 |  | 25.85324 |  | 0.004992 | 0.006015 | 52.10628 | 0.0055035 |  | 54.66458 |  | -0.001937 | 0.008479 | 36.37934 | 0.003271 |  | 55.38638 |  | -0.000549 | -0.005974 | 20.96893 | -0.0032615 |  | 38.62555
| 0.000283 | 0.008172 | 42.63421 | 0.0042275 |  | 83.77286 |  | 0.008317 | 0.005576 | 45.63409 | 0.0069465 |  | 85.08743 |  | 0.005947 | 0.008863 | 48.66705 | 0.007405 |  | 81.10634 |  | 9.8e-05 | 0.012257 | 36.89901 | 0.0061775 |  | 52.59768 |  | 0.002065 | 0.00294 | 38.95971 | 0.0025025 |  | 39.10522 |  | -0.0077 | 0.017192 | 37.17585 | 0.004746 |  | 30.48403 |  | 0.005796 | 0.007282 | 59.53087 | 0.006539 |  | 62.4537 |  | -0.001108 | 0.008943 | 42.70886 | 0.0039175 |  | 65.02287 |  | -0.001513 | -0.006967 | 29.69079 | -0.00424 |  | 54.69154
| 0.001246 | 0.009131 | 47.55969 | 0.0051885 |  | 93.45104 |  | 0.009317 | 0.006631 | 50.78161 | 0.007974 |  | 94.68528 |  | 0.005166 | 0.009104 | 54.77452 | 0.007135 |  | 91.28478 |  | 0.000948 | 0.012875 | 41.23584 | 0.0069115 |  | 58.77961 |  | 0.002811 | 0.003557 | 44.89145 | 0.003184 |  | 45.05912 |  | -0.006957 | 0.018018 | 43.58 | 0.0055305 |  | 35.73541 |  | 0.00633 | 0.008442 | 68.17147 | 0.007386 |  | 71.51854 |  | 0.000576 | 0.011567 | 49.9577 | 0.0060715 |  | 76.059 |  | -0.000543 | -0.005766 | 41.90479 | -0.0031545 |  | 77.19018
| 0.002439 | 0.010012 | 52.78846 | 0.0062255 |  | 103.7252 |  | 0.01034 | 0.008008 | 56.77381 | 0.009174 |  | 105.8581 |  | 0.004228 | 0.008656 | 51.3967 | 0.006442 |  | 85.65546 |  | 0.001831 | 0.014191 | 46.3843 | 0.008011 |  | 66.11848 |  | 0.003484 | 0.00434 | 51.44394 | 0.003912 |  | 51.63608 |  | -0.006257 | 0.019086 | 51.10663 | 0.0064145 |  | 41.90721 |  | 0.007967 | 0.009949 | 75.89273 | 0.008958 |  | 79.61889 |  | 0.002113 | 0.012329 | 55.79495 | 0.007221 |  | 84.94603 |  | 0.001102 | -0.003998 | 52.25462 | -0.001448 |  | 96.25495
| 0.003835 | 0.011012 | 58.11832 | 0.0074235 |  | 114.1979 |  | 0.011562 | 0.009479 | 63.95557 | 0.0105205 |  | 119.2489 |  | 0.003867 | 0.009155 | 44.12045 | 0.006511 |  | 73.52918 |  | 0.002488 | 0.015392 | 51.93054 | 0.00894 |  | 74.02437 |  | 0.00406 | 0.005224 | 58.28745 | 0.004642 |  | 58.50515 |  | -0.00527 | 0.019893 | 57.6185 | 0.0073115 |  | 47.24692 |  | 0.008486 | 0.01114 | 83.29748 | 0.009813 |  | 87.3872 |  | 0.003982 | 0.012179 | 45.60008 | 0.0080805 |  | 69.42466 |  | 0.002544 | -0.00121 | 58.23359 | 0.000667 |  | 107.2684
| 0.005197 | 0.012005 | 64.17194 | 0.008601 |  | 126.0928 |  | 0.013103 | 0.010985 | 70.16415 | 0.012044 |  | 130.8252 |  | 0.005444 | 0.010983 | 66.2591 | 0.0082135 |  | 110.4245 |  | 0.002765 | 0.016482 | 57.71298 | 0.0096235 |  | 82.26695 |  | 0.00456 | 0.006402 | 66.62381 | 0.005481 |  | 66.87265 |  | -0.004274 | 0.020738 | 65.25946 | 0.008232 |  | 53.51247 |  | 0.009497 | 0.012423 | 90.72868 | 0.01096 |  | 95.18326 |  | 0.004968 | 0.00633 | 45.60008 | 0.005649 |  | 69.42466 |  | 0.003712 | 0.00055 | 62.46272 | 0.002131 |  | 115.0587
| 0.006454 | 0.013288 | 70.9408 | 0.009871 |  | 139.3931 |  | 0.01465 | 0.012644 | 77.70967 | 0.013647 |  | 144.8942 |  | 0.007089 | 0.013637 | 70.62334 | 0.010363 |  | 117.6977 |  | 0.001383 | 0.015717 | 63.42835 | 0.00855 |  | 90.41392 |  | 0.00482 | 0.007624 | 75.32583 | 0.006222 |  | 75.60717 |  | -0.002951 | 0.02155 | 73.67046 | 0.0092995 |  | 60.40945 |  | 0.009647 | 0.013472 | 97.56463 | 0.0115595 |  | 102.3548 |  | -0.000112 | 0.011353 | 45.60008 | 0.0056205 |  | 69.42466 |  | 0.004684 | 0.002083 | 72.81916 | 0.0033835 |  | 134.1356
| 0.007954 | 0.014598 | 78.02052 | 0.011276 |  | 153.3042 |  | 0.016498 | 0.014376 | 86.60727 | 0.015437 |  | 161.4843 |  | 0.008297 | 0.015821 | 79.86486 | 0.012059 |  | 133.0992 |  | -0.00019 | 0.014794 | 37.34498 | 0.007302 |  | 53.23339 |  | 0.005604 | 0.009165 | 84.68168 | 0.0073845 |  | 84.99796 |  | -0.001799 | 0.022715 | 83.48645 | 0.010458 |  | 68.45852 |  | 0.011012 | 0.014882 | 109.1777 | 0.012947 |  | 114.5381 |  | -0.000947 | 0.011272 | 28.76484 | 0.0051625 |  | 43.79355 |  | 0.006261 | 0.00394 | 83.71605 | 0.0051005 |  | 154.2081
| 0.009704 | 0.016279 | 85.37803 | 0.0129915 |  | 167.7611 |  | 0.018491 | 0.016415 | 93.95722 | 0.017453 |  | 175.1887 |  | 0.009205 | 0.017649 | 87.9584 | 0.013427 |  | 146.5876 |  | -0.000109 | 0.015078 | 52.94341 | 0.0074845 |  | 75.46816 |  | 0.006533 | 0.010666 | 95.07875 | 0.0085995 |  | 95.43387 |  | -0.000561 | 0.023966 | 94.72727 | 0.0117025 |  | 77.67594 |  | 0.012639 | 0.016372 | 121.9596 | 0.0145055 |  | 127.9475 |  | 0.003401 | 0.015517 | 50.0862 | 0.009459 |  | 76.25464 |  | 0.00781 | 0.00595 | 90.10698 | 0.00688 |  | 165.9804
| 0.01172 | 0.017866 | 93.3563 | 0.014793 |  | 183.4378 |  | 0.020872 | 0.018371 | 102.9965 | 0.0196215 |  | 192.043 |  | 0.010388 | 0.019569 | 93.95722 | 0.0149785 |  | 156.5849 |  | 0.002606 | 0.017488 | 70.98805 | 0.010047 |  | 101.1899 |  | 0.007623 | 0.012345 | 107.699 | 0.009984 |  | 108.1013 |  | 0.00057 | 0.025353 | 105.8207 | 0.0129615 |  | 86.77251 |  | 0.014986 | 0.018011 | 134.9105 | 0.0164985 |  | 141.5343 |  | 0.006773 | 0.021269 | 70.82648 | 0.014021 |  | 107.8311 |  | 0.009717 | 0.008278 | 101.4158 | 0.0089975 |  | 186.8117
| 0.013997 | 0.019829 | 102.5033 | 0.016913 |  | 201.4109 |  | 0.023128 | 0.020482 | 113.1508 | 0.021805 |  | 210.9763 |  | 0.011125 | 0.021671 | 99.22662 | 0.016398 |  | 165.3667 |  | 0.005449 | 0.02011 | 75.09529 | 0.0127795 |  | 107.0446 |  | 0.008335 | 0.013728 | 119.8658 | 0.0110315 |  | 120.3135 |  | 0.001708 | 0.02644 | 117.2646 | 0.014074 |  | 96.15646 |  | 0.017164 | 0.019652 | 147.0433 | 0.018408 |  | 154.2628 |  | 0.008504 | 0.020813 | 79.3178 | 0.0146585 |  | 120.7588 |  | 0.011554 | 0.010526 | 111.7656 | 0.01104 |  | 205.8764
| 0.016199 | 0.021632 | 112.2589 | 0.0189155 |  | 220.5799 |  | 0.02545 | 0.022698 | 123.4392 | 0.024074 |  | 230.1596 |  | 0.012111 | 0.023774 | 109.1106 | 0.0179425 |  | 181.8389 |  | 0.006892 | 0.021619 | 85.31 | 0.0142555 |  | 121.6051 |  | 0.009414 | 0.015391 | 131.5932 | 0.0124025 |  | 132.0847 |  | 0.003169 | 0.027622 | 129.5401 | 0.0153955 |  | 106.2223 |  | 0.01864 | 0.021435 | 159.8866 | 0.0200375 |  | 167.7367 |  | 0.010365 | 0.023951 | 86.56003 | 0.017158 |  | 131.7849 |  | 0.013876 | 0.013217 | 124.2092 | 0.0135465 |  | 228.798
| 0.018689 | 0.02373 | 120.5678 | 0.0212095 |  | 236.9062 |  | 0.02835 | 0.025345 | 133.8769 | 0.0268475 |  | 249.6213 |  | 0.012982 | 0.026043 | 118.0082 | 0.0195125 |  | 196.6672 |  | 0.008123 | 0.023065 | 90.76175 | 0.015594 |  | 129.3763 |  | 0.010985 | 0.017268 | 142.457 | 0.0141265 |  | 142.9891 |  | 0.004946 | 0.02924 | 141.2883 | 0.017093 |  | 115.8558 |  | 0.020655 | 0.02331 | 176.478 | 0.0219825 |  | 185.1427 |  | 0.012641 | 0.023439 | 96.93726 | 0.01804 |  | 147.5839 |  | 0.016382 | 0.016133 | 136.4506 | 0.0162575 |  | 251.3471
| 0.021286 | 0.026127 | 130.5803 | 0.0237065 |  | 256.58 |  | 0.031148 | 0.02785 | 143.3886 | 0.029499 |  | 267.3564 |  | 0.014777 | 0.028388 | 129.5873 | 0.0215825 |  | 215.9644 |  | 0.009861 | 0.025126 | 101.3818 | 0.0174935 |  | 144.5146 |  | 0.012661 | 0.019471 | 157.0823 | 0.016066 |  | 157.669 |  | 0.006692 | 0.03105 | 157.1031 | 0.018871 |  | 128.8238 |  | 0.022435 | 0.02542 | 189.3884 | 0.0239275 |  | 198.6869 |  | 0.015254 | 0.028163 | 108.4691 | 0.0217085 |  | 165.1407 |  | 0.018877 | 0.019087 | 150.4013 | 0.018982 |  | 277.0448
| 0.024002 | 0.028546 | 141.9563 | 0.026274 |  | 278.9329 |  | 0.034078 | 0.030341 | 155.8256 | 0.0322095 |  | 290.5459 |  | 0.016435 | 0.03077 | 140.1119 | 0.0236025 |  | 233.5043 |  | 0.011786 | 0.027176 | 109.0294 | 0.019481 |  | 155.4159 |  | 0.014313 | 0.021594 | 172.3302 | 0.0179535 |  | 172.9738 |  | 0.008175 | 0.032882 | 171.4118 | 0.0205285 |  | 140.5569 |  | 0.024904 | 0.027577 | 203.6499 | 0.0262405 |  | 213.6487 |  | 0.017487 | 0.030257 | 119.1222 | 0.023872 |  | 181.3597 |  | 0.021834 | 0.022473 | 164.0685 | 0.0221535 |  | 302.2203
| 0.026751 | 0.031241 | 153.9888 | 0.028996 |  | 302.5758 |  | 0.036769 | 0.033011 | 167.7023 | 0.03489 |  | 312.6907 |  | 0.018548 | 0.033314 | 150.6913 | 0.025931 |  | 251.1354 |  | 0.013248 | 0.029207 | 118.5487 | 0.0212275 |  | 168.9852 |  | 0.015623 | 0.023566 | 188.0911 | 0.0195945 |  | 188.7936 |  | 0.009594 | 0.034321 | 186.6115 | 0.0219575 |  | 153.0206 |  | 0.026942 | 0.029745 | 221.4706 | 0.0283435 |  | 232.3443 |  | 0.020423 | 0.033447 | 131.6678 | 0.026935 |  | 200.46 |  | 0.024916 | 0.026045 | 178.9847 | 0.0254805 |  | 329.6965
| 0.029898 | 0.033963 | 163.7434 | 0.0319305 |  | 321.7429 |  | 0.039839 | 0.036214 | 179.6943 | 0.0380265 |  | 335.0505 |  | 0.0205 | 0.035822 | 161.3927 | 0.028161 |  | 268.9699 |  | 0.014975 | 0.031131 | 128.9996 | 0.023053 |  | 183.8824 |  | 0.017107 | 0.025614 | 204.5078 | 0.0213605 |  | 205.2716 |  | 0.01139 | 0.03575 | 201.6298 | 0.02357 |  | 165.3355 |  | 0.029797 | 0.031853 | 238.6715 | 0.030825 |  | 250.3897 |  | 0.023207 | 0.035023 | 144.4365 | 0.029115 |  | 219.9 |  | 0.028161 | 0.029878 | 192.9079 | 0.0290195 |  | 355.3435
| 0.032944 | 0.036758 | 177.2755 | 0.034851 |  | 348.3324 |  | 0.043233 | 0.039701 | 191.0844 | 0.041467 |  | 356.288 |  | 0.022683 | 0.038612 | 173.6274 | 0.0306475 |  | 289.3597 |  | 0.016904 | 0.03335 | 140.3557 | 0.025127 |  | 200.07 |  | 0.018596 | 0.027727 | 219.5251 | 0.0231615 |  | 220.345 |  | 0.013386 | 0.037519 | 216.6339 | 0.0254525 |  | 177.6388 |  | 0.032576 | 0.034174 | 255.3442 | 0.033375 |  | 267.881 |  | 0.025972 | 0.028757 | 158.2378 | 0.0273645 |  | 240.912 |  | 0.031531 | 0.03372 | 209.8915 | 0.0326255 |  | 386.628
| 0.03635 | 0.039744 | 189.6048 | 0.038047 |  | 372.5585 |  | 0.046405 | 0.042911 | 203.0622 | 0.044658 |  | 378.6213 |  | 0.024917 | 0.041513 | 186.1929 | 0.033215 |  | 310.3008 |  | 0.019317 | 0.035692 | 148.9424 | 0.0275045 |  | 212.3099 |  | 0.020592 | 0.03026 | 233.8065 | 0.025426 |  | 234.6798 |  | 0.0154 | 0.039499 | 234.2194 | 0.0274495 |  | 192.0589 |  | 0.036214 | 0.036829 | 270.7404 | 0.0365215 |  | 284.0332 |  | 0.029443 | 0.037353 | 173.1408 | 0.033398 |  | 263.6013 |  | 0.035306 | 0.037807 | 225.403 | 0.0365565 |  | 415.2007
| 0.039433 | 0.042714 | 200.9401 | 0.0410735 |  | 394.8314 |  | 0.050134 | 0.046459 | 217.8367 | 0.0482965 |  | 406.1693 |  | 0.027299 | 0.044576 | 199.1363 | 0.0359375 |  | 331.8717 |  | 0.021102 | 0.037719 | 162.0956 | 0.0294105 |  | 231.0591 |  | 0.022601 | 0.03267 | 252.1015 | 0.0276355 |  | 253.0431 |  | 0.017179 | 0.041619 | 251.8379 | 0.029399 |  | 206.506 |  | 0.039805 | 0.039935 | 288.7511 | 0.03987 |  | 302.9281 |  | 0.032498 | 0.043105 | 186.7334 | 0.0378015 |  | 284.2956 |  | 0.039699 | 0.042355 | 242.191 | 0.041027 |  | 446.1248
| 0.043282 | 0.046412 | 213.6813 | 0.044847 |  | 419.8669 |  | 0.053506 | 0.050161 | 231.3744 | 0.0518335 |  | 431.4111 |  | 0.029622 | 0.047576 | 210.0134 | 0.038599 |  | 349.999 |  | 0.023166 | 0.040167 | 175.228 | 0.0316665 |  | 249.7787 |  | 0.024699 | 0.035295 | 269.6255 | 0.029997 |  | 270.6325 |  | 0.01763 | 0.042183 | 211.1415 | 0.0299065 |  | 173.1351 |  | 0.043664 | 0.043097 | 306.876 | 0.0433805 |  | 321.9429 |  | 0.03719 | 0.048933 | 205.7843 | 0.0430615 |  | 313.3 |  | 0.04454 | 0.047267 | 259.647 | 0.0459035 |  | 478.2794
| 0.046847 | 0.049976 | 228.8621 | 0.0484115 |  | 449.696 |  | 0.057249 | 0.054381 | 243.8662 | 0.055815 |  | 454.7028 |  | 0.03192 | 0.050455 | 223.6532 | 0.0411875 |  | 372.7305 |  | 0.02527 | 0.042526 | 183.5039 | 0.033898 |  | 261.5756 |  | 0.026762 | 0.037831 | 286.2983 | 0.0322965 |  | 287.3676 |  | 0.018839 | 0.04296 | 238.9549 | 0.0308995 |  | 195.942 |  | 0.047525 | 0.046674 | 324.333 | 0.0470995 |  | 340.257 |  | 0.040382 | 0.050274 | 219.4515 | 0.045328 |  | 334.1079 |  | 0.050069 | 0.052689 | 277.0567 | 0.051379 |  | 510.3487
| 0.050844 | 0.053574 | 241.968 | 0.052209 |  | 475.448 |  | 0.060683 | 0.058416 | 256.7019 | 0.0595495 |  | 478.6357 |  | 0.034446 | 0.053327 | 237.0227 | 0.0438865 |  | 395.0115 |  | 0.027802 | 0.045247 | 198.0158 | 0.0365245 |  | 282.2615 |  | 0.02891 | 0.040423 | 306.876 | 0.0346665 |  | 308.0222 |  | 0.020072 | 0.043772 | 280.1303 | 0.031922 |  | 229.7056 |  | 0.051466 | 0.050396 | 342.627 | 0.050931 |  | 359.4492 |  | 0.044457 | 0.055354 | 236.5569 | 0.0499055 |  | 360.1503 |  | 0.054247 | 0.056633 | 294.73 | 0.05544 |  | 542.9036
| 0.054767 | 0.057132 | 255.9385 | 0.0559495 |  | 502.8989 |  | 0.064475 | 0.062594 | 272.1587 | 0.0635345 |  | 507.4558 |  | 0.037222 | 0.056585 | 251.8105 | 0.0469035 |  | 419.6562 |  | 0.030367 | 0.047939 | 210.9866 | 0.039153 |  | 300.7508 |  | 0.030967 | 0.042997 | 325.7587 | 0.036982 |  | 326.9754 |  | 0.023149 | 0.046093 | 293.4054 | 0.034621 |  | 240.5911 |  | 0.05625 | 0.054213 | 362.1447 | 0.0552315 |  | 379.9252 |  | 0.044743 | 0.057339 | 237.651 | 0.051041 |  | 361.8161 |  | 0.056778 | 0.058926 | 296.547 | 0.057852 |  | 546.2506
| 0.059282 | 0.061319 | 269.788 | 0.0603005 |  | 530.1121 |  | 0.068479 | 0.066922 | 285.5821 | 0.0677005 |  | 532.4845 |  | 0.040098 | 0.059789 | 262.9039 | 0.0499435 |  | 438.144 |  | 0.032965 | 0.050783 | 224.5517 | 0.041874 |  | 320.0871 |  | 0.033035 | 0.045415 | 343.6475 | 0.039225 |  | 344.931 |  | 0.025476 | 0.048088 | 318.5911 | 0.036782 |  | 261.2433 |  | 0.061058 | 0.05794 | 381.0066 | 0.059499 |  | 399.7132 |  | 0.045051 | 0.057169 | 238.8264 | 0.05111 |  | 363.6056 |  | 0.057491 | 0.059331 | 298.3167 | 0.058411 |  | 549.5105
| 0.06356 | 0.065625 | 285.2854 | 0.0645925 |  | 560.5633 |  | 0.072673 | 0.071666 | 300.3575 | 0.0721695 |  | 560.0341 |  | 0.043007 | 0.063187 | 277.4895 | 0.053097 |  | 462.4517 |  | 0.035807 | 0.053903 | 234.5907 | 0.044855 |  | 334.3972 |  | 0.035364 | 0.048355 | 362.0162 | 0.0418595 |  | 363.3683 |  | 0.028181 | 0.05039 | 333.9127 | 0.0392855 |  | 273.8069 |  | 0.065884 | 0.061711 | 400.7397 | 0.0637975 |  | 420.4151 |  | 0.045254 | 0.055849 | 240.0963 | 0.0505515 |  | 365.5389 |  | 0.058086 | 0.059858 | 300.127 | 0.058972 |  | 552.8451
| 0.067949 | 0.069656 | 300.641 | 0.0688025 |  | 590.7358 |  | 0.077134 | 0.076747 | 313.6931 | 0.0769405 |  | 584.8991 |  | 0.046366 | 0.0668 | 294.4797 | 0.056583 |  | 490.7668 |  | 0.038781 | 0.056806 | 246.8727 | 0.0477935 |  | 351.9046 |  | 0.037892 | 0.05139 | 379.7292 | 0.044641 |  | 381.1475 |  | 0.030794 | 0.05288 | 351.7344 | 0.041837 |  | 288.4207 |  | 0.070789 | 0.065899 | 422.5335 | 0.068344 |  | 443.279 |  | 0.04592 | 0.054364 | 241.7989 | 0.050142 |  | 368.1311 |  | 0.058729 | 0.060514 | 301.9317 | 0.0596215 |  | 556.1694
| 0.072697 | 0.074077 | 313.9227 | 0.073387 |  | 616.8333 |  | 0.081691 | 0.081976 | 329.3321 | 0.0818335 |  | 614.059 |  | 0.049658 | 0.070569 | 303.262 | 0.0601135 |  | 505.403 |  | 0.041673 | 0.059849 | 261.6 | 0.050761 |  | 372.8976 |  | 0.04036 | 0.054604 | 399.9158 | 0.047482 |  | 401.4095 |  | 0.033414 | 0.055467 | 375.9668 | 0.0444405 |  | 308.2911 |  | 0.075953 | 0.070518 | 441.9831 | 0.0732355 |  | 463.6835 |  | 0.046505 | 0.057409 | 243.9003 | 0.051957 |  | 371.3304 |  | 0.059544 | 0.061385 | 303.6947 | 0.0604645 |  | 559.4169
| 0.076378 | 0.077367 | 328.2106 | 0.0768725 |  | 644.9079 |  | 0.084897 | 0.085529 | 344.9513 | 0.085213 |  | 643.1819 |  | 0.052041 | 0.073264 | 322.414 | 0.0626525 |  | 537.3208 |  | 0.044531 | 0.062846 | 275.219 | 0.0536885 |  | 392.3108 |  | 0.042129 | 0.056752 | 421.959 | 0.0494405 |  | 423.535 |  | 0.036229 | 0.058025 | 393.3217 | 0.047127 |  | 322.5221 |  | 0.079651 | 0.073624 | 460.5682 | 0.0766375 |  | 483.1811 |  | 0.047151 | 0.059438 | 245.8929 | 0.0532945 |  | 374.3641 |  | 0.060166 | 0.061802 | 305.4172 | 0.060984 |  | 562.5898
| 0.078893 | 0.079595 | 330.2581 | 0.079244 |  | 648.9311 |  | 0.086794 | 0.087596 | 346.5935 | 0.087195 |  | 646.2438 |  | 0.053238 | 0.07474 | 323.6574 | 0.063989 |  | 539.393 |  | 0.046351 | 0.066033 | 290.6691 | 0.056192 |  | 414.3342 |  | 0.043242 | 0.057948 | 422.6488 | 0.050595 |  | 424.2274 |  | 0.039027 | 0.06056 | 409.2112 | 0.0497935 |  | 335.5514 |  | 0.08136 | 0.075378 | 463.1486 | 0.078369 |  | 485.8882 |  | 0.047703 | 0.057415 | 248.4327 | 0.052559 |  | 378.2308 |  | 0.060911 | 0.062229 | 307.167 | 0.06157 |  | 565.813
| 0.079477 | 0.079904 | 332.1695 | 0.0796905 |  | 652.6868 |  | 0.08747 | 0.088209 | 348.3358 | 0.0878395 |  | 649.4925 |  | 0.053873 | 0.07543 | 324.4615 | 0.0646515 |  | 540.7331 |  | 0.048812 | 0.069537 | 302.6337 | 0.0591745 |  | 431.3891 |  | 0.043636 | 0.058251 | 423.1552 | 0.0509435 |  | 424.7357 |  | 0.042044 | 0.063265 | 436.9972 | 0.0526545 |  | 358.3358 |  | 0.081896 | 0.075642 | 465.9453 | 0.078769 |  | 488.8222 |  | 0.0483 | 0.056721 | 250.9327 | 0.0525105 |  | 382.037 |  | 0.061521 | 0.062733 | 308.9169 | 0.062127 |  | 569.0364
| 0.080025 | 0.080493 | 334.1149 | 0.080259 |  | 656.5094 |  | 0.087977 | 0.088817 | 349.8362 | 0.088397 |  | 652.2901 |  | 0.054446 | 0.076029 | 324.4208 | 0.0652375 |  | 540.6653 |  | 0.051405 | 0.073122 | 314.4027 | 0.0622635 |  | 448.1652 |  | 0.043744 | 0.058412 | 424.0263 | 0.051078 |  | 425.61 |  | 0.045352 | 0.066203 | 449.881 | 0.0557775 |  | 368.9004 |  | 0.082492 | 0.076105 | 467.5402 | 0.0792985 |  | 490.4954 |  | 0.048811 | 0.06024 | 252.9188 | 0.0545255 |  | 385.0608 |  | 0.062385 | 0.063568 | 310.6667 | 0.0629765 |  | 572.2596
| 0.080528 | 0.081007 | 335.9801 | 0.0807675 |  | 660.1744 |  | 0.088453 | 0.089275 | 350.6393 | 0.088864 |  | 653.7875 |  | 0.054961 | 0.07661 | 324.7515 | 0.0657855 |  | 541.2164 |  | 0.054668 | 0.076592 | 332.5616 | 0.06563 |  | 474.0498 |  | 0.043726 | 0.058619 | 425.9179 | 0.0511725 |  | 427.5087 |  | 0.048211 | 0.068982 | 474.2552 | 0.0585965 |  | 388.8872 |  | 0.083501 | 0.076668 | 469.222 | 0.0800845 |  | 492.2598 |  | 0.04937 | 0.061382 | 254.9256 | 0.055376 |  | 388.1161 |  | 0.063159 | 0.064351 | 312.4232 | 0.063755 |  | 575.4952
| 0.08128 | 0.081721 | 336.9258 | 0.0815005 |  | 662.0326 |  | 0.088909 | 0.089825 | 351.7675 | 0.089367 |  | 655.8911 |  | 0.055455 | 0.077174 | 325.2788 | 0.0663145 |  | 542.0952 |  | 0.058193 | 0.08021 | 345.6468 | 0.0692015 |  | 492.7021 |  | 0.043698 | 0.05869 | 428.1543 | 0.051194 |  | 429.7534 |  | 0.051918 | 0.072273 | 494.9879 | 0.0620955 |  | 405.8879 |  | 0.084012 | 0.077212 | 470.9312 | 0.080612 |  | 494.0529 |  | 0.04964 | 0.059428 | 256.7964 | 0.054534 |  | 390.9643 |  | 0.063891 | 0.064851 | 314.1995 | 0.064371 |  | 578.7672
| 0.08197 | 0.082305 | 338.054 | 0.0821375 |  | 664.2494 |  | 0.089595 | 0.090557 | 352.9362 | 0.090076 |  | 658.0702 |  | 0.055966 | 0.077609 | 326.6837 | 0.0667875 |  | 544.4365 |  | 0.061695 | 0.084013 | 358.8207 | 0.072854 |  | 511.4808 |  | 0.043849 | 0.058914 | 430.9785 | 0.0513815 |  | 432.5882 |  | 0.055537 | 0.075623 | 514.5059 | 0.06558 |  | 421.8926 |  | 0.084949 | 0.077958 | 471.8572 | 0.0814535 |  | 495.0243 |  | 0.04992 | 0.059159 | 258.0937 | 0.0545395 |  | 392.9394 |  | 0.064557 | 0.065402 | 315.956 | 0.0649795 |  | 582.0027
| 0.08247 | 0.082883 | 339.2228 | 0.0826765 |  | 666.546 |  | 0.090212 | 0.091244 | 354.0578 | 0.090728 |  | 660.1615 |  | 0.056254 | 0.077814 | 328.7511 | 0.067034 |  | 547.882 |  | 0.065438 | 0.087938 | 374.6629 | 0.076688 |  | 534.0631 |  | 0.044141 | 0.059195 | 434.43 | 0.051668 |  | 436.0526 |  | 0.059438 | 0.078944 | 539.8033 | 0.069191 |  | 442.6363 |  | 0.085721 | 0.078681 | 472.4515 | 0.082201 |  | 495.6478 |  | 0.050511 | 0.060341 | 259.6206 | 0.055426 |  | 395.2641 |  | 0.065251 | 0.06595 | 317.7398 | 0.0656005 |  | 585.2885
| 0.082883 | 0.083397 | 340.452 | 0.08314 |  | 668.9613 |  | 0.090806 | 0.091863 | 355.3683 | 0.0913345 |  | 662.605 |  | 0.056444 | 0.077994 | 330.6228 | 0.067219 |  | 551.0013 |  | 0.068914 | 0.091818 | 390.9917 | 0.080366 |  | 557.339 |  | 0.0445 | 0.059616 | 437.7408 | 0.052058 |  | 439.3757 |  | 0.062978 | 0.081984 | 559.6364 | 0.072481 |  | 458.8994 |  | 0.086505 | 0.079283 | 473.5456 | 0.082894 |  | 496.7956 |  | 0.050767 | 0.061528 | 261.086 | 0.0561475 |  | 397.4951 |  | 0.066 | 0.066719 | 319.4963 | 0.0663595 |  | 588.5241
| 0.083379 | 0.083642 | 341.6208 | 0.0835105 |  | 671.2579 |  | 0.091372 | 0.092463 | 356.8545 | 0.0919175 |  | 665.3761 |  | 0.05659 | 0.078356 | 333.6558 | 0.067473 |  | 556.0559 |  | 0.072727 | 0.095966 | 405.1446 | 0.0843465 |  | 577.5132 |  | 0.044879 | 0.060049 | 440.9296 | 0.052464 |  | 442.5765 |  | 0.066665 | 0.085437 | 579.0515 | 0.076051 |  | 474.8197 |  | 0.086647 | 0.079789 | 475.2416 | 0.083218 |  | 498.5749 |  | 0.051322 | 0.063048 | 262.0998 | 0.057185 |  | 399.0386 |  | 0.066943 | 0.067433 | 321.2528 | 0.067188 |  | 591.7596
| 0.083967 | 0.084026 | 342.9785 | 0.0839965 |  | 673.9257 |  | 0.09194 | 0.093172 | 357.5234 | 0.092556 |  | 666.6233 |  | 0.056813 | 0.078759 | 336.2909 | 0.067786 |  | 560.4475 |  | 0.077285 | 0.100798 | 418.5613 | 0.0890415 |  | 596.638 |  | 0.045257 | 0.060475 | 442.9497 | 0.052866 |  | 444.6041 |  | 0.070898 | 0.089453 | 601.3727 | 0.0801755 |  | 493.123 |  | 0.087319 | 0.08018 | 477.3496 | 0.0837495 |  | 500.7864 |  | 0.051658 | 0.063423 | 263.1873 | 0.0575405 |  | 400.6943 |  | 0.067944 | 0.068123 | 322.9884 | 0.0680335 |  | 594.9566
| 0.084509 | 0.084531 | 344.6339 | 0.08452 |  | 677.1784 |  | 0.092535 | 0.093793 | 360.1378 | 0.093164 |  | 671.498 |  | 0.056954 | 0.079051 | 338.4858 | 0.0680025 |  | 564.1054 |  | 0.081781 | 0.105608 | 432.6669 | 0.0936945 |  | 616.7449 |  | 0.045801 | 0.060978 | 445.0907 | 0.0533895 |  | 446.7531 |  | 0.076045 | 0.09412 | 625.3882 | 0.0850825 |  | 512.8156 |  | 0.087423 | 0.08058 | 481.1053 | 0.0840015 |  | 504.7265 |  | 0.051886 | 0.054638 | 264.3835 | 0.053262 |  | 402.5154 |  | 0.068724 | 0.068604 | 324.7251 | 0.068664 |  | 598.1557
| 0.084988 | 0.085144 | 346.911 | 0.085066 |  | 681.6527 |  | 0.092896 | 0.094114 | 362.584 | 0.093505 |  | 676.0591 |  | 0.057242 | 0.079253 | 339.9862 | 0.0682475 |  | 566.6059 |  | 0.084962 | 0.109076 | 448.3476 | 0.097019 |  | 639.0969 |  | 0.04613 | 0.061385 | 447.2525 | 0.0537575 |  | 448.923 |  | 0.079792 | 0.097002 | 655.2448 | 0.088397 |  | 537.2978 |  | 0.08822 | 0.080926 | 484.3008 | 0.084573 |  | 508.0789 |  | 0.051673 | 0.06146 | 265.4503 | 0.0565665 |  | 404.1396 |  | 0.069434 | 0.069237 | 326.4749 | 0.0693355 |  | 601.3789
| 0.085327 | 0.085855 | 349.1673 | 0.085591 |  | 686.0862 |  | 0.093177 | 0.094474 | 364.9074 | 0.0938255 |  | 680.3912 |  | 0.057468 | 0.079383 | 341.6813 | 0.0684255 |  | 569.4309 |  | 0.08657 | 0.110933 | 450.0228 | 0.0987515 |  | 641.4848 |  | 0.046386 | 0.061721 | 447.7996 | 0.0540535 |  | 449.4721 |  | 0.082148 | 0.098652 | 656.8757 | 0.0904 |  | 538.6352 |  | 0.088599 | 0.081266 | 487.3678 | 0.0849325 |  | 511.2965 |  | 0.05233 | 0.061437 | 266.876 | 0.0568835 |  | 406.3102 |  | 0.070176 | 0.06998 | 328.2172 | 0.070078 |  | 604.5883
| 0.086025 | 0.086414 | 350.8425 | 0.0862195 |  | 689.3778 |  | 0.093447 | 0.094777 | 367.1438 | 0.094112 |  | 684.5611 |  | 0.057803 | 0.07985 | 342.5061 | 0.0688265 |  | 570.8054 |  | 0.086931 | 0.111393 | 452.6164 | 0.099162 |  | 645.1819 |  | 0.046553 | 0.062007 | 449.0496 | 0.05428 |  | 450.7268 |  | 0.082351 | 0.098818 | 658.5901 | 0.0905845 |  | 540.041 |  | 0.088785 | 0.081537 | 490.3535 | 0.085161 |  | 514.4288 |  | 0.052877 | 0.063696 | 268.8016 | 0.0582865 |  | 409.2418 |  | 0.07109 | 0.070782 | 330.5614 | 0.070936 |  | 608.9064
| 0.086729 | 0.086993 | 352.2408 | 0.086861 |  | 692.1254 |  | 0.094123 | 0.095532 | 368.7378 | 0.0948275 |  | 687.5332 |  | 0.058014 | 0.080192 | 343.2553 | 0.069103 |  | 572.054 |  | 0.08728 | 0.111774 | 455.0153 | 0.099527 |  | 648.6014 |  | 0.046792 | 0.062218 | 450.3535 | 0.054505 |  | 452.0356 |  | 0.082591 | 0.099232 | 659.6246 | 0.0909115 |  | 540.8893 |  | 0.089005 | 0.081765 | 492.3263 | 0.085385 |  | 516.4984 |  | 0.053796 | 0.065412 | 270.5779 | 0.059604 |  | 411.9462 |  | 0.072028 | 0.071356 | 332.7166 | 0.071692 |  | 612.8764
| 0.087616 | 0.087535 | 353.7403 | 0.0875755 |  | 695.0718 |  | 0.094765 | 0.096182 | 370.3053 | 0.0954735 |  | 690.4559 |  | 0.058467 | 0.080777 | 344.0868 | 0.069622 |  | 573.4398 |  | 0.087655 | 0.112196 | 456.6972 | 0.0999255 |  | 650.9989 |  | 0.047147 | 0.062575 | 451.7584 | 0.054861 |  | 453.4457 |  | 0.082838 | 0.099561 | 659.7004 | 0.0911995 |  | 540.9514 |  | 0.089489 | 0.082306 | 494.3596 | 0.0858975 |  | 518.6316 |  | 0.053878 | 0.061954 | 272.341 | 0.057916 |  | 414.6305 |  | 0.072876 | 0.071983 | 334.8245 | 0.0724295 |  | 616.7592
| 0.088199 | 0.088333 | 355.2539 | 0.088266 |  | 698.0459 |  | 0.095252 | 0.096722 | 371.9399 | 0.095987 |  | 693.5037 |  | 0.058935 | 0.081171 | 345.0591 | 0.070053 |  | 575.0602 |  | 0.088015 | 0.112514 | 457.9538 | 0.1002645 |  | 652.7901 |  | 0.047348 | 0.062777 | 454.1574 | 0.0550625 |  | 455.8537 |  | 0.083287 | 0.099763 | 660.7838 | 0.091525 |  | 541.8398 |  | 0.090886 | 0.083026 | 496.4543 | 0.086956 |  | 520.8291 |  | 0.054608 | 0.061806 | 274.8137 | 0.058207 |  | 418.3951 |  | 0.0736 | 0.072564 | 336.9665 | 0.073082 |  | 620.7048
| 0.088963 | 0.088939 | 356.6863 | 0.088951 |  | 700.8604 |  | 0.095713 | 0.097179 | 372.6967 | 0.096446 |  | 694.9148 |  | 0.059685 | 0.082107 | 345.9312 | 0.070896 |  | 576.5136 |  | 0.088666 | 0.113332 | 459.5544 | 0.100999 |  | 655.0716 |  | 0.047551 | 0.063083 | 456.5554 | 0.055317 |  | 458.2606 |  | 0.083598 | 0.099953 | 662.7446 | 0.0917755 |  | 543.4477 |  | 0.091933 | 0.083844 | 497.1167 | 0.0878885 |  | 521.524 |  | 0.055188 | 0.065954 | 277.0699 | 0.060571 |  | 421.8301 |  | 0.074479 | 0.073405 | 339.1283 | 0.073942 |  | 624.6869
| 0.089743 | 0.089558 | 358.199 | 0.0896505 |  | 703.8328 |  | 0.09661 | 0.097938 | 373.6699 | 0.097274 |  | 696.7294 |  | 0.060232 | 0.082722 | 346.8637 | 0.071477 |  | 578.0676 |  | 0.089214 | 0.114049 | 460.5549 | 0.1016315 |  | 656.4978 |  | 0.047533 | 0.063284 | 459.4807 | 0.0554085 |  | 461.1968 |  | 0.083957 | 0.1002 | 665.1848 | 0.0920785 |  | 545.4486 |  | 0.092759 | 0.084493 | 498.2788 | 0.088626 |  | 522.7432 |  | 0.055936 | 0.067709 | 279.3404 | 0.0618225 |  | 425.2868 |  | 0.075469 | 0.074111 | 340.7156 | 0.07479 |  | 627.6108
| 0.090475 | 0.09001 | 359.672 | 0.0902425 |  | 706.7271 |  | 0.097577 | 0.098966 | 374.7508 | 0.0982715 |  | 698.7448 |  | 0.060799 | 0.083353 | 348.2819 | 0.072076 |  | 580.4311 |  | 0.090173 | 0.115106 | 460.8516 | 0.1026395 |  | 656.9207 |  | 0.047825 | 0.063731 | 462.2906 | 0.055778 |  | 464.0172 |  | 0.084255 | 0.100378 | 668.4965 | 0.0923165 |  | 548.1642 |  | 0.093631 | 0.085185 | 499.8255 | 0.089408 |  | 524.3658 |  | 0.056356 | 0.066356 | 281.5693 | 0.061356 |  | 428.6803 |  | 0.0766 | 0.074879 | 342.4995 | 0.0757395 |  | 630.8968
| 0.091007 | 0.09061 | 361.145 | 0.0908085 |  | 709.6214 |  | 0.098517 | 0.099921 | 375.8383 | 0.099219 |  | 700.7725 |  | 0.06119 | 0.083608 | 350.0318 | 0.072399 |  | 583.3474 |  | 0.09065 | 0.115788 | 461.4063 | 0.103219 |  | 657.7114 |  | 0.04826 | 0.064191 | 465.1015 | 0.0562255 |  | 466.8386 |  | 0.084802 | 0.100848 | 673.1372 | 0.092825 |  | 551.9695 |  | 0.094336 | 0.085811 | 501.291 | 0.0900735 |  | 525.9033 |  | 0.056615 | 0.065108 | 283.7859 | 0.0608615 |  | 432.055 |  | 0.077477 | 0.075402 | 344.2824 | 0.0764395 |  | 634.181
| 0.091458 | 0.091113 | 362.6171 | 0.0912855 |  | 712.514 |  | 0.099237 | 0.100684 | 376.9466 | 0.0999605 |  | 702.839 |  | 0.061523 | 0.083925 | 350.748 | 0.072724 |  | 584.541 |  | 0.091577 | 0.116545 | 462.5543 | 0.104061 |  | 659.3479 |  | 0.048706 | 0.064519 | 466.5065 | 0.0566125 |  | 468.2489 |  | 0.085468 | 0.101425 | 677.2026 | 0.0934465 |  | 555.3031 |  | 0.094995 | 0.086313 | 504.2304 | 0.090654 |  | 528.987 |  | 0.057379 | 0.068238 | 286.0488 | 0.0628085 |  | 435.5002 |  | 0.078316 | 0.076211 | 345.4786 | 0.0772635 |  | 636.3844
| 0.092108 | 0.091558 | 364.1109 | 0.091833 |  | 715.4492 |  | 0.099899 | 0.101445 | 378.0133 | 0.100672 |  | 704.8279 |  | 0.061761 | 0.084189 | 353.4975 | 0.072975 |  | 589.1232 |  | 0.092008 | 0.116965 | 464.2975 | 0.1044865 |  | 661.8327 |  | 0.049034 | 0.064987 | 468.074 | 0.0570105 |  | 469.8222 |  | 0.086301 | 0.102155 | 681.0762 | 0.094228 |  | 558.4795 |  | 0.095422 | 0.086845 | 507.2812 | 0.0911335 |  | 532.1876 |  | 0.058288 | 0.07022 | 288.3117 | 0.064254 |  | 438.9453 |  | 0.07914 | 0.077012 | 346.9308 | 0.078076 |  | 639.0594
| 0.09274 | 0.092139 | 365.6642 | 0.0924395 |  | 718.5013 |  | 0.100341 | 0.101991 | 379.338 | 0.101166 |  | 707.2979 |  | 0.061953 | 0.084501 | 355.9493 | 0.073227 |  | 593.2093 |  | 0.092765 | 0.117462 | 467.27 | 0.1051135 |  | 666.0698 |  | 0.049393 | 0.065258 | 469.8636 | 0.0573255 |  | 471.6185 |  | 0.087107 | 0.10286 | 683.9009 | 0.0949835 |  | 560.7957 |  | 0.09612 | 0.087363 | 509.8451 | 0.0917415 |  | 534.8774 |  | 0.057883 | 0.068473 | 289.8188 | 0.063178 |  | 441.2399 |  | 0.080224 | 0.077915 | 348.3292 | 0.0790695 |  | 641.6353
| 0.093495 | 0.092711 | 367.4141 | 0.093103 |  | 721.9397 |  | 0.100685 | 0.102504 | 380.2772 | 0.1015945 |  | 709.0491 |  | 0.062196 | 0.084862 | 358.1319 | 0.073529 |  | 596.8467 |  | 0.093064 | 0.117863 | 468.9792 | 0.1054635 |  | 668.5062 |  | 0.049944 | 0.065927 | 471.175 | 0.0579355 |  | 472.9348 |  | 0.087973 | 0.103499 | 686.458 | 0.095736 |  | 562.8925 |  | 0.096645 | 0.087777 | 512.6017 | 0.092211 |  | 537.7693 |  | 0.059152 | 0.068163 | 291.595 | 0.0636575 |  | 443.9441 |  | 0.081312 | 0.078534 | 349.7011 | 0.079923 |  | 644.1624
| 0.094062 | 0.093502 | 368.4478 | 0.093782 |  | 723.9708 |  | 0.100961 | 0.102931 | 382.8302 | 0.101946 |  | 713.8093 |  | 0.062532 | 0.085125 | 360.2059 | 0.0738285 |  | 600.3031 |  | 0.093344 | 0.118247 | 471.0323 | 0.1057955 |  | 671.4328 |  | 0.049985 | 0.065974 | 471.1948 | 0.0579795 |  | 472.9547 |  | 0.08865 | 0.104155 | 689.0008 | 0.0964025 |  | 564.9776 |  | 0.097168 | 0.088003 | 515.1655 | 0.0925855 |  | 540.459 |  | 0.059314 | 0.06776 | 293.2769 | 0.063537 |  | 446.5047 |  | 0.082533 | 0.079268 | 351.8629 | 0.0809005 |  | 648.1446
| 0.094654 | 0.094097 | 369.2717 | 0.0943755 |  | 725.5897 |  | 0.10152 | 0.103503 | 385.3028 | 0.1025115 |  | 718.4196 |  | 0.062795 | 0.085297 | 361.2802 | 0.074046 |  | 602.0935 |  | 0.093533 | 0.118596 | 472.9787 | 0.1060645 |  | 674.2073 |  | 0.049932 | 0.066255 | 472.4515 | 0.0580935 |  | 474.2161 |  | 0.089312 | 0.104666 | 690.0162 | 0.096989 |  | 565.8102 |  | 0.09748 | 0.08842 | 516.4542 | 0.09295 |  | 541.811 |  | 0.060307 | 0.070654 | 294.2633 | 0.0654805 |  | 448.0065 |  | 0.08362 | 0.08014 | 353.8216 | 0.08188 |  | 651.7526
| 0.095236 | 0.094534 | 370.2581 | 0.094885 |  | 727.5279 |  | 0.102136 | 0.104146 | 387.6063 | 0.103141 |  | 722.7146 |  | 0.063087 | 0.085493 | 362.7324 | 0.07429 |  | 604.5137 |  | 0.093774 | 0.118971 | 474.498 | 0.1063725 |  | 676.373 |  | 0.049726 | 0.066177 | 474.5528 | 0.0579515 |  | 476.3252 |  | 0.089664 | 0.105161 | 691.4899 | 0.0974125 |  | 567.0187 |  | 0.098172 | 0.088982 | 517.9557 | 0.093577 |  | 543.3862 |  | 0.060386 | 0.071069 | 295.5133 | 0.0657275 |  | 449.9096 |  | 0.084836 | 0.08118 | 355.8142 | 0.083008 |  | 655.423
| 0.095816 | 0.094759 | 371.6092 | 0.0952875 |  | 730.1827 |  | 0.102857 | 0.104694 | 389.8022 | 0.1037755 |  | 726.809 |  | 0.063463 | 0.085858 | 364.2054 | 0.0746605 |  | 606.9685 |  | 0.094288 | 0.119734 | 475.1736 | 0.107011 |  | 677.336 |  | 0.050159 | 0.066684 | 476.7949 | 0.0584215 |  | 478.5757 |  | 0.090113 | 0.105656 | 693.2378 | 0.0978845 |  | 568.4519 |  | 0.098938 | 0.089781 | 519.7036 | 0.0943595 |  | 545.2199 |  | 0.060713 | 0.072517 | 296.77 | 0.066615 |  | 451.8228 |  | 0.086099 | 0.082066 | 357.7398 | 0.0840825 |  | 658.97
| 0.096508 | 0.095107 | 373.4602 | 0.0958075 |  | 733.8198 |  | 0.10327 | 0.105208 | 391.4301 | 0.104239 |  | 729.8443 |  | 0.063948 | 0.086451 | 364.8129 | 0.0751995 |  | 607.981 |  | 0.095111 | 0.12053 | 476.228 | 0.1078205 |  | 678.839 |  | 0.050423 | 0.06703 | 479.9573 | 0.0587265 |  | 481.7499 |  | 0.090519 | 0.106083 | 694.4517 | 0.098301 |  | 569.4473 |  | 0.099721 | 0.090288 | 521.4247 | 0.0950045 |  | 547.0255 |  | 0.061032 | 0.07158 | 297.9321 | 0.066306 |  | 453.5921 |  | 0.08746 | 0.083021 | 359.6588 | 0.0852405 |  | 662.5049
| 0.097154 | 0.095688 | 376.0613 | 0.096421 |  | 738.9308 |  | 0.103702 | 0.105561 | 392.9306 | 0.1046315 |  | 732.6421 |  | 0.064515 | 0.08708 | 365.1512 | 0.0757975 |  | 608.5448 |  | 0.09584 | 0.121489 | 477.2815 | 0.1086645 |  | 680.3407 |  | 0.050678 | 0.067226 | 484.0032 | 0.058952 |  | 485.8109 |  | 0.091065 | 0.106428 | 694.4171 | 0.0987465 |  | 569.419 |  | 0.100508 | 0.091047 | 523.1247 | 0.0957775 |  | 548.809 |  | 0.061191 | 0.06253 | 299.1415 | 0.0618605 |  | 455.4334 |  | 0.088763 | 0.084007 | 361.6647 | 0.086385 |  | 666.1998
| 0.097786 | 0.096245 | 378.3856 | 0.0970155 |  | 743.4978 |  | 0.104384 | 0.106167 | 394.5718 | 0.1052755 |  | 735.7022 |  | 0.065133 | 0.087719 | 365.7587 | 0.076426 |  | 609.5572 |  | 0.096666 | 0.122273 | 478.3898 | 0.1094695 |  | 681.9206 |  | 0.050846 | 0.067438 | 487.6588 | 0.059142 |  | 489.4802 |  | 0.091247 | 0.10658 | 695.3223 | 0.0989135 |  | 570.1612 |  | 0.101297 | 0.0917 | 524.8314 | 0.0964985 |  | 550.5995 |  | 0.061583 | 0.070732 | 300.7355 | 0.0661575 |  | 457.8602 |  | 0.090021 | 0.085071 | 363.5563 | 0.087546 |  | 669.6842
| 0.09863 | 0.096904 | 380.5134 | 0.097767 |  | 747.6788 |  | 0.105265 | 0.1069 | 395.3219 | 0.1060825 |  | 737.1008 |  | 0.065667 | 0.088345 | 367.1505 | 0.077006 |  | 611.8767 |  | 0.097301 | 0.123076 | 481.4029 | 0.1101885 |  | 686.2156 |  | 0.051185 | 0.067741 | 491.0564 | 0.059463 |  | 492.8905 |  | 0.091412 | 0.106471 | 697.0568 | 0.0989415 |  | 571.5835 |  | 0.102276 | 0.092481 | 526.5179 | 0.0973785 |  | 552.3688 |  | 0.062419 | 0.072542 | 302.5798 | 0.0674805 |  | 460.6681 |  | 0.091224 | 0.085812 | 365.4346 | 0.088518 |  | 673.1441
| 0.099618 | 0.097844 | 382.6213 | 0.098731 |  | 751.8207 |  | 0.106 | 0.107784 | 396.1458 | 0.106892 |  | 738.637 |  | 0.066189 | 0.088983 | 368.8323 | 0.077586 |  | 614.6795 |  | 0.098017 | 0.123611 | 482.8013 | 0.110814 |  | 688.2089 |  | 0.051774 | 0.068329 | 493.1776 | 0.0600515 |  | 495.0196 |  | 0.091627 | 0.106539 | 699.5248 | 0.099083 |  | 573.6073 |  | 0.102911 | 0.092796 | 528.2045 | 0.0978535 |  | 554.1382 |  | 0.063075 | 0.074192 | 304.5999 | 0.0686335 |  | 463.7436 |  | 0.092434 | 0.086424 | 367.3394 | 0.089429 |  | 676.6528
| 0.100632 | 0.098804 | 383.6956 | 0.099718 |  | 753.9316 |  | 0.106838 | 0.108825 | 397.1049 | 0.1078315 |  | 740.4253 |  | 0.066522 | 0.089417 | 370.7919 | 0.0779695 |  | 617.9453 |  | 0.098624 | 0.124081 | 484.1865 | 0.1113525 |  | 690.1835 |  | 0.052281 | 0.068979 | 495.6096 | 0.06063 |  | 497.4607 |  | 0.091943 | 0.106747 | 702.4376 | 0.099345 |  | 575.9957 |  | 0.1029 | 0.09313 | 530.5076 | 0.098015 |  | 556.5543 |  | 0.063683 | 0.073666 | 307.0792 | 0.0686745 |  | 467.5183 |  | 0.093496 | 0.086981 | 369.3189 | 0.0902385 |  | 680.2992
| 0.101602 | 0.0998 | 385.094 | 0.100701 |  | 756.6793 |  | 0.10763 | 0.109833 | 398.1659 | 0.1087315 |  | 742.4036 |  | 0.066885 | 0.089795 | 373.4535 | 0.07834 |  | 622.381 |  | 0.099006 | 0.124519 | 485.7124 | 0.1117625 |  | 692.3586 |  | 0.052838 | 0.069672 | 496.9608 | 0.061255 |  | 498.8169 |  | 0.092386 | 0.107332 | 707.1483 | 0.099859 |  | 579.8585 |  | 0.103309 | 0.093561 | 532.6198 | 0.098435 |  | 558.7702 |  | 0.064373 | 0.071976 | 309.3695 | 0.0681745 |  | 471.0052 |  | 0.094401 | 0.087631 | 371.3258 | 0.091016 |  | 683.9959
| 0.1026 | 0.100558 | 386.533 | 0.101579 |  | 759.5068 |  | 0.108576 | 0.110678 | 399.1523 | 0.109627 |  | 744.2428 |  | 0.067229 | 0.090207 | 376.2304 | 0.078718 |  | 627.0089 |  | 0.099501 | 0.125117 | 487.26 | 0.112309 |  | 694.5646 |  | 0.053219 | 0.070102 | 498.3733 | 0.0616605 |  | 500.2347 |  | 0.093014 | 0.107868 | 711.2405 | 0.100441 |  | 583.2141 |  | 0.103688 | 0.094138 | 535.9584 | 0.098913 |  | 562.2728 |  | 0.065186 | 0.075243 | 311.5851 | 0.0702145 |  | 474.3784 |  | 0.09527 | 0.088476 | 373.2579 | 0.091873 |  | 687.5549
| 0.103593 | 0.101327 | 387.0461 | 0.10246 |  | 760.515 |  | 0.109363 | 0.111488 | 400.2597 | 0.1104255 |  | 746.3076 |  | 0.067591 | 0.090606 | 378.7503 | 0.0790985 |  | 631.2084 |  | 0.099771 | 0.125815 | 488.7255 | 0.112793 |  | 696.6536 |  | 0.053296 | 0.070177 | 500.0013 | 0.0617365 |  | 501.8688 |  | 0.093771 | 0.108739 | 715.4564 | 0.101255 |  | 586.6711 |  | 0.104962 | 0.094721 | 539.9682 | 0.0998415 |  | 566.4794 |  | 0.065803 | 0.077059 | 313.814 | 0.071431 |  | 477.7718 |  | 0.096211 | 0.089333 | 375.1353 | 0.092772 |  | 691.0132
| 0.104321 | 0.101874 | 387.5931 | 0.1030975 |  | 761.5898 |  | 0.110173 | 0.112361 | 401.78 | 0.111267 |  | 749.1423 |  | 0.067874 | 0.090989 | 380.2158 | 0.0794315 |  | 633.6508 |  | 0.100743 | 0.126626 | 489.9084 | 0.1136845 |  | 698.3397 |  | 0.053381 | 0.070288 | 501.5413 | 0.0618345 |  | 503.4145 |  | 0.094753 | 0.109515 | 718.61 | 0.102134 |  | 589.257 |  | 0.105576 | 0.095141 | 542.533 | 0.1003585 |  | 569.1702 |  | 0.066064 | 0.066965 | 316.0098 | 0.0665145 |  | 481.1148 |  | 0.097413 | 0.090186 | 377.0751 | 0.0937995 |  | 694.5864
| 0.104768 | 0.10225 | 388.3972 | 0.103509 |  | 763.1698 |  | 0.110806 | 0.113186 | 402.6587 | 0.111996 |  | 750.7807 |  | 0.068121 | 0.0913 | 381.993 | 0.0797105 |  | 636.6126 |  | 0.101304 | 0.127328 | 491.2322 | 0.114316 |  | 700.2268 |  | 0.053493 | 0.070655 | 501.6963 | 0.062074 |  | 503.5701 |  | 0.095579 | 0.110266 | 721.2774 | 0.1029225 |  | 591.4443 |  | 0.106304 | 0.095535 | 544.9454 | 0.1009195 |  | 571.701 |  | 0.067206 | 0.074743 | 318.233 | 0.0709745 |  | 484.4996 |  | 0.098773 | 0.09095 | 378.9799 | 0.0948615 |  | 698.0951
| 0.105149 | 0.102679 | 389.9713 | 0.103914 |  | 766.2628 |  | 0.111362 | 0.113736 | 404.949 | 0.112549 |  | 755.0511 |  | 0.068372 | 0.091691 | 383.2497 | 0.0800315 |  | 638.7069 |  | 0.10192 | 0.128005 | 492.691 | 0.1149625 |  | 702.3062 |  | 0.053806 | 0.071123 | 501.7511 | 0.0624645 |  | 503.6251 |  | 0.096555 | 0.110885 | 723.6764 | 0.10372 |  | 593.4115 |  | 0.106883 | 0.095907 | 546.7969 | 0.101395 |  | 573.6434 |  | 0.067613 | 0.077543 | 320.5092 | 0.072578 |  | 487.965 |  | 0.100276 | 0.091948 | 380.8847 | 0.096112 |  | 701.6038
| 0.105463 | 0.10304 | 391.5927 | 0.1042515 |  | 769.4487 |  | 0.111848 | 0.114157 | 407.4008 | 0.1130025 |  | 759.6226 |  | 0.068837 | 0.092092 | 383.9186 | 0.0804645 |  | 639.8217 |  | 0.10227 | 0.128542 | 494.1442 | 0.115406 |  | 704.3777 |  | 0.053883 | 0.071345 | 502.7508 | 0.062614 |  | 504.6286 |  | 0.09727 | 0.111593 | 725.0206 | 0.1044315 |  | 594.5137 |  | 0.107543 | 0.096433 | 547.8659 | 0.101988 |  | 574.7649 |  | 0.068369 | 0.079315 | 322.0634 | 0.073842 |  | 490.3312 |  | 0.101858 | 0.093172 | 382.7423 | 0.097515 |  | 705.0256
| 0.106078 | 0.103545 | 394.585 | 0.1048115 |  | 775.3284 |  | 0.11215 | 0.114466 | 409.5834 | 0.113308 |  | 763.6922 |  | 0.069317 | 0.092549 | 384.9249 | 0.080933 |  | 641.4987 |  | 0.103026 | 0.129377 | 495.5284 | 0.1162015 |  | 706.3508 |  | 0.053956 | 0.07146 | 504.7841 | 0.062708 |  | 506.6695 |  | 0.097709 | 0.112051 | 726.8098 | 0.10488 |  | 595.9808 |  | 0.108516 | 0.097194 | 549.2581 | 0.102855 |  | 576.2255 |  | 0.068848 | 0.071277 | 323.7453 | 0.0700625 |  | 492.8919 |  | 0.103374 | 0.094213 | 384.1955 | 0.0987935 |  | 707.7024
| 0.106922 | 0.10423 | 397.2202 | 0.105576 |  | 780.5063 |  | 0.11248 | 0.114813 | 411.7244 | 0.1136465 |  | 767.6842 |  | 0.069978 | 0.093263 | 385.9926 | 0.0816205 |  | 643.2781 |  | 0.103885 | 0.130188 | 496.9475 | 0.1170365 |  | 708.3736 |  | 0.054035 | 0.07155 | 507.0403 | 0.0627925 |  | 508.9341 |  | 0.098242 | 0.112417 | 728.6814 | 0.1053295 |  | 597.5155 |  | 0.109532 | 0.098047 | 550.7251 | 0.1037895 |  | 577.7645 |  | 0.068822 | 0.069815 | 325.36 | 0.0693185 |  | 495.3502 |  | 0.104869 | 0.095045 | 385.6411 | 0.099957 |  | 710.3653
| 0.107875 | 0.104993 | 399.6654 | 0.106434 |  | 785.311 |  | 0.112872 | 0.115279 | 413.7512 | 0.1140755 |  | 771.4633 |  | 0.070705 | 0.094035 | 387.012 | 0.08237 |  | 644.977 |  | 0.104685 | 0.130955 | 498.4064 | 0.11782 |  | 710.4532 |  | 0.054243 | 0.071761 | 509.3693 | 0.063002 |  | 511.2718 |  | 0.098541 | 0.112563 | 729.2711 | 0.105552 |  | 597.9991 |  | 0.110637 | 0.09901 | 552.172 | 0.1048235 |  | 579.2824 |  | 0.06945 | 0.077795 | 326.508 | 0.0736225 |  | 497.098 |  | 0.106548 | 0.095975 | 387.1746 | 0.1012615 |  | 713.19
| 0.109094 | 0.106101 | 401.8612 | 0.1075975 |  | 789.6255 |  | 0.113813 | 0.116004 | 414.9067 | 0.1149085 |  | 773.6178 |  | 0.07142 | 0.094929 | 388.0523 | 0.0831745 |  | 646.7107 |  | 0.105248 | 0.131511 | 500.3726 | 0.1183795 |  | 713.2559 |  | 0.054463 | 0.072025 | 513.6198 | 0.063244 |  | 515.5382 |  | 0.099053 | 0.112976 | 729.5108 | 0.1060145 |  | 598.1956 |  | 0.111626 | 0.099914 | 553.6179 | 0.10577 |  | 580.7993 |  | 0.070047 | 0.077835 | 327.5757 | 0.073941 |  | 498.7235 |  | 0.10823 | 0.097077 | 388.5994 | 0.1026535 |  | 715.8146
| 0.11031 | 0.107117 | 403.2728 | 0.1087135 |  | 792.3992 |  | 0.114519 | 0.116664 | 416.3457 | 0.1155915 |  | 776.3009 |  | 0.071997 | 0.095435 | 389.154 | 0.083716 |  | 648.5468 |  | 0.105838 | 0.132192 | 502.1357 | 0.119015 |  | 715.7691 |  | 0.054794 | 0.072389 | 517.2738 | 0.0635915 |  | 519.2058 |  | 0.099159 | 0.113229 | 730.1618 | 0.106194 |  | 598.7295 |  | 0.112315 | 0.100546 | 555.0034 | 0.1064305 |  | 582.2528 |  | 0.070382 | 0.079165 | 328.7038 | 0.0747735 |  | 500.441 |  | 0.109933 | 0.098382 | 390.0932 | 0.1041575 |  | 718.5662
| 0.111803 | 0.108293 | 404.9754 | 0.110048 |  | 795.7447 |  | 0.115239 | 0.117404 | 417.8726 | 0.1163215 |  | 779.1479 |  | 0.072495 | 0.096013 | 390.7754 | 0.084254 |  | 651.2489 |  | 0.106361 | 0.132911 | 503.4055 | 0.119636 |  | 717.5792 |  | 0.055278 | 0.072845 | 520.8598 | 0.0640615 |  | 522.8052 |  | 0.099352 | 0.113629 | 731.6978 | 0.1064905 |  | 599.989 |  | 0.112993 | 0.100897 | 556.6075 | 0.106945 |  | 583.9357 |  | 0.070356 | 0.080226 | 330.0549 | 0.075291 |  | 502.498 |  | 0.11157 | 0.099463 | 391.9035 | 0.1055165 |  | 721.9008
| 0.112858 | 0.10915 | 406.0431 | 0.111004 |  | 797.8426 |  | 0.116137 | 0.118412 | 418.2571 | 0.1172745 |  | 779.8648 |  | 0.073039 | 0.096419 | 391.9706 | 0.084729 |  | 653.2408 |  | 0.107254 | 0.133675 | 505.3925 | 0.1204645 |  | 720.4115 |  | 0.055836 | 0.073478 | 523.4649 | 0.064657 |  | 525.42 |  | 0.099556 | 0.113948 | 733.9184 | 0.106752 |  | 601.8099 |  | 0.113707 | 0.101265 | 559.0064 | 0.107486 |  | 586.4524 |  | 0.071089 | 0.081898 | 331.4467 | 0.0764935 |  | 504.617 |  | 0.113392 | 0.100503 | 393.917 | 0.1069475 |  | 725.6098
| 0.114162 | 0.110102 | 406.901 | 0.112132 |  | 799.5283 |  | 0.117234 | 0.119525 | 419.115 | 0.1183795 |  | 781.4644 |  | 0.073469 | 0.096968 | 394.9705 | 0.0852185 |  | 658.2403 |  | 0.108095 | 0.134393 | 507.2655 | 0.121244 |  | 723.0814 |  | 0.056273 | 0.073981 | 525.8303 | 0.065127 |  | 527.7943 |  | 0.099811 | 0.114287 | 736.7978 | 0.107049 |  | 604.171 |  | 0.114373 | 0.1018 | 562.8388 | 0.1080865 |  | 590.4729 |  | 0.072018 | 0.073131 | 333.9392 | 0.0725745 |  | 508.4118 |  | 0.115214 | 0.101504 | 396.3018 | 0.108359 |  | 730.0027
| 0.115107 | 0.110831 | 407.9281 | 0.112969 |  | 801.5465 |  | 0.118307 | 0.120648 | 420.1081 | 0.1194775 |  | 783.3161 |  | 0.073731 | 0.09733 | 397.2268 | 0.0855305 |  | 662.0005 |  | 0.108703 | 0.134987 | 509.0202 | 0.121845 |  | 725.5827 |  | 0.05663 | 0.074518 | 528.1056 | 0.065574 |  | 530.0781 |  | 0.100199 | 0.114557 | 741.145 | 0.107378 |  | 607.7356 |  | 0.114531 | 0.102415 | 566.0403 | 0.108473 |  | 593.8316 |  | 0.073087 | 0.079719 | 336.2635 | 0.076403 |  | 511.9504 |  | 0.117028 | 0.102742 | 398.6053 | 0.109885 |  | 734.2458
| 0.116051 | 0.111569 | 408.9882 | 0.11381 |  | 803.6295 |  | 0.119256 | 0.121652 | 421.446 | 0.120454 |  | 785.8107 |  | 0.074053 | 0.097767 | 398.9161 | 0.08591 |  | 664.8158 |  | 0.108855 | 0.135845 | 510.8237 | 0.12235 |  | 728.1534 |  | 0.057168 | 0.075007 | 529.0931 | 0.0660875 |  | 531.0692 |  | 0.100805 | 0.114964 | 744.73 | 0.1078845 |  | 610.6753 |  | 0.114754 | 0.102881 | 568.9676 | 0.1088175 |  | 596.9026 |  | 0.073525 | 0.083381 | 338.5264 | 0.078453 |  | 515.3956 |  | 0.118784 | 0.103973 | 400.8814 | 0.1113785 |  | 738.4385
| 0.116551 | 0.112027 | 409.9406 | 0.114289 |  | 805.5009 |  | 0.120284 | 0.122637 | 423.689 | 0.1214605 |  | 789.9929 |  | 0.074375 | 0.098158 | 400.6452 | 0.0862665 |  | 667.6975 |  | 0.109365 | 0.13661 | 511.5639 | 0.1229875 |  | 729.2086 |  | 0.057521 | 0.075445 | 530.6627 | 0.066483 |  | 532.6447 |  | 0.101777 | 0.115755 | 749.0908 | 0.108766 |  | 614.2512 |  | 0.115246 | 0.103269 | 571.8201 | 0.1092575 |  | 599.8952 |  | 0.074011 | 0.084697 | 340.6684 | 0.079354 |  | 518.6568 |  | 0.120735 | 0.105091 | 403.1311 | 0.112913 |  | 742.5825
| 0.117067 | 0.112799 | 410.9204 | 0.114933 |  | 807.4261 |  | 0.121268 | 0.123507 | 425.1753 | 0.1223875 |  | 792.7642 |  | 0.074709 | 0.098562 | 401.4899 | 0.0866355 |  | 669.1052 |  | 0.110029 | 0.137482 | 512.4345 | 0.1237555 |  | 730.4496 |  | 0.057782 | 0.07583 | 532.2668 | 0.066806 |  | 534.2548 |  | 0.102836 | 0.116592 | 752.6556 | 0.109714 |  | 617.1743 |  | 0.116263 | 0.103603 | 573.4443 | 0.109933 |  | 601.5991 |  | 0.074442 | 0.074416 | 342.85 | 0.074429 |  | 521.9782 |  | 0.122807 | 0.106174 | 405.3742 | 0.1144905 |  | 746.7144
| 0.117563 | 0.113253 | 411.9748 | 0.115408 |  | 809.498 |  | 0.12191 | 0.124138 | 427.5062 | 0.123024 |  | 797.1103 |  | 0.074986 | 0.09888 | 402.3346 | 0.086933 |  | 670.513 |  | 0.110844 | 0.138169 | 513.4902 | 0.1245065 |  | 731.9544 |  | 0.057922 | 0.076139 | 533.7827 | 0.0670305 |  | 535.7764 |  | 0.103698 | 0.117431 | 755.1159 | 0.1105645 |  | 619.1917 |  | 0.117408 | 0.104145 | 575.2267 | 0.1107765 |  | 603.4691 |  | 0.075686 | 0.083009 | 345.0194 | 0.0793475 |  | 525.281 |  | 0.124944 | 0.107416 | 407.0635 | 0.11618 |  | 749.8261
| 0.118249 | 0.113764 | 413.6973 | 0.1160065 |  | 812.8825 |  | 0.122449 | 0.12478 | 429.6746 | 0.1236145 |  | 801.1534 |  | 0.075479 | 0.099227 | 403.3276 | 0.087353 |  | 672.1679 |  | 0.111308 | 0.138992 | 514.5602 | 0.12515 |  | 733.4796 |  | 0.058183 | 0.076465 | 533.3158 | 0.067324 |  | 535.3077 |  | 0.10448 | 0.118152 | 757.8581 | 0.111316 |  | 621.4403 |  | 0.118383 | 0.105049 | 577.0916 | 0.111716 |  | 605.4255 |  | 0.076251 | 0.085083 | 347.235 | 0.080667 |  | 528.6542 |  | 0.126857 | 0.108721 | 408.8597 | 0.117789 |  | 753.1348
| 0.119059 | 0.114023 | 416.0953 | 0.116541 |  | 817.5944 |  | 0.122894 | 0.125297 | 431.7013 | 0.1240955 |  | 804.9323 |  | 0.076038 | 0.099712 | 404.4416 | 0.087875 |  | 674.0244 |  | 0.112145 | 0.140092 | 517.0138 | 0.1261185 |  | 736.9771 |  | 0.05847 | 0.076738 | 533.9812 | 0.067604 |  | 535.9756 |  | 0.105279 | 0.118927 | 759.2293 | 0.112103 |  | 622.5647 |  | 0.119347 | 0.105837 | 578.1338 | 0.112592 |  | 606.5189 |  | 0.076915 | 0.087179 | 349.1058 | 0.082047 |  | 531.5024 |  | 0.128542 | 0.109839 | 409.6231 | 0.1191905 |  | 754.541
| 0.120091 | 0.114897 | 418.7843 | 0.117494 |  | 822.8781 |  | 0.123556 | 0.126069 | 432.8965 | 0.1248125 |  | 807.1608 |  | 0.07663 | 0.100413 | 406.6582 | 0.0885215 |  | 677.7185 |  | 0.113216 | 0.141218 | 519.057 | 0.127217 |  | 739.8896 |  | 0.058431 | 0.07689 | 535.4136 | 0.0676605 |  | 537.4134 |  | 0.105952 | 0.119616 | 760.8199 | 0.112784 |  | 623.869 |  | 0.119906 | 0.106789 | 578.8395 | 0.1133475 |  | 607.2592 |  | 0.077238 | 0.079393 | 350.5184 | 0.0783155 |  | 533.6531 |  | 0.130198 | 0.110851 | 411.0215 | 0.1205245 |  | 757.1169
| 0.120966 | 0.115731 | 420.8243 | 0.1183485 |  | 826.8865 |  | 0.124251 | 0.126827 | 434.3828 | 0.125539 |  | 809.9321 |  | 0.077243 | 0.101285 | 408.7728 | 0.089264 |  | 681.2426 |  | 0.114227 | 0.14213 | 520.8606 | 0.1281785 |  | 742.4605 |  | 0.058537 | 0.077 | 537.6218 | 0.0677685 |  | 539.6298 |  | 0.106529 | 0.119986 | 762.6091 | 0.1132575 |  | 625.3361 |  | 0.121179 | 0.107657 | 579.8683 | 0.114418 |  | 608.3385 |  | 0.077909 | 0.078643 | 352.1189 | 0.078276 |  | 536.0898 |  | 0.132051 | 0.111835 | 412.4605 | 0.121943 |  | 759.7676
| 0.121874 | 0.116566 | 422.3511 | 0.11922 |  | 829.8866 |  | 0.125077 | 0.127502 | 435.8284 | 0.1262895 |  | 812.6275 |  | 0.077946 | 0.101939 | 411.2048 | 0.0899425 |  | 685.2956 |  | 0.114606 | 0.142568 | 523.3075 | 0.128587 |  | 745.9485 |  | 0.058697 | 0.077117 | 539.9383 | 0.067907 |  | 541.955 |  | 0.106982 | 0.120142 | 764.0147 | 0.113562 |  | 626.4887 |  | 0.122279 | 0.10853 | 581.1292 | 0.1154045 |  | 609.6614 |  | 0.07836 | 0.085082 | 353.7072 | 0.081721 |  | 538.5079 |  | 0.133922 | 0.112845 | 413.7578 | 0.1233835 |  | 762.1573
| 0.122648 | 0.117279 | 423.1826 | 0.1199635 |  | 831.5204 |  | 0.12557 | 0.127919 | 436.2885 | 0.1267445 |  | 813.4854 |  | 0.078616 | 0.102542 | 413.0964 | 0.090579 |  | 688.4481 |  | 0.114927 | 0.143034 | 525.3986 | 0.1289805 |  | 748.9292 |  | 0.058948 | 0.077285 | 543.5108 | 0.0681165 |  | 545.5408 |  | 0.10747 | 0.120529 | 764.1863 | 0.1139995 |  | 626.6294 |  | 0.123377 | 0.109094 | 583.042 | 0.1162355 |  | 611.6681 |  | 0.079106 | 0.087248 | 355.3144 | 0.083177 |  | 540.9548 |  | 0.135784 | 0.113977 | 415.1363 | 0.1248805 |  | 764.6965
| 0.123575 | 0.117815 | 424.0065 | 0.120695 |  | 833.1393 |  | 0.125981 | 0.128289 | 436.4368 | 0.127135 |  | 813.7619 |  | 0.079047 | 0.103104 | 414.9605 | 0.0910755 |  | 691.5547 |  | 0.115458 | 0.143975 | 526.3863 | 0.1297165 |  | 750.3372 |  | 0.059188 | 0.077691 | 547.2052 | 0.0684395 |  | 549.249 |  | 0.107586 | 0.120888 | 764.7414 | 0.114237 |  | 627.0846 |  | 0.123625 | 0.109472 | 586.7651 | 0.1165485 |  | 615.574 |  | 0.079643 | 0.088404 | 356.8951 | 0.0840235 |  | 543.3614 |  | 0.137834 | 0.115351 | 416.5479 | 0.1265925 |  | 767.2967
| 0.124299 | 0.118431 | 424.7227 | 0.121365 |  | 834.5466 |  | 0.126421 | 0.128899 | 436.7411 | 0.12766 |  | 814.3293 |  | 0.079419 | 0.10372 | 415.6559 | 0.0915695 |  | 692.7137 |  | 0.116378 | 0.145142 | 527.7018 | 0.13076 |  | 752.2123 |  | 0.059436 | 0.078064 | 551.5591 | 0.06875 |  | 553.6192 |  | 0.107868 | 0.121383 | 766.1059 | 0.1146255 |  | 628.2035 |  | 0.124327 | 0.110009 | 589.8017 | 0.117168 |  | 618.7597 |  | 0.080434 | 0.090769 | 358.5713 | 0.0856015 |  | 545.9133 |  | 0.14027 | 0.11688 | 417.9529 | 0.128575 |  | 769.8848
| 0.124973 | 0.118785 | 424.8776 | 0.121879 |  | 834.8509 |  | 0.127156 | 0.129553 | 437.119 | 0.1283545 |  | 815.0339 |  | 0.079811 | 0.104147 | 416.7038 | 0.091979 |  | 694.46 |  | 0.117496 | 0.146255 | 529.1553 | 0.1318755 |  | 754.2842 |  | 0.05997 | 0.078559 | 554.9725 | 0.0692645 |  | 557.0453 |  | 0.107964 | 0.121698 | 768.0043 | 0.114831 |  | 629.7601 |  | 0.125175 | 0.110605 | 592.8047 | 0.11789 |  | 621.9101 |  | 0.080887 | 0.087074 | 360.9958 | 0.0839805 |  | 549.6046 |  | 0.143117 | 0.118491 | 419.3853 | 0.130804 |  | 772.5233
| 0.125442 | 0.119211 | 425.2093 | 0.1223265 |  | 835.5027 |  | 0.127763 | 0.130181 | 437.5452 | 0.128972 |  | 815.8286 |  | 0.080255 | 0.104407 | 417.8253 | 0.092331 |  | 696.3291 |  | 0.11842 | 0.147311 | 529.2311 | 0.1328655 |  | 754.3923 |  | 0.060507 | 0.079176 | 557.6256 | 0.0698415 |  | 559.7083 |  | 0.108349 | 0.121955 | 770.713 | 0.115152 |  | 631.9813 |  | 0.126207 | 0.111101 | 595.6629 | 0.118654 |  | 624.9086 |  | 0.082487 | 0.089079 | 363.6101 | 0.085783 |  | 553.5848 |  | 0.146131 | 0.120171 | 421.5272 | 0.133151 |  | 776.4688
| 0.126058 | 0.119537 | 425.6477 | 0.1227975 |  | 836.3641 |  | 0.128494 | 0.130732 | 438.1867 | 0.129613 |  | 817.0247 |  | 0.080825 | 0.104926 | 418.9194 | 0.0928755 |  | 698.1525 |  | 0.11955 | 0.148534 | 529.5599 | 0.134042 |  | 754.861 |  | 0.061037 | 0.079782 | 560.5126 | 0.0704095 |  | 562.6061 |  | 0.10876 | 0.122214 | 775.1552 | 0.115487 |  | 635.6238 |  | 0.126774 | 0.111482 | 597.9123 | 0.119128 |  | 627.2685 |  | 0.082876 | 0.092035 | 366.0762 | 0.0874555 |  | 557.3393 |  | 0.149367 | 0.122102 | 423.4386 | 0.1357345 |  | 779.9897
| 0.126509 | 0.119974 | 426.1551 | 0.1232415 |  | 837.3611 |  | 0.129008 | 0.131226 | 438.8821 | 0.130117 |  | 818.3213 |  | 0.081446 | 0.105645 | 420.0136 | 0.0935455 |  | 699.976 |  | 0.120414 | 0.149783 | 530.2321 | 0.1350985 |  | 755.8191 |  | 0.061572 | 0.080363 | 561.6507 | 0.0709675 |  | 563.7484 |  | 0.109448 | 0.122693 | 778.8294 | 0.1160705 |  | 638.6367 |  | 0.127169 | 0.111885 | 599.4819 | 0.119527 |  | 628.9151 |  | 0.084388 | 0.08647 | 368.6235 | 0.085429 |  | 561.2175 |  | 0.152763 | 0.1241 | 425.283 | 0.1384315 |  | 783.3871
| 0.12716 | 0.120554 | 426.6813 | 0.123857 |  | 838.3951 |  | 0.129586 | 0.131685 | 439.8213 | 0.1306355 |  | 820.0725 |  | 0.082207 | 0.106499 | 421.1153 | 0.094353 |  | 701.812 |  | 0.121489 | 0.150759 | 531.5274 | 0.136124 |  | 757.6655 |  | 0.061976 | 0.080848 | 563.4734 | 0.071412 |  | 565.578 |  | 0.110228 | 0.123565 | 782.2437 | 0.1168965 |  | 641.4364 |  | 0.127966 | 0.112517 | 601.3257 | 0.1202415 |  | 630.8495 |  | 0.084916 | 0.084296 | 371.0688 | 0.084606 |  | 564.9404 |  | 0.155918 | 0.125828 | 426.2628 | 0.140873 |  | 785.1919
| 0.127678 | 0.121192 | 427.2152 | 0.124435 |  | 839.4441 |  | 0.130024 | 0.132244 | 440.6858 | 0.131134 |  | 821.6844 |  | 0.082903 | 0.107171 | 422.696 | 0.095037 |  | 704.4464 |  | 0.122252 | 0.151484 | 533.3578 | 0.136868 |  | 760.2747 |  | 0.06226 | 0.081384 | 565.2836 | 0.071822 |  | 567.3949 |  | 0.111112 | 0.124359 | 785.8498 | 0.1177355 |  | 644.3934 |  | 0.129284 | 0.113448 | 603.2117 | 0.121366 |  | 632.8281 |  | 0.085518 | 0.093116 | 372.7506 | 0.089317 |  | 567.5009 |  | 0.160529 | 0.128468 | 428.0731 | 0.1444985 |  | 788.5266
| 0.128309 | 0.121542 | 427.7424 | 0.1249255 |  | 840.4801 |  | 0.130591 | 0.132886 | 442.1182 | 0.1317385 |  | 824.3552 |  | 0.083587 | 0.107897 | 424.1142 | 0.095742 |  | 706.8099 |  | 0.122838 | 0.15199 | 536.5324 | 0.137414 |  | 764.7999 |  | 0.062297 | 0.081765 | 565.7084 | 0.072031 |  | 567.8213 |  | 0.112076 | 0.125076 | 787.6389 | 0.118576 |  | 645.8604 |  | 0.130697 | 0.114389 | 605.1514 | 0.122543 |  | 634.863 |  | 0.086316 | 0.09531 | 374.6157 | 0.090813 |  | 570.3404 |  | 0.165712 | 0.131361 | 429.891 | 0.1485365 |  | 791.8752
| 0.128569 | 0.121749 | 428.2696 | 0.125159 |  | 841.516 |  | 0.131157 | 0.133496 | 442.7805 | 0.1323265 |  | 825.5901 |  | 0.084108 | 0.108513 | 426.601 | 0.0963105 |  | 710.9543 |  | 0.123174 | 0.152615 | 537.9783 | 0.1378945 |  | 766.861 |  | 0.062465 | 0.082076 | 566.0929 | 0.0722705 |  | 568.2072 |  | 0.11288 | 0.125731 | 789.8806 | 0.1193055 |  | 647.6986 |  | 0.131815 | 0.115254 | 607.0642 | 0.1235345 |  | 636.8697 |  | 0.087125 | 0.095708 | 376.4799 | 0.0914165 |  | 573.1786 |  | 0.171392 | 0.13459 | 431.5388 | 0.152991 |  | 794.9105
| 0.128894 | 0.121938 | 429.0661 | 0.125416 |  | 843.081 |  | 0.131635 | 0.13394 | 443.9427 | 0.1327875 |  | 827.7571 |  | 0.084559 | 0.109165 | 429.188 | 0.096862 |  | 715.2656 |  | 0.123538 | 0.153472 | 540.8644 | 0.138505 |  | 770.975 |  | 0.062689 | 0.082222 | 566.9088 | 0.0724555 |  | 569.0262 |  | 0.113609 | 0.126562 | 791.9651 | 0.1200855 |  | 649.4079 |  | 0.132921 | 0.1162 | 608.9156 | 0.1245605 |  | 638.812 |  | 0.087694 | 0.097752 | 377.6354 | 0.092723 |  | 574.9378 |  | 0.175401 | 0.136621 | 433.1195 | 0.156011 |  | 797.8222
| 0.129225 | 0.122258 | 430.4645 | 0.1257415 |  | 845.8288 |  | 0.132194 | 0.134475 | 445.2192 | 0.1333345 |  | 830.1372 |  | 0.084938 | 0.109587 | 430.627 | 0.0972625 |  | 717.6638 |  | 0.124215 | 0.154328 | 543.4973 | 0.1392715 |  | 774.728 |  | 0.062723 | 0.082445 | 568.4304 | 0.072584 |  | 570.5535 |  | 0.114029 | 0.127151 | 792.6507 | 0.12059 |  | 649.9701 |  | 0.13414 | 0.116961 | 610.7115 | 0.1255505 |  | 640.6961 |  | 0.087821 | 0.088867 | 378.8382 | 0.088344 |  | 576.7691 |  | 0.178509 | 0.138121 | 434.8495 | 0.158315 |  | 801.009
| 0.129699 | 0.122494 | 431.5454 | 0.1260965 |  | 847.9526 |  | 0.132682 | 0.134934 | 446.4758 | 0.133808 |  | 832.4802 |  | 0.085447 | 0.110107 | 432.2351 | 0.097777 |  | 720.3438 |  | 0.124786 | 0.15509 | 544.8483 | 0.139938 |  | 776.6538 |  | 0.062926 | 0.082544 | 570.3913 | 0.072735 |  | 572.5217 |  | 0.114666 | 0.127468 | 793.7754 | 0.121067 |  | 650.8923 |  | 0.135136 | 0.117681 | 610.7796 | 0.1264085 |  | 640.7675 |  | 0.087969 | 0.087944 | 380.1421 | 0.0879565 |  | 578.7542 |  | 0.181143 | 0.139439 | 436.4368 | 0.160291 |  | 803.9328
| 0.13009 | 0.122611 | 432.5932 | 0.1263505 |  | 850.0115 |  | 0.133164 | 0.135505 | 447.6852 | 0.1343345 |  | 834.7352 |  | 0.085832 | 0.110418 | 433.505 | 0.098125 |  | 722.4602 |  | 0.125601 | 0.155802 | 546.5348 | 0.1407015 |  | 779.0578 |  | 0.063199 | 0.082828 | 573.4556 | 0.0730135 |  | 575.5974 |  | 0.115188 | 0.127819 | 795.1254 | 0.1215035 |  | 651.9993 |  | 0.135701 | 0.118122 | 605.3096 | 0.1269115 |  | 635.029 |  | 0.089146 | 0.088939 | 381.4526 | 0.0890425 |  | 580.7494 |  | 0.183698 | 0.140812 | 433.9708 | 0.162255 |  | 799.3904
| 0.130505 | 0.122812 | 433.66 | 0.1266585 |  | 852.1077 |  | 0.133407 | 0.135815 | 448.8672 | 0.134611 |  | 836.9391 |  | 0.086247 | 0.110877 | 434.0247 | 0.098562 |  | 723.3263 |  | 0.126594 | 0.157145 | 548.1044 | 0.1418695 |  | 781.2952 |  | 0.063688 | 0.08305 | 576.5612 | 0.073369 |  | 578.7146 |  | 0.115819 | 0.128323 | 797.3882 | 0.122071 |  | 653.8548 |  | 0.135943 | 0.118769 | 607.208 | 0.127356 |  | 637.0206 |  | 0.08982 | 0.097294 | 383.1278 | 0.093557 |  | 583.2998 |  | 0.186151 | 0.142342 | 432.8493 | 0.1642465 |  | 797.3245
| 0.131027 | 0.123328 | 434.7276 | 0.1271775 |  | 854.2054 |  | 0.133653 | 0.136081 | 450.0294 | 0.134867 |  | 839.1061 |  | 0.086813 | 0.111458 | 434.8693 | 0.0991355 |  | 724.7339 |  | 0.128092 | 0.158677 | 548.4467 | 0.1433845 |  | 781.7831 |  | 0.064013 | 0.083488 | 580.0436 | 0.0737505 |  | 582.21 |  | 0.11628 | 0.128861 | 801.3567 | 0.1225705 |  | 657.109 |  | 0.137168 | 0.119495 | 609.2714 | 0.1283315 |  | 639.1853 |  | 0.090561 | 0.100137 | 385.5324 | 0.095349 |  | 586.9608 |  | 0.188768 | 0.143881 | 434.4442 | 0.1663245 |  | 800.2624
| 0.131663 | 0.123956 | 435.7679 | 0.1278095 |  | 856.2495 |  | 0.133791 | 0.136159 | 450.9213 | 0.134975 |  | 840.7691 |  | 0.087463 | 0.112074 | 435.8359 | 0.0997685 |  | 726.3447 |  | 0.129687 | 0.16038 | 549.2147 | 0.1450335 |  | 782.8779 |  | 0.064454 | 0.084016 | 583.5261 | 0.074235 |  | 585.7056 |  | 0.116649 | 0.129455 | 805.2716 | 0.123052 |  | 660.3192 |  | 0.138361 | 0.120277 | 611.9868 | 0.129319 |  | 642.034 |  | 0.091386 | 0.092336 | 387.7018 | 0.091861 |  | 590.2636 |  | 0.1919 | 0.145657 | 436.092 | 0.1687785 |  | 803.2977
| 0.132316 | 0.124556 | 436.7883 | 0.128436 |  | 858.2545 |  | 0.134087 | 0.136342 | 451.5827 | 0.1352145 |  | 842.0023 |  | 0.088214 | 0.112746 | 437.3959 | 0.10048 |  | 728.9446 |  | 0.13107 | 0.161993 | 550.1064 | 0.1465315 |  | 784.149 |  | 0.0649 | 0.084737 | 586.5502 | 0.0748185 |  | 588.7409 |  | 0.11743 | 0.129972 | 808.8019 | 0.123701 |  | 663.214 |  | 0.139646 | 0.120825 | 615.0511 | 0.1302355 |  | 645.2487 |  | 0.092423 | 0.091663 | 389.8362 | 0.092043 |  | 593.5132 |  | 0.195695 | 0.147585 | 437.6255 | 0.17164 |  | 806.1225
| 0.132882 | 0.125068 | 437.788 | 0.128975 |  | 860.2189 |  | 0.134499 | 0.136761 | 452.3934 | 0.13563 |  | 843.5139 |  | 0.088932 | 0.113506 | 440.4232 | 0.101219 |  | 733.9897 |  | 0.132192 | 0.163682 | 551.3404 | 0.147937 |  | 785.908 |  | 0.065364 | 0.085483 | 588.1878 | 0.0754235 |  | 590.3847 |  | 0.118348 | 0.130923 | 812.2776 | 0.1246355 |  | 666.0641 |  | 0.139852 | 0.121009 | 619.8021 | 0.1304305 |  | 650.233 |  | 0.093469 | 0.100979 | 392.0386 | 0.097224 |  | 596.8662 |  | 0.199908 | 0.149814 | 438.6591 | 0.174861 |  | 808.0264
| 0.133501 | 0.125496 | 438.7876 | 0.1294985 |  | 862.183 |  | 0.135015 | 0.137212 | 453.2315 | 0.1361135 |  | 845.0766 |  | 0.089556 | 0.114373 | 441.9491 | 0.1019645 |  | 736.5327 |  | 0.13359 | 0.165446 | 554.0414 | 0.149518 |  | 789.7581 |  | 0.065761 | 0.086027 | 590.1419 | 0.075894 |  | 592.3461 |  | 0.119409 | 0.131789 | 814.9451 | 0.125599 |  | 668.2514 |  | 0.140084 | 0.120848 | 624.1551 | 0.130466 |  | 654.7997 |  | 0.094369 | 0.103051 | 394.1126 | 0.09871 |  | 600.0238 |  | 0.205133 | 0.152766 | 439.5444 | 0.1789495 |  | 809.6571
| 0.13422 | 0.126103 | 439.4159 | 0.1301615 |  | 863.4176 |  | 0.135501 | 0.137738 | 454.062 | 0.1366195 |  | 846.6251 |  | 0.090243 | 0.115038 | 444.6183 | 0.1026405 |  | 740.9811 |  | 0.134746 | 0.166731 | 556.1594 | 0.1507385 |  | 792.7772 |  | 0.066106 | 0.086413 | 591.1016 | 0.0762595 |  | 593.3093 |  | 0.120308 | 0.132773 | 817.0017 | 0.1265405 |  | 669.9378 |  | 0.140126 | 0.120752 | 627.9395 | 0.130439 |  | 658.7699 |  | 0.094637 | 0.10355 | 395.3626 | 0.0990935 |  | 601.9269 |  | 0.211338 | 0.156368 | 440.8351 | 0.183853 |  | 812.0347
| 0.135138 | 0.126693 | 439.8752 | 0.1309155 |  | 864.32 |  | 0.136045 | 0.138271 | 454.9067 | 0.137158 |  | 848.2001 |  | 0.090716 | 0.115566 | 447.0295 | 0.103141 |  | 744.9995 |  | 0.135564 | 0.1678 | 557.9006 | 0.151682 |  | 795.2592 |  | 0.066485 | 0.086724 | 591.7393 | 0.0766045 |  | 593.9494 |  | 0.121384 | 0.13341 | 819.2779 | 0.127397 |  | 671.8043 |  | 0.140343 | 0.12088 | 631.3807 | 0.1306115 |  | 662.3801 |  | 0.095672 | 0.103127 | 396.9698 | 0.0993995 |  | 604.3738 |  | 0.218018 | 0.159964 | 442.0776 | 0.188991 |  | 814.3234
| 0.136129 | 0.127537 | 440.4562 | 0.131833 |  | 865.4617 |  | 0.136679 | 0.138893 | 455.1637 | 0.137786 |  | 848.6793 |  | 0.091257 | 0.116115 | 448.3873 | 0.103686 |  | 747.2623 |  | 0.13606 | 0.168474 | 559.5047 | 0.152267 |  | 797.5458 |  | 0.066535 | 0.086954 | 593.049 | 0.0767445 |  | 595.264 |  | 0.122194 | 0.134004 | 820.4228 | 0.128099 |  | 672.7431 |  | 0.140833 | 0.121523 | 633.6023 | 0.131178 |  | 664.7108 |  | 0.096225 | 0.102729 | 398.5033 | 0.099477 |  | 606.7085 |  | 0.224213 | 0.163142 | 443.2804 | 0.1936775 |  | 816.539
| 0.137078 | 0.128309 | 441.0779 | 0.1326935 |  | 866.6833 |  | 0.137195 | 0.139477 | 455.5624 | 0.138336 |  | 849.4227 |  | 0.091732 | 0.116782 | 449.9207 | 0.104257 |  | 749.8178 |  | 0.136869 | 0.169554 | 561.2258 | 0.1532115 |  | 799.9991 |  | 0.066522 | 0.087233 | 594.4403 | 0.0768775 |  | 596.6605 |  | 0.122791 | 0.134577 | 821.4372 | 0.128684 |  | 673.5749 |  | 0.141918 | 0.122395 | 635.7069 | 0.1321565 |  | 666.9187 |  | 0.096605 | 0.104206 | 399.9498 | 0.1004055 |  | 608.9108 |  | 0.230079 | 0.166126 | 444.4283 | 0.1981025 |  | 818.6535
| 0.137822 | 0.128979 | 441.7337 | 0.1334005 |  | 867.9719 |  | 0.137777 | 0.139963 | 456.049 | 0.13887 |  | 850.33 |  | 0.092296 | 0.117341 | 451.5969 | 0.1048185 |  | 752.6113 |  | 0.138121 | 0.170846 | 561.9526 | 0.1544835 |  | 801.0351 |  | 0.066505 | 0.087361 | 596.6484 | 0.076933 |  | 598.8769 |  | 0.123009 | 0.135049 | 822.7604 | 0.129029 |  | 674.6599 |  | 0.1437 | 0.123524 | 637.8939 | 0.133612 |  | 669.2131 |  | 0.097807 | 0.105424 | 401.7459 | 0.1016155 |  | 611.6453 |  | 0.236089 | 0.169498 | 445.7322 | 0.2027935 |  | 821.0553
| 0.138469 | 0.1296 | 442.3752 | 0.1340345 |  | 869.2323 |  | 0.138511 | 0.140575 | 456.6093 | 0.139543 |  | 851.3747 |  | 0.093008 | 0.118076 | 452.1373 | 0.105542 |  | 753.5119 |  | 0.139535 | 0.172389 | 562.5556 | 0.155962 |  | 801.8947 |  | 0.066691 | 0.087615 | 600.1577 | 0.077153 |  | 602.3993 |  | 0.123604 | 0.135607 | 824.0903 | 0.1296055 |  | 675.7504 |  | 0.145623 | 0.124773 | 638.6543 | 0.135198 |  | 670.0108 |  | 0.099134 | 0.108143 | 403.8407 | 0.1036385 |  | 614.8346 |  | 0.24206 | 0.172652 | 447.1174 | 0.207356 |  | 823.6069
| 0.138996 | 0.130044 | 443.0101 | 0.13452 |  | 870.4799 |  | 0.139445 | 0.141327 | 457.231 | 0.140386 |  | 852.5339 |  | 0.093609 | 0.118709 | 452.8393 | 0.106159 |  | 754.6819 |  | 0.140986 | 0.173996 | 563.3582 | 0.157491 |  | 803.0387 |  | 0.067034 | 0.087903 | 603.4349 | 0.0774685 |  | 605.6887 |  | 0.124282 | 0.13615 | 825.4815 | 0.130216 |  | 676.8912 |  | 0.147797 | 0.126189 | 639.9094 | 0.136993 |  | 671.3275 |  | 0.099684 | 0.10786 | 406.1036 | 0.103772 |  | 618.2798 |  | 0.256678 | 0.179101 | 448.4147 | 0.2178895 |  | 825.9966
| 0.139677 | 0.13045 | 443.6451 | 0.1350635 |  | 871.7276 |  | 0.14032 | 0.142225 | 457.8385 | 0.1412725 |  | 853.6667 |  | 0.094446 | 0.119607 | 453.8324 | 0.1070265 |  | 756.3369 |  | 0.142487 | 0.175606 | 564.503 | 0.1590465 |  | 804.6706 |  | 0.067406 | 0.088284 | 606.8013 | 0.077845 |  | 609.0677 |  | 0.125034 | 0.136751 | 829.3417 | 0.1308925 |  | 680.0565 |  | 0.149695 | 0.127394 | 641.3418 | 0.1385445 |  | 672.8303 |  | 0.101073 | 0.100405 | 409.0902 | 0.100739 |  | 622.8268 |  | 0.272953 | 0.186151 | 449.7724 | 0.229552 |  | 828.4975
| 0.140127 | 0.130718 | 444.28 | 0.1354225 |  | 872.9751 |  | 0.140996 | 0.143074 | 458.4196 | 0.142035 |  | 854.7501 |  | 0.095143 | 0.120555 | 454.8594 | 0.107849 |  | 758.0485 |  | 0.143507 | 0.177283 | 566.4014 | 0.160395 |  | 807.3767 |  | 0.067828 | 0.088839 | 610.2636 | 0.0783335 |  | 612.5429 |  | 0.125622 | 0.137097 | 832.4674 | 0.1313595 |  | 682.6196 |  | 0.151213 | 0.128609 | 642.8711 | 0.139911 |  | 674.4346 |  | 0.102293 | 0.110387 | 411.7518 | 0.10634 |  | 626.879 |  | 0.29075 | 0.194252 | 451.1169 | 0.242501 |  | 830.9741
| 0.140791 | 0.131151 | 444.9149 | 0.135971 |  | 874.2227 |  | 0.141626 | 0.143748 | 459.0281 | 0.142687 |  | 855.8847 |  | 0.096017 | 0.121625 | 456.0887 | 0.108821 |  | 760.0972 |  | 0.14458 | 0.178769 | 569.6998 | 0.1616745 |  | 812.0784 |  | 0.068267 | 0.089368 | 612.4161 | 0.0788175 |  | 614.7035 |  | 0.126123 | 0.137656 | 835.4225 | 0.1318895 |  | 685.0428 |  | 0.152991 | 0.129732 | 644.3583 | 0.1413615 |  | 675.9949 |  | 0.103394 | 0.113207 | 414.5146 | 0.1083005 |  | 631.0852 |  | 0.301041 | 0.199734 | 452.2177 | 0.2503875 |  | 833.0018
| 0.14134 | 0.131502 | 445.5707 | 0.136421 |  | 875.5113 |  | 0.142177 | 0.144351 | 459.0073 | 0.143264 |  | 855.846 |  | 0.096874 | 0.122523 | 458.9062 | 0.1096985 |  | 764.7927 |  | 0.145523 | 0.180067 | 571.2971 | 0.162795 |  | 814.3552 |  | 0.068834 | 0.089986 | 614.445 | 0.07941 |  | 616.7399 |  | 0.1269 | 0.138385 | 838.1925 | 0.1326425 |  | 687.3142 |  | 0.154519 | 0.13088 | 645.7984 | 0.1426995 |  | 677.5057 |  | 0.105374 | 0.11242 | 417.1828 | 0.108897 |  | 635.1475 |  | 0.31051 | 0.204825 | 452.8734 | 0.2576675 |  | 834.2097
| 0.142111 | 0.132012 | 446.2056 | 0.1370615 |  | 876.7588 |  | 0.143002 | 0.145029 | 459.0952 | 0.1440155 |  | 856.0098 |  | 0.097881 | 0.123326 | 459.9805 | 0.1106035 |  | 766.5831 |  | 0.146629 | 0.181257 | 573.9291 | 0.163943 |  | 818.107 |  | 0.06924 | 0.090529 | 616.7078 | 0.0798845 |  | 619.0112 |  | 0.127834 | 0.139326 | 841.0373 | 0.13358 |  | 689.6469 |  | 0.155843 | 0.131575 | 647.9443 | 0.143709 |  | 679.7569 |  | 0.106099 | 0.11313 | 419.0205 | 0.1096145 |  | 637.9453 |  | 0.3199 | 0.209666 | 452.8129 | 0.264783 |  | 834.0982
| 0.142692 | 0.13239 | 446.8538 | 0.137541 |  | 878.0324 |  | 0.143877 | 0.145843 | 459.2577 | 0.14486 |  | 856.3128 |  | 0.098739 | 0.124215 | 462.2368 | 0.111477 |  | 770.3433 |  | 0.147449 | 0.182476 | 576.1296 | 0.1649625 |  | 821.2437 |  | 0.069622 | 0.091115 | 617.331 | 0.0803685 |  | 619.6367 |  | 0.128943 | 0.140026 | 842.3538 | 0.1344845 |  | 690.7264 |  | 0.156476 | 0.132051 | 650.9674 | 0.1442635 |  | 682.9285 |  | 0.107427 | 0.116443 | 421.0406 | 0.111935 |  | 641.0209 |  | 0.329303 | 0.214304 | 453.103 | 0.2718035 |  | 834.6326
| 0.143286 | 0.132994 | 447.5029 | 0.13814 |  | 879.3079 |  | 0.144857 | 0.14662 | 459.7169 | 0.1457385 |  | 857.169 |  | 0.099283 | 0.124952 | 464.392 | 0.1121175 |  | 773.9351 |  | 0.148669 | 0.18381 | 577.4183 | 0.1662395 |  | 823.0807 |  | 0.069887 | 0.091597 | 618.2227 | 0.080742 |  | 620.5317 |  | 0.129883 | 0.140787 | 843.8553 | 0.135335 |  | 691.9576 |  | 0.156609 | 0.132446 | 654.9638 | 0.1445275 |  | 687.1211 |  | 0.108692 | 0.117888 | 423.1278 | 0.11329 |  | 644.1986 |  | 0.33849 | 0.218888 | 453.9344 | 0.278689 |  | 836.1641
| 0.143979 | 0.133457 | 448.6178 | 0.138718 |  | 881.4986 |  | 0.145673 | 0.14737 | 460.1968 | 0.1465215 |  | 858.0638 |  | 0.099545 | 0.125392 | 466.0199 | 0.1124685 |  | 776.6481 |  | 0.149954 | 0.185391 | 579.0156 | 0.1676725 |  | 825.3576 |  | 0.070204 | 0.09198 | 619.4356 | 0.081092 |  | 621.7492 |  | 0.130422 | 0.141447 | 845.514 | 0.1359345 |  | 693.3178 |  | 0.157689 | 0.13315 | 658.0904 | 0.1454195 |  | 690.4012 |  | 0.109136 | 0.118904 | 424.1954 | 0.11402 |  | 645.8239 |  | 0.34678 | 0.223225 | 454.9473 | 0.2850025 |  | 838.0299
| 0.144507 | 0.133988 | 450.1437 | 0.1392475 |  | 884.4968 |  | 0.146408 | 0.14804 | 460.8923 | 0.147224 |  | 859.3606 |  | 0.099949 | 0.12569 | 466.9525 | 0.1128195 |  | 778.2023 |  | 0.151752 | 0.187246 | 579.8939 | 0.169499 |  | 826.6095 |  | 0.070594 | 0.092326 | 620.6562 | 0.08146 |  | 622.9743 |  | 0.131076 | 0.142129 | 847.2898 | 0.1366025 |  | 694.7739 |  | 0.158631 | 0.133833 | 659.9208 | 0.146232 |  | 692.3214 |  | 0.109784 | 0.119349 | 425.6212 | 0.1145665 |  | 647.9947 |  | 0.354111 | 0.227477 | 455.4471 | 0.290794 |  | 838.9505
| 0.145121 | 0.134452 | 451.4145 | 0.1397865 |  | 886.9939 |  | 0.146978 | 0.148635 | 461.6018 | 0.1478065 |  | 860.6835 |  | 0.100477 | 0.1263 | 468.1883 | 0.1133885 |  | 780.2618 |  | 0.153513 | 0.189547 | 580.3119 | 0.17153 |  | 827.2054 |  | 0.070772 | 0.092597 | 622.6716 | 0.0816845 |  | 624.9973 |  | 0.13161 | 0.142605 | 849.216 | 0.1371075 |  | 696.3534 |  | 0.160253 | 0.134616 | 662.0935 | 0.1474345 |  | 694.6008 |  | 0.110897 | 0.119392 | 427.0536 | 0.1151445 |  | 650.1755 |  | 0.361628 | 0.232117 | 455.6229 | 0.2968725 |  | 839.2743
| 0.145587 | 0.135002 | 452.623 | 0.1402945 |  | 889.3685 |  | 0.147435 | 0.149005 | 462.3587 | 0.14822 |  | 862.0948 |  | 0.101334 | 0.127144 | 469.4988 | 0.114239 |  | 782.4458 |  | 0.155555 | 0.19209 | 581.0454 | 0.1738225 |  | 828.2509 |  | 0.071097 | 0.092878 | 626.5864 | 0.0819875 |  | 628.9267 |  | 0.132473 | 0.143093 | 851.8077 | 0.137783 |  | 698.4786 |  | 0.160757 | 0.135192 | 663.6708 | 0.1479745 |  | 696.2556 |  | 0.111538 | 0.119052 | 428.3773 | 0.115295 |  | 652.1907 |  | 0.369551 | 0.236984 | 456.0018 | 0.3032675 |  | 839.9723
| 0.146092 | 0.135301 | 453.684 | 0.1406965 |  | 891.4532 |  | 0.147798 | 0.149461 | 463.2837 | 0.1486295 |  | 863.8195 |  | 0.102027 | 0.127994 | 470.7621 | 0.1150105 |  | 784.5512 |  | 0.157729 | 0.194956 | 581.9294 | 0.1763425 |  | 829.511 |  | 0.071192 | 0.093357 | 629.4926 | 0.0822745 |  | 631.8437 |  | 0.133018 | 0.143454 | 854.1318 | 0.138236 |  | 700.3843 |  | 0.161924 | 0.135972 | 664.7264 | 0.148948 |  | 697.363 |  | 0.112446 | 0.119056 | 428.8431 | 0.115751 |  | 652.8999 |  | 0.378997 | 0.242764 | 455.9536 | 0.3108805 |  | 839.8835
| 0.146718 | 0.13574 | 454.164 | 0.141229 |  | 892.3964 |  | 0.148178 | 0.149922 | 464.2436 | 0.14905 |  | 865.6093 |  | 0.102746 | 0.128685 | 471.9923 | 0.1157155 |  | 786.6014 |  | 0.159853 | 0.197501 | 582.7866 | 0.178677 |  | 830.7329 |  | 0.071556 | 0.093847 | 633.0719 | 0.0827015 |  | 635.4364 |  | 0.133865 | 0.144164 | 857.7169 | 0.1390145 |  | 703.3241 |  | 0.163585 | 0.137086 | 666.0083 | 0.1503355 |  | 698.7078 |  | 0.112595 | 0.120785 | 429.7152 | 0.11669 |  | 654.2277 |  | 0.389573 | 0.24926 | 436.4709 | 0.3194165 |  | 803.9956
| 0.147748 | 0.136381 | 454.866 | 0.1420645 |  | 893.7758 |  | 0.148513 | 0.15035 | 464.7161 | 0.1494315 |  | 866.4903 |  | 0.103649 | 0.129586 | 473.6675 | 0.1166175 |  | 789.3932 |  | 0.16143 | 0.199538 | 584.7541 | 0.180484 |  | 833.5375 |  | 0.071899 | 0.094372 | 636.3146 | 0.0831355 |  | 638.6912 |  | 0.134723 | 0.145191 | 861.0689 | 0.139957 |  | 706.0727 |  | 0.165913 | 0.138534 | 667.4005 | 0.1522235 |  | 700.1684 |  | 0.113553 | 0.121595 | 431.073 | 0.117574 |  | 656.2949 |  | 0.400976 | 0.256379 | 436.9905 | 0.3286775 |  | 804.9528
| 0.148995 | 0.137336 | 455.6295 | 0.1431655 |  | 895.276 |  | 0.14913 | 0.150851 | 465.9387 | 0.1499905 |  | 868.77 |  | 0.104637 | 0.130702 | 474.8429 | 0.1176695 |  | 791.3521 |  | 0.162571 | 0.201063 | 587.4139 | 0.181817 |  | 837.3289 |  | 0.072306 | 0.094767 | 638.6109 | 0.0835365 |  | 640.9961 |  | 0.135837 | 0.14622 | 864.4151 | 0.1410285 |  | 708.8166 |  | 0.167915 | 0.139913 | 669.4572 | 0.153914 |  | 702.3261 |  | 0.114433 | 0.12304 | 432.6131 | 0.1187365 |  | 658.6396 |  | 0.412471 | 0.263478 | 436.8422 | 0.3379745 |  | 804.6796
| 0.150113 | 0.138144 | 456.4137 | 0.1441285 |  | 896.8169 |  | 0.149764 | 0.151423 | 467.3437 | 0.1505935 |  | 871.3897 |  | 0.105539 | 0.131638 | 477.6737 | 0.1185885 |  | 796.0698 |  | 0.163489 | 0.202447 | 588.4149 | 0.182968 |  | 838.7558 |  | 0.07279 | 0.095289 | 640.5986 | 0.0840395 |  | 642.9912 |  | 0.136897 | 0.147153 | 867.6099 | 0.142025 |  | 711.4363 |  | 0.169598 | 0.14114 | 673.0355 | 0.155369 |  | 706.08 |  | 0.115136 | 0.124756 | 434.2212 | 0.119946 |  | 661.0879 |  | 0.42398 | 0.270323 | 436.126 | 0.3471515 |  | 803.3603
| 0.150937 | 0.138819 | 457.1838 | 0.144878 |  | 898.3301 |  | 0.150438 | 0.152069 | 468.6211 | 0.1512535 |  | 873.7714 |  | 0.106119 | 0.132456 | 480.0178 | 0.1192875 |  | 799.9763 |  | 0.164565 | 0.204067 | 590.3344 | 0.184316 |  | 841.4919 |  | 0.073128 | 0.095895 | 642.8134 | 0.0845115 |  | 645.2143 |  | 0.138112 | 0.148166 | 870.2697 | 0.143139 |  | 713.6173 |  | 0.17132 | 0.142135 | 675.9493 | 0.1567275 |  | 709.1369 |  | 0.116659 | 0.116525 | 436.7203 | 0.116592 |  | 664.8927 |  | 0.437527 | 0.2779 | 434.2949 | 0.3577135 |  | 799.9874
| 0.151683 | 0.139345 | 457.7308 | 0.145514 |  | 899.4049 |  | 0.150679 | 0.152299 | 470.1678 | 0.151489 |  | 876.6554 |  | 0.106778 | 0.133145 | 481.3217 | 0.1199615 |  | 802.1494 |  | 0.165772 | 0.205454 | 592.5349 | 0.185613 |  | 844.6286 |  | 0.073652 | 0.096444 | 643.8279 | 0.085048 |  | 646.2326 |  | 0.139304 | 0.149234 | 871.9764 | 0.144269 |  | 715.0168 |  | 0.172953 | 0.143101 | 678.7117 | 0.158027 |  | 712.0349 |  | 0.118213 | 0.125927 | 439.2941 | 0.12207 |  | 668.8112 |  | 0.452939 | 0.286519 | 370.5018 | 0.369729 |  | 682.4781
| 0.152475 | 0.1399 | 457.8659 | 0.1461875 |  | 899.6703 |  | 0.151046 | 0.152647 | 471.5255 | 0.1518465 |  | 879.1869 |  | 0.107577 | 0.134031 | 482.9903 | 0.120804 |  | 804.9302 |  | 0.167095 | 0.207017 | 593.488 | 0.187056 |  | 845.9872 |  | 0.073901 | 0.097015 | 644.5134 | 0.085458 |  | 646.9206 |  | 0.140575 | 0.150129 | 874.1021 | 0.145352 |  | 716.7599 |  | 0.173801 | 0.143816 | 681.3513 | 0.1588085 |  | 714.8041 |  | 0.120355 | 0.128451 | 442.1182 | 0.124403 |  | 673.1108 |  | 0.469627 | 0.296724 | 371.596 | 0.3831755 |  | 684.4937
| 0.153287 | 0.140372 | 458.1702 | 0.1468295 |  | 900.2683 |  | 0.151308 | 0.152932 | 472.8294 | 0.15212 |  | 881.6181 |  | 0.108527 | 0.134817 | 484.1997 | 0.121672 |  | 806.9457 |  | 0.168656 | 0.208771 | 594.4823 | 0.1887135 |  | 847.4046 |  | 0.074267 | 0.097408 | 645.617 | 0.0858375 |  | 648.0284 |  | 0.141422 | 0.150751 | 875.6851 | 0.1460865 |  | 718.0579 |  | 0.174734 | 0.144511 | 683.2018 | 0.1596225 |  | 716.7455 |  | 0.122276 | 0.131087 | 445.1653 | 0.1266815 |  | 677.7499 |  | 0.484792 | 0.306762 | 372.1629 | 0.395777 |  | 685.5379
| 0.154208 | 0.141192 | 458.5207 | 0.1477 |  | 900.957 |  | 0.151808 | 0.153412 | 473.9443 | 0.15261 |  | 883.6969 |  | 0.109326 | 0.135611 | 484.6249 | 0.1224685 |  | 807.6543 |  | 0.1703 | 0.210734 | 595.6069 | 0.190517 |  | 849.0076 |  | 0.074441 | 0.097743 | 646.8856 | 0.086092 |  | 649.3017 |  | 0.14227 | 0.1516 | 876.3026 | 0.146935 |  | 718.5643 |  | 0.175532 | 0.145409 | 684.6554 | 0.1604705 |  | 718.2705 |  | 0.125082 | 0.131094 | 448.1577 | 0.128088 |  | 682.3058 |  | 0.498169 | 0.315989 | 372.6495 | 0.407079 |  | 686.4342
| 0.155155 | 0.141844 | 458.9667 | 0.1484995 |  | 901.8333 |  | 0.152144 | 0.153759 | 474.6879 | 0.1529515 |  | 885.0833 |  | 0.109967 | 0.136381 | 485.4696 | 0.123174 |  | 809.0621 |  | 0.17196 | 0.212851 | 596.8199 | 0.1924055 |  | 850.7367 |  | 0.074584 | 0.097931 | 648.7849 | 0.0862575 |  | 651.2081 |  | 0.142999 | 0.152421 | 877.4196 | 0.14771 |  | 719.4802 |  | 0.177687 | 0.146669 | 686.3698 | 0.162178 |  | 720.069 |  | 0.12698 | 0.134937 | 451.029 | 0.1309585 |  | 686.6772 |  | 0.510062 | 0.323876 | 373.0076 | 0.416969 |  | 687.0939
| 0.155992 | 0.142555 | 459.6696 | 0.1492735 |  | 903.2145 |  | 0.152648 | 0.154156 | 475.5855 | 0.153402 |  | 886.757 |  | 0.110717 | 0.137324 | 486.3747 | 0.1240205 |  | 810.5705 |  | 0.173896 | 0.215161 | 598.0193 | 0.1945285 |  | 852.4464 |  | 0.074765 | 0.098299 | 652.1782 | 0.086532 |  | 654.6141 |  | 0.143811 | 0.153204 | 878.6603 | 0.1485075 |  | 720.4976 |  | 0.179884 | 0.148071 | 688.1244 | 0.1639775 |  | 721.9098 |  | 0.128953 | 0.137887 | 453.1568 | 0.13342 |  | 689.9167 |  | 0.521825 | 0.331478 | 373.3997 | 0.4266515 |  | 687.8161
| 0.156708 | 0.142842 | 460.4803 | 0.149775 |  | 904.8074 |  | 0.153006 | 0.154609 | 476.5389 | 0.1538075 |  | 888.5346 |  | 0.111724 | 0.138268 | 487.9554 | 0.124996 |  | 813.2048 |  | 0.175793 | 0.217647 | 599.2054 | 0.19672 |  | 854.1371 |  | 0.075047 | 0.098675 | 655.1812 | 0.086861 |  | 657.6283 |  | 0.144371 | 0.153691 | 880.4159 | 0.149031 |  | 721.9372 |  | 0.182662 | 0.149359 | 688.2615 | 0.1660105 |  | 722.0536 |  | 0.130548 | 0.138528 | 455.4065 | 0.134538 |  | 693.3418 |  | 0.533692 | 0.338993 | 373.7842 | 0.4363425 |  | 688.5244
| 0.157369 | 0.143366 | 461.5206 | 0.1503675 |  | 906.8515 |  | 0.153377 | 0.154935 | 477.4705 | 0.154156 |  | 890.2717 |  | 0.112848 | 0.139542 | 490.6313 | 0.126195 |  | 817.6643 |  | 0.177843 | 0.22005 | 600.4605 | 0.1989465 |  | 855.9262 |  | 0.075564 | 0.099101 | 658.6224 | 0.0873325 |  | 661.0823 |  | 0.1449 | 0.154281 | 883.9261 | 0.1495905 |  | 724.8155 |  | 0.184977 | 0.150642 | 688.831 | 0.1678095 |  | 722.6511 |  | 0.132439 | 0.13917 | 457.5211 | 0.1358045 |  | 696.5613 |  | 0.568172 | 0.354998 | 374.5477 | 0.461585 |  | 689.9308
| 0.157917 | 0.143724 | 462.4664 | 0.1508205 |  | 908.71 |  | 0.153564 | 0.155301 | 478.0658 | 0.1544325 |  | 891.3816 |  | 0.113858 | 0.140726 | 492.2932 | 0.127292 |  | 820.434 |  | 0.179658 | 0.222227 | 602.5651 | 0.2009425 |  | 858.9262 |  | 0.075968 | 0.099641 | 662.078 | 0.0878045 |  | 664.5508 |  | 0.145521 | 0.154691 | 887.9291 | 0.150106 |  | 728.098 |  | 0.18724 | 0.15199 | 690.2635 | 0.169615 |  | 724.1539 |  | 0.133812 | 0.140381 | 458.9128 | 0.1370965 |  | 698.6801 |  | 0.622613 | 0.381506 | 375.3111 | 0.5020595 |  | 691.337
| 0.158596 | 0.144247 | 463.8449 | 0.1514215 |  | 911.4186 |  | 0.153948 | 0.155567 | 478.4909 | 0.1547575 |  | 892.1743 |  | 0.114969 | 0.141958 | 494.7583 | 0.1284635 |  | 824.5422 |  | 0.181363 | 0.224354 | 604.43 | 0.2028585 |  | 861.5845 |  | 0.07647 | 0.100204 | 665.1347 | 0.088337 |  | 667.619 |  | 0.146489 | 0.155515 | 890.1095 | 0.151002 |  | 729.8859 |  | 0.189173 | 0.153173 | 692.1964 | 0.171173 |  | 726.1817 |  | 0.134858 | 0.142202 | 459.7641 | 0.13853 |  | 699.9761 |  | 0.676439 | 0.407897 | 375.4396 | 0.542168 |  | 691.5737
| 0.159233 | 0.144692 | 465.0675 | 0.1519625 |  | 913.8209 |  | 0.154664 | 0.156131 | 479.106 | 0.1553975 |  | 893.3212 |  | 0.115949 | 0.14283 | 497.0553 | 0.1293895 |  | 828.3703 |  | 0.182891 | 0.226375 | 606.4656 | 0.204633 |  | 864.4862 |  | 0.077071 | 0.10103 | 666.7532 | 0.0890505 |  | 669.2435 |  | 0.147419 | 0.156388 | 891.9811 | 0.1519035 |  | 731.4206 |  | 0.191029 | 0.154209 | 695.0556 | 0.172619 |  | 729.1813 |  | 0.135127 | 0.143148 | 460.6287 | 0.1391375 |  | 701.2925 |  | 0.706895 | 0.425348 | 375.6021 | 0.5661215 |  | 691.873
| 0.159918 | 0.145168 | 466.2628 | 0.152543 |  | 916.1696 |  | 0.155547 | 0.156796 | 479.7674 | 0.1561715 |  | 894.5544 |  | 0.116837 | 0.143652 | 498.7919 | 0.1302445 |  | 831.2644 |  | 0.184181 | 0.22813 | 607.7542 | 0.2061555 |  | 866.323 |  | 0.077527 | 0.101658 | 668.9258 | 0.0895925 |  | 671.4242 |  | 0.14846 | 0.157384 | 893.962 | 0.152922 |  | 733.0449 |  | 0.192579 | 0.155042 | 698.9014 | 0.1738105 |  | 733.2159 |  | 0.135926 | 0.144679 | 461.4601 | 0.1403025 |  | 702.5583 |  | 0.716358 | 0.431854 | 376.0008 | 0.574106 |  | 692.6075
| 0.160407 | 0.145556 | 467.4249 | 0.1529815 |  | 918.453 |  | 0.156565 | 0.157701 | 480.4902 | 0.157133 |  | 895.9021 |  | 0.117376 | 0.144338 | 500.0485 | 0.130857 |  | 833.3586 |  | 0.185868 | 0.230132 | 609.2011 | 0.208 |  | 868.3855 |  | 0.077926 | 0.102372 | 670.7083 | 0.090149 |  | 673.2134 |  | 0.149368 | 0.158025 | 896.0398 | 0.1536965 |  | 734.7487 |  | 0.194042 | 0.155927 | 702.1921 | 0.1749845 |  | 736.6682 |  | 0.136331 | 0.146299 | 462.3048 | 0.141315 |  | 703.8443 |  | 0.725637 | 0.438105 | 375.9262 | 0.581871 |  | 692.47
| 0.16112 | 0.146149 | 468.5672 | 0.1536345 |  | 920.6976 |  | 0.157273 | 0.158422 | 481.1658 | 0.1578475 |  | 897.1618 |  | 0.118076 | 0.145041 | 501.5688 | 0.1315585 |  | 835.8923 |  | 0.187894 | 0.23253 | 610.1743 | 0.210212 |  | 869.7727 |  | 0.078168 | 0.102822 | 671.134 | 0.090495 |  | 673.6407 |  | 0.150448 | 0.158798 | 898.2469 | 0.154623 |  | 736.5585 |  | 0.195205 | 0.156657 | 706.0926 | 0.175931 |  | 740.7602 |  | 0.136937 | 0.146353 | 462.7366 | 0.141645 |  | 704.5017 |  | 0.734905 | 0.444273 | 375.5681 | 0.589589 |  | 691.8104
| 0.162056 | 0.146919 | 469.8163 | 0.1544875 |  | 923.1519 |  | 0.158237 | 0.159353 | 481.8348 | 0.158795 |  | 898.4092 |  | 0.118648 | 0.145745 | 502.5542 | 0.1321965 |  | 837.5345 |  | 0.190331 | 0.235271 | 610.4561 | 0.212801 |  | 870.1744 |  | 0.078641 | 0.10328 | 672.0938 | 0.0909605 |  | 674.604 |  | 0.151356 | 0.15971 | 900.2279 | 0.155533 |  | 738.1829 |  | 0.196623 | 0.157485 | 708.9796 | 0.177054 |  | 743.7889 |  | 0.137643 | 0.147357 | 463.0134 | 0.1425 |  | 704.9231 |  | 0.744826 | 0.450732 | 374.6828 | 0.597779 |  | 690.1797
| 0.163283 | 0.147942 | 471.0938 | 0.1556125 |  | 925.6621 |  | 0.159295 | 0.160379 | 482.0237 | 0.159837 |  | 898.7614 |  | 0.119261 | 0.146555 | 502.6563 | 0.132908 |  | 837.7047 |  | 0.192921 | 0.238304 | 611.0314 | 0.2156125 |  | 870.9945 |  | 0.078883 | 0.103584 | 672.6489 | 0.0912335 |  | 675.1612 |  | 0.152211 | 0.160723 | 902.3258 | 0.156467 |  | 739.9032 |  | 0.197904 | 0.158361 | 711.2347 | 0.1781325 |  | 746.1547 |  | 0.138192 | 0.148071 | 463.4462 | 0.1431315 |  | 705.582 |  | 0.755167 | 0.457266 | 373.3458 | 0.6062165 |  | 687.7169
| 0.164625 | 0.148895 | 472.3296 | 0.15676 |  | 928.0904 |  | 0.160856 | 0.161694 | 482.207 | 0.161275 |  | 899.1031 |  | 0.119757 | 0.147226 | 502.8518 | 0.1334915 |  | 838.0305 |  | 0.195461 | 0.241401 | 612.4438 | 0.218431 |  | 873.0078 |  | 0.079094 | 0.103817 | 673.5541 | 0.0914555 |  | 676.0698 |  | 0.152983 | 0.161637 | 904.4304 | 0.15731 |  | 741.6289 |  | 0.19984 | 0.159537 | 713.5857 | 0.1796885 |  | 748.6212 |  | 0.138452 | 0.140105 | 463.9933 | 0.1392785 |  | 706.415 |  | 0.767156 | 0.464919 | 368.7652 | 0.6160375 |  | 679.2792
| 0.165902 | 0.149768 | 472.8908 | 0.157835 |  | 929.1931 |  | 0.162335 | 0.16299 | 482.5037 | 0.1626625 |  | 899.6564 |  | 0.120362 | 0.147869 | 503.1155 | 0.1341155 |  | 838.4699 |  | 0.198097 | 0.244777 | 614.3355 | 0.221437 |  | 875.7043 |  | 0.079031 | 0.103892 | 674.6164 | 0.0914615 |  | 677.1361 |  | 0.153896 | 0.162343 | 906.4602 | 0.1581195 |  | 743.2934 |  | 0.202524 | 0.16117 | 714.5455 | 0.181847 |  | 749.6281 |  | 0.138789 | 0.14802 | 464.5677 | 0.1434045 |  | 707.2895 |  | 0.91245 | 0.536075 | 366.7518 | 0.7242625 |  | 675.5705
| 0.167297 | 0.150668 | 473.6203 | 0.1589825 |  | 930.6265 |  | 0.163641 | 0.164134 | 482.8278 | 0.1638875 |  | 900.2607 |  | 0.120927 | 0.148329 | 503.4462 | 0.134628 |  | 839.0211 |  | 0.200116 | 0.247747 | 617.3731 | 0.2239315 |  | 880.0343 |  | 0.079163 | 0.104089 | 676.1726 | 0.091626 |  | 678.6981 |  | 0.155062 | 0.163187 | 908.5926 | 0.1591245 |  | 745.0419 |  | 0.206192 | 0.163251 | 716.047 | 0.1847215 |  | 751.2033 |  | 0.13948 | 0.147244 | 465.1148 | 0.143362 |  | 708.1224 |  | 1.054885 | 0.606049 | 364.9613 | 0.830467 |  | 672.2723
| 0.168728 | 0.151694 | 474.4574 | 0.160211 |  | 932.2713 |  | 0.16459 | 0.164993 | 483.1925 | 0.1647915 |  | 900.9407 |  | 0.121622 | 0.149092 | 503.8515 | 0.135357 |  | 839.6965 |  | 0.20224 | 0.250444 | 618.6483 | 0.226342 |  | 881.852 |  | 0.079098 | 0.104083 | 677.5571 | 0.0915905 |  | 680.0878 |  | 0.156053 | 0.163869 | 911.9168 | 0.159961 |  | 747.7678 |  | 0.210707 | 0.165842 | 717.7336 | 0.1882745 |  | 752.9727 |  | 0.139867 | 0.149104 | 465.6751 | 0.1444855 |  | 708.9755 |  | 1.19337 | 0.673844 | 362.7664 | 0.933607 |  | 668.2292
| 0.170324 | 0.15283 | 475.3087 | 0.161577 |  | 933.9441 |  | 0.165559 | 0.165936 | 483.544 | 0.1657475 |  | 901.5961 |  | 0.12214 | 0.149848 | 504.5951 | 0.135994 |  | 840.9358 |  | 0.203957 | 0.252625 | 620.9581 | 0.228291 |  | 885.1445 |  | 0.079412 | 0.104363 | 679.3741 | 0.0918875 |  | 681.9115 |  | 0.1571 | 0.164823 | 915.3724 | 0.1609615 |  | 750.6013 |  | 0.215327 | 0.168299 | 717.9733 | 0.191813 |  | 753.2242 |  | 0.140358 | 0.149026 | 466.2297 | 0.144692 |  | 709.8198 |  | 1.195254 | 0.676199 | 361.1176 | 0.9357265 |  | 665.1921
| 0.171851 | 0.154005 | 476.1666 | 0.162928 |  | 935.6298 |  | 0.166652 | 0.166901 | 483.9295 | 0.1667765 |  | 902.3148 |  | 0.122797 | 0.150743 | 505.4322 | 0.13677 |  | 842.3308 |  | 0.205918 | 0.254767 | 623.2141 | 0.2303425 |  | 888.3603 |  | 0.079604 | 0.10449 | 680.7586 | 0.092047 |  | 683.3012 |  | 0.158149 | 0.165784 | 918.4569 | 0.1619665 |  | 753.1306 |  | 0.2203 | 0.170684 | 718.4258 | 0.195492 |  | 753.6989 |  | 0.141 | 0.148473 | 466.9998 | 0.1447365 |  | 710.9923 |  | 1.196568 | 0.677725 | 359.4689 | 0.9371465 |  | 662.1551
| 0.173159 | 0.155056 | 476.4643 | 0.1641075 |  | 936.2147 |  | 0.167623 | 0.167975 | 484.5238 | 0.167799 |  | 903.423 |  | 0.123445 | 0.151503 | 506.4531 | 0.137474 |  | 844.0322 |  | 0.207709 | 0.257015 | 624.2286 | 0.232362 |  | 889.8064 |  | 0.07983 | 0.104898 | 682.308 | 0.092364 |  | 684.8564 |  | 0.159717 | 0.167189 | 921.4733 | 0.163453 |  | 755.604 |  | 0.22459 | 0.172751 | 719.1593 | 0.1986705 |  | 754.4684 |  | 0.142055 | 0.149391 | 467.8577 | 0.145723 |  | 712.2984 |  | 1.197492 | 0.678662 | 356.8819 | 0.938077 |  | 657.3897
| 0.174541 | 0.155908 | 476.7543 | 0.1652245 |  | 936.7846 |  | 0.168493 | 0.16877 | 485.2267 | 0.1686315 |  | 904.7336 |  | 0.124278 | 0.152256 | 507.6669 | 0.138267 |  | 846.0551 |  | 0.210186 | 0.259898 | 625.4559 | 0.235042 |  | 891.5559 |  | 0.079895 | 0.105016 | 683.9534 | 0.0924555 |  | 686.5079 |  | 0.161237 | 0.168472 | 924.3258 | 0.1648545 |  | 757.9431 |  | 0.228581 | 0.174762 | 720.0098 | 0.2016715 |  | 755.3607 |  | 0.142579 | 0.149318 | 469.0803 | 0.1459485 |  | 714.1598 |  | 1.19819 | 0.679404 | 354.1995 | 0.938797 |  | 652.4487
| 0.175928 | 0.156725 | 477.1804 | 0.1663265 |  | 937.6218 |  | 0.169416 | 0.16965 | 485.9354 | 0.169533 |  | 906.055 |  | 0.124995 | 0.153042 | 509.1675 | 0.1390185 |  | 848.5559 |  | 0.213236 | 0.263413 | 626.8816 | 0.2383245 |  | 893.5881 |  | 0.079957 | 0.105217 | 685.6198 | 0.092587 |  | 688.1806 |  | 0.16269 | 0.169926 | 925.8407 | 0.166308 |  | 759.1853 |  | 0.231933 | 0.176611 | 721.6618 | 0.204272 |  | 757.0938 |  | 0.143902 | 0.152045 | 470.2557 | 0.1479735 |  | 715.9493 |  | 1.199217 | 0.680356 | 351.1732 | 0.9397865 |  | 646.8741
| 0.177351 | 0.1574 | 477.6463 | 0.1673755 |  | 938.5373 |  | 0.17033 | 0.170512 | 487.2799 | 0.170421 |  | 908.5619 |  | 0.125597 | 0.153714 | 509.5587 | 0.1396555 |  | 849.2079 |  | 0.216586 | 0.267258 | 626.8135 | 0.241922 |  | 893.4911 |  | 0.080213 | 0.10542 | 687.2718 | 0.0928165 |  | 689.8387 |  | 0.163769 | 0.171036 | 927.7258 | 0.1674025 |  | 760.7311 |  | 0.234819 | 0.178181 | 723.9035 | 0.2065 |  | 759.4456 |  | 0.144875 | 0.153662 | 471.3101 | 0.1492685 |  | 717.5546 |  | 1.20037 | 0.68137 | 345.0194 | 0.94087 |  | 635.5386
| 0.178428 | 0.158228 | 478.1735 | 0.168328 |  | 939.5732 |  | 0.17114 | 0.171328 | 488.6178 | 0.171234 |  | 911.0565 |  | 0.126257 | 0.154419 | 510.4571 | 0.140338 |  | 850.7051 |  | 0.220314 | 0.271556 | 627.2249 | 0.245935 |  | 894.0775 |  | 0.080437 | 0.105741 | 688.9862 | 0.093089 |  | 691.5595 |  | 0.164804 | 0.172094 | 929.721 | 0.168449 |  | 762.3671 |  | 0.237058 | 0.179363 | 727.4751 | 0.2082105 |  | 763.1925 |  | 0.145988 | 0.155916 | 472.4855 | 0.150952 |  | 719.3441 |  | 1.201754 | 0.68248 | 340.4993 | 0.942117 |  | 627.2124
| 0.179393 | 0.158935 | 478.6941 | 0.169164 |  | 940.5961 |  | 0.171781 | 0.171991 | 488.7463 | 0.171886 |  | 911.2961 |  | 0.126957 | 0.15506 | 511.6633 | 0.1410085 |  | 852.7153 |  | 0.224221 | 0.276024 | 627.6841 | 0.2501225 |  | 894.7321 |  | 0.080791 | 0.106082 | 690.4455 | 0.0934365 |  | 693.0243 |  | 0.1658 | 0.172784 | 929.954 | 0.169292 |  | 762.5582 |  | 0.238861 | 0.180182 | 730.1282 | 0.2095215 |  | 765.9759 |  | 0.147033 | 0.157792 | 473.7015 | 0.1524125 |  | 721.1954 |  | 1.20279 | 0.683367 | 338.5264 | 0.9430785 |  | 623.5782
| 0.180337 | 0.159748 | 479.227 | 0.1700425 |  | 941.6432 |  | 0.172381 | 0.172532 | 489.6382 | 0.1724565 |  | 912.9591 |  | 0.127686 | 0.155877 | 512.8905 | 0.1417815 |  | 854.7605 |  | 0.228028 | 0.280562 | 628.4109 | 0.254295 |  | 895.7681 |  | 0.081017 | 0.106433 | 691.9058 | 0.093725 |  | 694.49 |  | 0.166669 | 0.173238 | 930.2215 | 0.1699535 |  | 762.7775 |  | 0.240521 | 0.180865 | 733.508 | 0.210693 |  | 769.5216 |  | 0.148349 | 0.157724 | 474.8703 | 0.1530365 |  | 722.9749 |  | 1.203725 | 0.683977 | 337.0808 | 0.943851 |  | 620.9154
| 0.181191 | 0.160528 | 479.775 | 0.1708595 |  | 942.72 |  | 0.17308 | 0.173129 | 490.7522 | 0.1731045 |  | 915.0362 |  | 0.128326 | 0.156666 | 514.1178 | 0.142496 |  | 856.8059 |  | 0.23103 | 0.284669 | 629.713 | 0.2578495 |  | 897.6242 |  | 0.081402 | 0.106888 | 692.4954 | 0.094145 |  | 695.0818 |  | 0.167285 | 0.173616 | 930.6118 | 0.1704505 |  | 763.0976 |  | 0.242486 | 0.181727 | 736.5523 | 0.2121065 |  | 772.7154 |  | 0.14962 | 0.158576 | 476.0117 | 0.154098 |  | 724.7126 |  | 1.204734 | 0.684601 | 335.7977 | 0.9446675 |  | 618.5519
| 0.181906 | 0.161065 | 480.2342 | 0.1714855 |  | 943.6223 |  | 0.173685 | 0.173561 | 492.2318 | 0.173623 |  | 917.795 |  | 0.12879 | 0.157278 | 515.3039 | 0.143034 |  | 858.7826 |  | 0.233404 | 0.287894 | 632.7227 | 0.260649 |  | 901.9143 |  | 0.081568 | 0.107303 | 693.2913 | 0.0944355 |  | 695.8807 |  | 0.167786 | 0.17394 | 931.0509 | 0.170863 |  | 763.4576 |  | 0.244442 | 0.182809 | 738.1362 | 0.2136255 |  | 774.377 |  | 0.151036 | 0.159568 | 477.1266 | 0.155302 |  | 726.41 |  | 1.206102 | 0.685471 | 334.5751 | 0.9457865 |  | 616.2998
| 0.182506 | 0.161539 | 479.8827 | 0.1720225 |  | 942.9316 |  | 0.174282 | 0.174101 | 493.6169 | 0.1741915 |  | 920.3776 |  | 0.129154 | 0.15775 | 516.4353 | 0.143452 |  | 860.6681 |  | 0.23555 | 0.29066 | 635.2386 | 0.263105 |  | 905.5006 |  | 0.081852 | 0.107635 | 694.2098 | 0.0947435 |  | 696.8027 |  | 0.168122 | 0.174341 | 931.5716 | 0.1712315 |  | 763.8846 |  | 0.246941 | 0.184372 | 740.0145 | 0.2156565 |  | 776.3476 |  | 0.152311 | 0.160534 | 478.2207 | 0.1564225 |  | 728.0757 |  | 1.207649 | 0.686631 | 333.2976 | 0.94714 |  | 613.9466
| 0.183143 | 0.161883 | 479.7343 | 0.172513 |  | 942.64 |  | 0.174809 | 0.17451 | 494.9 | 0.1746595 |  | 922.77 |  | 0.129356 | 0.15817 | 516.9904 | 0.143763 |  | 861.5932 |  | 0.237499 | 0.292865 | 636.0748 | 0.265182 |  | 906.6926 |  | 0.081827 | 0.107933 | 695.2309 | 0.09488 |  | 697.8276 |  | 0.168521 | 0.174847 | 932.0797 | 0.171684 |  | 764.3012 |  | 0.250034 | 0.186187 | 741.2754 | 0.2181105 |  | 777.6704 |  | 0.15363 | 0.162396 | 479.2676 | 0.158013 |  | 729.6696 |  | 1.209602 | 0.688046 | 331.7575 | 0.948824 |  | 611.1097
| 0.183866 | 0.162375 | 479.6871 | 0.1731205 |  | 942.5473 |  | 0.175307 | 0.175063 | 496.1435 | 0.175185 |  | 925.0886 |  | 0.12964 | 0.158592 | 517.5043 | 0.144116 |  | 862.4497 |  | 0.239291 | 0.295013 | 638.3308 | 0.267152 |  | 909.9084 |  | 0.082215 | 0.108307 | 696.1562 | 0.095261 |  | 698.7563 |  | 0.168798 | 0.175184 | 932.6071 | 0.171991 |  | 764.7337 |  | 0.254635 | 0.188779 | 741.9753 | 0.221707 |  | 778.4046 |  | 0.155388 | 0.164703 | 480.4099 | 0.1600455 |  | 731.4087 |  | 1.211849 | 0.689442 | 330.4603 | 0.9506455 |  | 608.7202
| 0.184585 | 0.16288 | 480.0783 | 0.1737325 |  | 943.316 |  | 0.175838 | 0.175629 | 496.853 | 0.1757335 |  | 926.4115 |  | 0.129941 | 0.158922 | 518.2513 | 0.1444315 |  | 863.6946 |  | 0.241133 | 0.297134 | 639.7633 | 0.2691335 |  | 911.9504 |  | 0.082496 | 0.108687 | 697.1649 | 0.0955915 |  | 699.7688 |  | 0.169014 | 0.17538 | 933.5879 | 0.172197 |  | 765.538 |  | 0.260536 | 0.191768 | 743.1748 | 0.226152 |  | 779.663 |  | 0.156595 | 0.167206 | 481.5107 | 0.1619005 |  | 733.0847 |  | 1.214817 | 0.691091 | 329.0279 | 0.952954 |  | 606.0816
| 0.185254 | 0.163322 | 480.6801 | 0.174288 |  | 944.4985 |  | 0.176344 | 0.176108 | 497.6977 | 0.176226 |  | 927.9865 |  | 0.130325 | 0.1592 | 518.9579 | 0.1447625 |  | 864.8722 |  | 0.243522 | 0.299677 | 640.7298 | 0.2715995 |  | 913.328 |  | 0.082932 | 0.108965 | 697.4458 | 0.0959485 |  | 700.0507 |  | 0.169272 | 0.17555 | 934.5199 | 0.172411 |  | 766.3022 |  | 0.267491 | 0.195395 | 744.3675 | 0.231443 |  | 780.9143 |  | 0.157931 | 0.169832 | 482.6322 | 0.1638815 |  | 734.7921 |  | 1.218589 | 0.693091 | 326.6903 | 0.95584 |  | 601.7757
| 0.185856 | 0.163746 | 481.4436 | 0.174801 |  | 945.9987 |  | 0.176956 | 0.176743 | 498.549 | 0.1768495 |  | 929.5738 |  | 0.130768 | 0.159592 | 519.7183 | 0.14518 |  | 866.1394 |  | 0.246597 | 0.303172 | 642.0261 | 0.2748845 |  | 915.1759 |  | 0.083079 | 0.109193 | 697.5139 | 0.096136 |  | 700.1191 |  | 0.169468 | 0.175857 | 935.4729 | 0.1726625 |  | 767.0837 |  | 0.274603 | 0.198955 | 745.5747 | 0.236779 |  | 782.1808 |  | 0.159516 | 0.171814 | 483.6999 | 0.165665 |  | 736.4176 |  | 1.223555 | 0.695932 | 324.4747 | 0.9597435 |  | 597.6945
| 0.186161 | 0.163953 | 482.5169 | 0.175057 |  | 948.1076 |  | 0.177473 | 0.177298 | 499.4268 | 0.1773855 |  | 931.2105 |  | 0.131131 | 0.15998 | 520.5208 | 0.1455555 |  | 867.4768 |  | 0.250028 | 0.307171 | 642.7798 | 0.2785995 |  | 916.2502 |  | 0.083213 | 0.109441 | 697.7402 | 0.096327 |  | 700.3462 |  | 0.169836 | 0.176332 | 937.7013 | 0.173084 |  | 768.9109 |  | 0.281243 | 0.202148 | 746.8154 | 0.2416955 |  | 783.4824 |  | 0.161128 | 0.17362 | 484.7269 | 0.167374 |  | 737.9812 |  | 1.230038 | 0.699826 | 322.0833 | 0.964932 |  | 593.2894
| 0.186563 | 0.164255 | 483.4363 | 0.175409 |  | 949.9142 |  | 0.17809 | 0.177886 | 500.3055 | 0.177988 |  | 932.8489 |  | 0.131604 | 0.160454 | 520.8084 | 0.146029 |  | 867.9561 |  | 0.25384 | 0.311641 | 642.8555 | 0.2827405 |  | 916.3581 |  | 0.083392 | 0.109792 | 698.117 | 0.096592 |  | 700.7244 |  | 0.170122 | 0.176704 | 939.7713 | 0.173413 |  | 770.6083 |  | 0.287036 | 0.204836 | 748.5019 | 0.245936 |  | 785.2517 |  | 0.162648 | 0.17442 | 485.6245 | 0.168534 |  | 739.3478 |  | 1.238346 | 0.704871 | 318.4825 | 0.9716085 |  | 586.6566
| 0.186921 | 0.164593 | 484.4964 | 0.175757 |  | 951.9972 |  | 0.178712 | 0.178492 | 500.6768 | 0.178602 |  | 933.5412 |  | 0.132318 | 0.161105 | 520.8909 | 0.1467115 |  | 868.0936 |  | 0.257971 | 0.316363 | 643.2189 | 0.287167 |  | 916.8761 |  | 0.083627 | 0.110051 | 698.4737 | 0.096839 |  | 701.0825 |  | 0.170627 | 0.17712 | 941.595 | 0.1738735 |  | 772.1038 |  | 0.29219 | 0.207154 | 750.2364 | 0.249672 |  | 787.0713 |  | 0.163593 | 0.174921 | 486.1045 | 0.169257 |  | 740.0786 |  | 1.248977 | 0.711751 | 246.6828 | 0.980364 |  | 454.3989
| 0.187629 | 0.165097 | 485.1115 | 0.176363 |  | 953.2058 |  | 0.179572 | 0.179101 | 501.1493 | 0.1793365 |  | 934.4222 |  | 0.133054 | 0.161943 | 521.0894 | 0.1474985 |  | 868.4244 |  | 0.262128 | 0.321179 | 644.3359 | 0.2916535 |  | 918.4684 |  | 0.083703 | 0.110175 | 699.2283 | 0.096939 |  | 701.8399 |  | 0.171283 | 0.177554 | 943.2538 | 0.1744185 |  | 773.464 |  | 0.296804 | 0.209452 | 752.8483 | 0.253128 |  | 789.8115 |  | 0.164669 | 0.176047 | 486.7536 | 0.170358 |  | 741.0668
| 0.188539 | 0.165782 | 486.679 | 0.1771605 |  | 956.2858 |  | 0.180591 | 0.180002 | 501.7237 | 0.1802965 |  | 935.4932 |  | 0.133626 | 0.162731 | 521.3636 | 0.1481785 |  | 868.8814 |  | 0.266114 | 0.326105 | 646.0224 | 0.2961095 |  | 920.8724 |  | 0.083687 | 0.110222 | 700.2014 | 0.0969545 |  | 702.8166 |  | 0.172154 | 0.178097 | 944.8579 | 0.1751255 |  | 774.7793 |  | 0.301333 | 0.21174 | 752.9988 | 0.2565365 |  | 789.9694 |  | 0.166098 | 0.177066 | 487.5435 | 0.171582 |  | 742.2694
| 0.189418 | 0.166303 | 488.1992 | 0.1778605 |  | 959.2729 |  | 0.181471 | 0.180737 | 502.3454 | 0.181104 |  | 936.6524 |  | 0.134133 | 0.163471 | 521.6589 | 0.148802 |  | 869.3735 |  | 0.269359 | 0.330321 | 648.6477 | 0.29984 |  | 924.6146 |  | 0.083382 | 0.11029 | 701.1334 | 0.096836 |  | 703.7521 |  | 0.172963 | 0.178615 | 947.2098 | 0.175789 |  | 776.7079 |  | 0.305444 | 0.213966 | 754.0199 | 0.259705 |  | 791.0406 |  | 0.166896 | 0.178118 | 488.3003 | 0.172507 |  | 743.4216
| 0.190291 | 0.167095 | 489.6042 | 0.178693 |  | 962.0336 |  | 0.18246 | 0.181648 | 503.0002 | 0.182054 |  | 937.8733 |  | 0.134716 | 0.164155 | 522.029 | 0.1494355 |  | 869.9903 |  | 0.272355 | 0.334284 | 650.4512 | 0.3033195 |  | 927.1854 |  | 0.083437 | 0.110437 | 702.4709 | 0.096937 |  | 705.0946 |  | 0.173595 | 0.179028 | 949.1294 | 0.1763115 |  | 778.2819 |  | 0.309921 | 0.216118 | 755.2616 | 0.2630195 |  | 792.3433 |  | 0.168236 | 0.179153 | 489.111 | 0.1736945 |  | 744.6559
| 0.19094 | 0.167531 | 490.9213 | 0.1792355 |  | 964.6216 |  | 0.183422 | 0.182632 | 503.6285 | 0.183027 |  | 939.0448 |  | 0.135701 | 0.165147 | 522.7146 | 0.150424 |  | 871.1329 |  | 0.274991 | 0.337334 | 651.7744 | 0.3061625 |  | 929.0716 |  | 0.083552 | 0.110638 | 703.8622 | 0.097095 |  | 706.4911 |  | 0.174461 | 0.179883 | 951.1994 | 0.177172 |  | 779.9793 |  | 0.314819 | 0.218462 | 755.4534 | 0.2666405 |  | 792.5445 |  | 0.169769 | 0.181082 | 489.8744 | 0.1754255 |  | 745.8181
| 0.191824 | 0.168346 | 492.3877 | 0.180085 |  | 967.503 |  | 0.18476 | 0.183916 | 503.9932 | 0.184338 |  | 939.7248 |  | 0.136625 | 0.166135 | 523.4203 | 0.15138 |  | 872.309 |  | 0.277543 | 0.340307 | 653.8723 | 0.308925 |  | 932.062 |  | 0.083899 | 0.110878 | 705.8297 | 0.0973885 |  | 708.466 |  | 0.17523 | 0.180828 | 952.8314 | 0.178029 |  | 781.3176 |  | 0.321639 | 0.22154 | 756.3307 | 0.2715895 |  | 793.4649 |  | 0.170566 | 0.18245 | 490.5906 | 0.176508 |  | 746.9085
| 0.192828 | 0.168945 | 493.7454 | 0.1808865 |  | 970.1707 |  | 0.186346 | 0.185337 | 504.0273 | 0.1858415 |  | 939.7884 |  | 0.137808 | 0.167316 | 524.4424 | 0.152562 |  | 874.0124 |  | 0.280283 | 0.343167 | 655.1811 | 0.311725 |  | 933.9276 |  | 0.084035 | 0.11109 | 707.5853 | 0.0975625 |  | 710.2281 |  | 0.176208 | 0.18206 | 953.8803 | 0.179134 |  | 782.1776 |  | 0.334359 | 0.226783 | 757.6884 | 0.280571 |  | 794.8892 |  | 0.171746 | 0.183698 | 491.3399 | 0.177722 |  | 748.0493
| 0.19448 | 0.170253 | 495.0493 | 0.1823665 |  | 972.7328 |  | 0.188189 | 0.186893 | 504.2096 | 0.187541 |  | 940.1283 |  | 0.138759 | 0.168288 | 525.3743 | 0.1535235 |  | 875.5655 |  | 0.282867 | 0.346647 | 656.114 | 0.314757 |  | 935.2575 |  | 0.084271 | 0.111292 | 709.1616 | 0.0977815 |  | 711.8103 |  | 0.177273 | 0.18295 | 955.0999 | 0.1801115 |  | 783.1777 |  | 0.352493 | 0.234116 | 757.8188 | 0.2933045 |  | 795.026 |  | 0.173031 | 0.186182 | 492.0627 | 0.1796065 |  | 749.1497
| 0.196304 | 0.171342 | 495.8534 | 0.183823 |  | 974.3128 |  | 0.18996 | 0.188331 | 504.4326 | 0.1891455 |  | 940.5441 |  | 0.139647 | 0.169359 | 526.9784 | 0.154503 |  | 878.2388 |  | 0.286554 | 0.351 | 657.2377 | 0.318777 |  | 936.8592 |  | 0.084565 | 0.111539 | 710.9574 | 0.098052 |  | 713.6128 |  | 0.178509 | 0.183971 | 956.3339 | 0.18124 |  | 784.1896 |  | 0.374028 | 0.243306 | 757.8667 | 0.308667 |  | 795.0763 |  | 0.173811 | 0.187899 | 492.7789 | 0.180855 |  | 750.2401
| 0.198486 | 0.172825 | 496.6839 | 0.1856555 |  | 975.9447 |  | 0.191628 | 0.189797 | 504.6763 | 0.1907125 |  | 940.9985 |  | 0.140174 | 0.170193 | 528.1031 | 0.1551835 |  | 880.1132 |  | 0.29081 | 0.356172 | 657.7861 | 0.323491 |  | 937.6409 |  | 0.08487 | 0.111901 | 712.8089 | 0.0983855 |  | 715.4712 |  | 0.179659 | 0.184855 | 957.6369 | 0.182257 |  | 785.258 |  | 0.394851 | 0.252803 | 758.4286 | 0.323827 |  | 795.6658 |  | 0.175104 | 0.189373 | 493.5225 | 0.1822385 |  | 751.3722
| 0.200639 | 0.174161 | 497.6165 | 0.1874 |  | 977.7771 |  | 0.19287 | 0.191045 | 504.9664 | 0.1919575 |  | 941.5394 |  | 0.14082 | 0.171077 | 528.3773 | 0.1559485 |  | 880.5701 |  | 0.296217 | 0.362279 | 657.8418 | 0.329248 |  | 937.7203 |  | 0.085142 | 0.112322 | 714.6115 | 0.098732 |  | 717.2806 |  | 0.180571 | 0.185763 | 958.3839 | 0.183167 |  | 785.8706 |  | 0.412954 | 0.26161 | 759.2301 | 0.337282 |  | 796.5066 |  | 0.17664 | 0.191568 | 494.2859 | 0.184104 |  | 752.5345
| 0.203183 | 0.176049 | 498.5821 | 0.189616 |  | 979.6745 |  | 0.194205 | 0.192432 | 505.6318 | 0.1933185 |  | 942.7801 |  | 0.141351 | 0.171745 | 529.5088 | 0.156548 |  | 882.4558 |  | 0.301416 | 0.368409 | 658.2051 | 0.3349125 |  | 938.2382 |  | 0.085393 | 0.112634 | 716.4351 | 0.0990135 |  | 719.111 |  | 0.181417 | 0.186657 | 958.9601 | 0.184037 |  | 786.3431 |  | 0.428226 | 0.269195 | 760.0193 | 0.3487105 |  | 797.3346 |  | 0.178136 | 0.192805 | 495.0352 | 0.1854705 |  | 753.6753
| 0.205729 | 0.17785 | 499.2718 | 0.1917895 |  | 981.0297 |  | 0.195339 | 0.193685 | 506.2551 | 0.194512 |  | 943.9422 |  | 0.142241 | 0.172588 | 530.7015 | 0.1574145 |  | 884.4435 |  | 0.306398 | 0.374637 | 659.2397 | 0.3405175 |  | 939.713 |  | 0.0855 | 0.112851 | 683.0492 | 0.0991755 |  | 685.6004 |  | 0.182501 | 0.187624 | 959.6457 | 0.1850625 |  | 786.9052 |  | 0.440057 | 0.275486 | 762.7548 | 0.3577715 |  | 800.2044 |  | 0.17952 | 0.193542 | 495.7986 | 0.186531 |  | 754.8375
| 0.208112 | 0.179622 | 499.6564 | 0.193867 |  | 981.7854 |  | 0.196748 | 0.194941 | 506.9886 | 0.1958445 |  | 945.3099 |  | 0.142999 | 0.173443 | 531.8598 | 0.158221 |  | 886.3739 |  | 0.310721 | 0.380086 | 660.9196 | 0.3454035 |  | 942.1076 |  | 0.08574 | 0.113184 | 688.0188 | 0.099462 |  | 690.5885 |  | 0.183362 | 0.188447 | 960.4338 | 0.1859045 |  | 787.5515 |  | 0.450046 | 0.280817 | 764.5986 | 0.3654315 |  | 802.1387 |  | 0.180807 | 0.194688 | 496.5214 | 0.1877475 |  | 755.938
| 0.210404 | 0.181215 | 500.2101 | 0.1958095 |  | 982.8734 |  | 0.197984 | 0.195993 | 507.8045 | 0.1969885 |  | 946.8312 |  | 0.14403 | 0.174478 | 532.9499 | 0.159254 |  | 888.1906 |  | 0.31464 | 0.385231 | 663.5458 | 0.3499355 |  | 945.8511 |  | 0.086097 | 0.113654 | 691.0496 | 0.0998755 |  | 693.6306 |  | 0.184225 | 0.18922 | 961.2632 | 0.1867225 |  | 788.2316 |  | 0.458781 | 0.285448 | 765.8527 | 0.3721145 |  | 803.4544 |  | 0.182316 | 0.196276 | 497.3595 | 0.189296 |  | 757.2139
| 0.21259 | 0.182799 | 500.8526 | 0.1976945 |  | 984.1358 |  | 0.199284 | 0.197108 | 508.7854 | 0.198196 |  | 948.6601 |  | 0.144728 | 0.175181 | 534.0468 | 0.1599545 |  | 890.0187 |  | 0.317878 | 0.389621 | 665.6638 | 0.3537495 |  | 948.8702 |  | 0.08641 | 0.114115 | 694.2644 | 0.1002625 |  | 696.8575 |  | 0.184823 | 0.189712 | 962.1414 | 0.1872675 |  | 788.9517 |  | 0.466172 | 0.289396 | 767.032 | 0.377784 |  | 804.6916 |  | 0.184021 | 0.197408 | 498.3865 | 0.1907145 |  | 758.7775
| 0.214834 | 0.184273 | 501.5007 | 0.1995535 |  | 985.4093 |  | 0.200457 | 0.198221 | 510.355 | 0.199339 |  | 951.5867 |  | 0.145269 | 0.175672 | 534.9864 | 0.1604705 |  | 891.5846 |  | 0.320935 | 0.393771 | 666.2602 | 0.357353 |  | 949.7203 |  | 0.085675 | 0.113206 | 696.8906 | 0.0994405 |  | 699.4935 |  | 0.185423 | 0.190217 | 963.0255 | 0.18782 |  | 789.6767 |  | 0.473285 | 0.293347 | 768.1222 | 0.383316 |  | 805.8353 |  | 0.186229 | 0.199761 | 499.2718 | 0.192995 |  | 760.1254
| 0.216753 | 0.185676 | 502.1564 | 0.2012145 |  | 986.6977 |  | 0.201575 | 0.199278 | 510.6359 | 0.2004265 |  | 952.1105 |  | 0.145698 | 0.176035 | 535.3978 | 0.1608665 |  | 892.2702 |  | 0.323478 | 0.397474 | 668.1251 | 0.360476 |  | 952.3787 |  | 0.085195 | 0.112298 | 699.7354 | 0.0987465 |  | 702.3489 |  | 0.185908 | 0.190531 | 963.4637 | 0.1882195 |  | 790.036 |  | 0.480914 | 0.297651 | 767.9237 | 0.3892825 |  | 805.627 |  | 0.187838 | 0.201754 | 500.109 | 0.194796 |  | 761.4
| 0.218413 | 0.186605 | 502.8178 | 0.202509 |  | 987.9973 |  | 0.202781 | 0.200385 | 511.4931 | 0.201583 |  | 953.7088 |  | 0.146107 | 0.176573 | 535.9318 | 0.16134 |  | 893.1601 |  | 0.326449 | 0.401397 | 669.2699 | 0.363923 |  | 954.0105 |  | 0.084635 | 0.111199 | 702.2648 | 0.097917 |  | 704.8877 |  | 0.186443 | 0.191066 | 963.4503 | 0.1887545 |  | 790.025 |  | 0.490371 | 0.30322 | 768.0944 | 0.3967955 |  | 805.8061 |  | 0.190108 | 0.204276 | 500.9471 | 0.197192 |  | 762.6759
| 0.219983 | 0.187642 | 502.7101 | 0.2038125 |  | 987.7857 |  | 0.203747 | 0.201204 | 512.6657 | 0.2024755 |  | 955.8952 |  | 0.146591 | 0.17715 | 536.5838 | 0.1618705 |  | 894.2467 |  | 0.330014 | 0.406206 | 669.9488 | 0.36811 |  | 954.9783 |  | 0.085081 | 0.111352 | 704.5065 | 0.0982165 |  | 707.1378 |  | 0.187104 | 0.191462 | 963.6084 | 0.189283 |  | 790.1546 |  | 0.501514 | 0.310186 | 768.6505 | 0.40585 |  | 806.3895 |  | 0.191932 | 0.207339 | 501.7643 | 0.1996355 |  | 763.9201
| 0.221305 | 0.188454 | 502.8112 | 0.2048795 |  | 987.9843 |  | 0.204579 | 0.202087 | 514.0915 | 0.203333 |  | 958.5537 |  | 0.146976 | 0.177604 | 537.255 | 0.16229 |  | 895.3653 |  | 0.334207 | 0.411754 | 670.8328 | 0.3729805 |  | 956.2384 |  | 0.085043 | 0.111372 | 705.8709 | 0.0982075 |  | 708.5073 |  | 0.187639 | 0.191902 | 963.8348 | 0.1897705 |  | 790.3403 |  | 0.514878 | 0.318512 | 769.2469 | 0.416695 |  | 807.0152 |  | 0.19349 | 0.210927 | 502.5684 | 0.2022085 |  | 765.1443
| 0.222653 | 0.189762 | 503.0078 | 0.2062075 |  | 988.3706 |  | 0.20519 | 0.202591 | 515.5172 | 0.2038905 |  | 961.212 |  | 0.147538 | 0.178167 | 537.9549 | 0.1628525 |  | 896.5317 |  | 0.339386 | 0.418579 | 671.4013 | 0.3789825 |  | 957.0487 |  | 0.085357 | 0.111673 | 706.8374 | 0.098515 |  | 709.4774 |  | 0.18821 | 0.192333 | 964.1224 | 0.1902715 |  | 790.5761 |  | 0.529245 | 0.327511 | 769.7809 | 0.428378 |  | 807.5754 |  | 0.196333 | 0.214289 | 503.3857 | 0.205311 |  | 766.3886
| 0.223801 | 0.190725 | 503.2506 | 0.207263 |  | 988.8477 |  | 0.205804 | 0.203229 | 516.779 | 0.2045165 |  | 963.5647 |  | 0.147953 | 0.178741 | 538.6539 | 0.163347 |  | 897.6967 |  | 0.344811 | 0.42597 | 671.1204 | 0.3853905 |  | 956.6483 |  | 0.085547 | 0.111883 | 707.7972 | 0.098715 |  | 710.4408 |  | 0.188716 | 0.192889 | 964.5749 | 0.1908025 |  | 790.9472 |  | 0.544334 | 0.336889 | 770.5768 | 0.4406115 |  | 808.4104 |  | 0.198543 | 0.216864 | 504.169 | 0.2077035 |  | 767.5812
| 0.224908 | 0.191627 | 503.534 | 0.2082675 |  | 989.4046 |  | 0.206323 | 0.203689 | 517.9373 | 0.205006 |  | 965.7244 |  | 0.148442 | 0.179478 | 538.8869 | 0.16396 |  | 898.085 |  | 0.35062 | 0.434186 | 671.2786 | 0.392403 |  | 956.8738 |  | 0.085617 | 0.112138 | 708.8049 | 0.0988775 |  | 711.4523 |  | 0.189203 | 0.19351 | 965.3698 | 0.1913565 |  | 791.599 |  | 0.55829 | 0.346044 | 771.4263 | 0.452167 |  | 809.3016 |  | 0.200906 | 0.22019 | 504.9797 | 0.210548 |  | 768.8155
| 0.225993 | 0.192391 | 504.169 | 0.209192 |  | 990.6523 |  | 0.20689 | 0.204219 | 518.6363 | 0.2055545 |  | 967.0277 |  | 0.148972 | 0.180249 | 538.8802 | 0.1646105 |  | 898.0738 |  | 0.356036 | 0.44234 | 672.0323 | 0.399188 |  | 957.9482 |  | 0.085673 | 0.112328 | 709.6419 | 0.0990005 |  | 712.2924 |  | 0.189681 | 0.194007 | 966.2615 | 0.191844 |  | 792.3302 |  | 0.571214 | 0.354615 | 772.7293 | 0.4629145 |  | 810.6686 |  | 0.203339 | 0.223442 | 505.7639 | 0.2133905 |  | 770.0094
| 0.226925 | 0.193089 | 504.8313 | 0.210007 |  | 991.9537 |  | 0.207533 | 0.204852 | 519.4522 | 0.2061925 |  | 968.549 |  | 0.149792 | 0.181042 | 539.0308 | 0.165417 |  | 898.3248 |  | 0.361404 | 0.450464 | 673.2116 | 0.405934 |  | 959.6292 |  | 0.085671 | 0.112543 | 710.6017 | 0.099107 |  | 713.2558 |  | 0.189974 | 0.194294 | 967.3584 | 0.192134 |  | 793.2296 |  | 0.583129 | 0.362694 | 772.4819 | 0.4729115 |  | 810.409 |  | 0.206041 | 0.226736 | 506.5679 | 0.2163885 |  | 771.2334
| 0.227769 | 0.1937 | 505.4003 | 0.2107345 |  | 993.0717 |  | 0.208222 | 0.205448 | 520.3161 | 0.206835 |  | 970.1598 |  | 0.150748 | 0.181935 | 539.2225 | 0.1663415 |  | 898.6443 |  | 0.366365 | 0.458184 | 675.2548 | 0.4122745 |  | 962.5417 |  | 0.08559 | 0.112745 | 711.3899 | 0.0991675 |  | 714.0469 |  | 0.190511 | 0.194648 | 968.4409 | 0.1925795 |  | 794.1173 |  | 0.594864 | 0.370709 | 770.4531 | 0.4827865 |  | 808.2806 |  | 0.208538 | 0.229775 | 507.3852 | 0.2191565 |  | 772.4777
| 0.228563 | 0.194261 | 505.9276 | 0.211412 |  | 994.1078 |  | 0.20904 | 0.206193 | 521.1388 | 0.2076165 |  | 971.6938 |  | 0.151689 | 0.182874 | 539.4488 | 0.1672815 |  | 899.0214 |  | 0.371094 | 0.465424 | 676.8378 | 0.418259 |  | 964.7982 |  | 0.085479 | 0.112736 | 712.2327 | 0.0991075 |  | 714.8929 |  | 0.191077 | 0.195077 | 969.7506 | 0.193077 |  | 795.1912 |  | 0.60669 | 0.379137 | 768.9928 | 0.4929135 |  | 806.7486 |  | 0.211217 | 0.232154 | 508.1102 | 0.2216855 |  | 773.5815
| 0.229431 | 0.194985 | 506.593 | 0.212208 |  | 995.4153 |  | 0.210013 | 0.207111 | 521.9614 | 0.208562 |  | 973.2276 |  | 0.152547 | 0.184032 | 539.9704 | 0.1682895 |  | 899.8907 |  | 0.374849 | 0.471725 | 677.0507 | 0.423287 |  | 965.1017 |  | 0.085513 | 0.112662 | 712.9249 | 0.0990875 |  | 715.5877 |  | 0.191613 | 0.195531 | 972.3011 | 0.193572 |  | 797.2826 |  | 0.619483 | 0.388342 | 765.7434 | 0.5039125 |  | 803.3397 |  | 0.213749 | 0.235095 | 508.8092 | 0.224422 |  | 774.6457
| 0.23047 | 0.19559 | 507.9986 | 0.21303 |  | 998.1771 |  | 0.211098 | 0.208179 | 522.2491 | 0.2096385 |  | 973.764 |  | 0.153331 | 0.185155 | 540.6003 | 0.169243 |  | 900.9404 |  | 0.378526 | 0.477963 | 664.5602 | 0.4282445 |  | 947.2971 |  | 0.085791 | 0.112666 | 713.645 | 0.0992285 |  | 716.3104 |  | 0.191992 | 0.195882 | 974.1659 | 0.193937 |  | 798.8117 |  | 0.634909 | 0.399658 | 761.9177 | 0.5172835 |  | 799.3262 |  | 0.217272 | 0.239977 | 509.488 | 0.2286245 |  | 775.6792
| 0.231319 | 0.196155 | 508.9651 | 0.213737 |  | 1000.076 |  | 0.21205 | 0.209135 | 522.7016 | 0.2105925 |  | 974.6077 |  | 0.154278 | 0.186409 | 541.2044 | 0.1703435 |  | 901.9472 | [8 empty] | 0.086244 | 0.112851 | 714.3929 | 0.0995475 |  | 717.0611 |  | 0.192302 | 0.196407 | 976.1056 | 0.1943545 |  | 800.4023 |  | 0.65542 | 0.414876 | 748.2958 | 0.535148 |  | 785.0355 |  | 0.22089 | 0.245118 | 510.0633 | 0.233004 |  | 776.5551
| 0.232274 | 0.196937 | 509.9038 | 0.2146055 |  | 1001.921 |  | 0.213182 | 0.209938 | 523.2712 | 0.21156 |  | 975.6697 |  | 0.155538 | 0.18777 | 542.1018 | 0.171654 |  | 903.4428 | [8 empty] | 0.086297 | 0.113014 | 714.9749 | 0.0996555 |  | 717.6453 |  | 0.192931 | 0.196999 | 977.7644 | 0.194965 |  | 801.7625 |  | 0.681439 | 0.434102 | 687.1924 | 0.5577705 |  | 720.932 |  | 0.225454 | 0.251204 | 510.6396 | 0.238329 |  | 777.4325
| 0.233282 | 0.197853 | 510.8703 | 0.2155675 |  | 1003.82 |  | 0.214618 | 0.210991 | 523.8465 | 0.2128045 |  | 976.7424 |  | 0.156767 | 0.189092 | 542.959 | 0.1729295 |  | 904.8713 | [8 empty] | 0.086419 | 0.113099 | 715.6058 | 0.099759 |  | 718.2786 |  | 0.193799 | 0.197678 | 979.6705 | 0.1957385 |  | 803.3255 | [8 empty] | 0.229436 | 0.24861 | 511.1123 | 0.239023 |  | 778.1521
| 0.234461 | 0.198863 | 511.8378 | 0.216662 |  | 1005.721 |  | 0.216281 | 0.212347 | 524.4841 | 0.214314 |  | 977.9313 |  | 0.157892 | 0.19025 | 544.6178 | 0.174071 |  | 907.6358 | [8 empty] | 0.086328 | 0.113101 | 716.415 | 0.0997145 |  | 719.0908 |  | 0.194881 | 0.198452 | 981.6927 | 0.1966665 |  | 804.9837 | [8 empty] | 0.233985 | 0.261917 | 511.5993 | 0.247951 |  | 778.8936
| 0.23573 | 0.19963 | 512.7563 | 0.21768 |  | 1007.526 |  | 0.217902 | 0.213975 | 525.115 | 0.2159385 |  | 979.1076 |  | 0.158944 | 0.191207 | 546.3455 | 0.1750755 |  | 910.5151 | [8 empty] | 0.08675 | 0.11311 | 717.6356 | 0.09993 |  | 720.3159 |  | 0.195994 | 0.199574 | 983.7014 | 0.197784 |  | 806.6308 | [8 empty] | 0.238779 | 0.26706 | 512.1612 | 0.2529195 |  | 779.7491
| 0.236896 | 0.200567 | 513.6604 | 0.2187315 |  | 1009.302 |  | 0.219755 | 0.215779 | 525.6567 | 0.217767 |  | 980.1177 |  | 0.159969 | 0.192105 | 546.5651 | 0.176037 |  | 910.8811 | [8 empty] | 0.087099 | 0.113277 | 719.5887 | 0.100188 |  | 722.2763 |  | 0.197258 | 0.200757 | 985.7724 | 0.1990075 |  | 808.329 | [8 empty] | 0.250373 | 0.272081 | 512.6348 | 0.261227 |  | 780.4701
| 0.238326 | 0.201604 | 514.532 | 0.219965 |  | 1011.015 |  | 0.22187 | 0.217795 | 525.6845 | 0.2198325 |  | 980.1695 |  | 0.160929 | 0.19301 | 547.7857 | 0.1769695 |  | 912.9153 | [8 empty] | 0.08746 | 0.113555 | 721.0221 | 0.1005075 |  | 723.7151 |  | 0.198464 | 0.201929 | 986.9374 | 0.2001965 |  | 809.2843 | [8 empty] | 0.261333 | 0.293128 | 512.0864 | 0.2772305 |  | 779.6352
| 0.239915 | 0.202898 | 515.3882 | 0.2214065 |  | 1012.697 |  | 0.224396 | 0.219939 | 525.8696 | 0.2221675 |  | 980.5146 |  | 0.161782 | 0.194064 | 549.1702 | 0.177923 |  | 915.2227 | [8 empty] | 0.087445 | 0.113745 | 722.4748 | 0.100595 |  | 725.1732 |  | 0.199596 | 0.202895 | 988.0966 | 0.2012455 |  | 810.2349 | [8 empty] | 0.271786 | 0.299669 | 511.5169 | 0.2857275 |  | 778.7681
| 0.241881 | 0.204308 | 516.2253 | 0.2230945 |  | 1014.342 |  | 0.226894 | 0.222092 | 526.1505 | 0.224493 |  | 981.0384 |  | 0.162618 | 0.195202 | 550.4866 | 0.17891 |  | 917.4165 | [8 empty] | 0.087631 | 0.113803 | 723.9216 | 0.100717 |  | 726.6254 |  | 0.20086 | 0.204022 | 989.344 | 0.202441 |  | 811.2577 | [8 empty] | 0.372192 | 0.468545 | 510.9339 | 0.4203685 |  | 777.8805
| 0.243959 | 0.205853 | 516.3068 | 0.224906 |  | 1014.502 |  | 0.22943 | 0.224166 | 526.4593 | 0.226798 |  | 981.6141 |  | 0.163451 | 0.196281 | 551.7686 | 0.179866 |  | 919.553 | [8 empty] | 0.087682 | 0.113834 | 725.6216 | 0.100758 |  | 728.3318 |  | 0.202184 | 0.205265 | 990.6605 | 0.2037245 |  | 812.3372 | [8 empty] | 0.861396 | 0.824231 | 466.0067 | 0.8428135 |  | 709.4803
| 0.246135 | 0.20735 | 516.6088 | 0.2267425 |  | 1015.096 |  | 0.231567 | 0.22622 | 526.7536 | 0.2288935 |  | 982.1629 |  | 0.164053 | 0.197042 | 552.9815 | 0.1805475 |  | 921.5744 | [8 empty] | 0.087887 | 0.113993 | 727.3561 | 0.10094 |  | 730.0728 |  | 0.203627 | 0.206633 | 991.8878 | 0.20513 |  | 813.3436 | [8 empty] | 0.885079 | 0.86508 | 387.7415 | 0.8750795 |  | 590.324
| 0.248308 | 0.208816 | 517.0067 | 0.228562 |  | 1015.877 |  | 0.233672 | 0.228206 | 527.35 | 0.230939 |  | 983.2749 |  | 0.164549 | 0.197787 | 553.4897 | 0.181168 |  | 922.4213 | [8 empty] | 0.087935 | 0.114218 | 729.6668 | 0.1010765 |  | 732.3921 |  | 0.20496 | 0.20784 | 992.3806 | 0.2064 |  | 813.7477
| 0.250363 | 0.210199 | 517.4995 | 0.230281 |  | 1016.846 |  | 0.235544 | 0.230118 | 527.9943 | 0.232831 |  | 984.4762 |  | 0.16499 | 0.198434 | 554.1407 | 0.181712 |  | 923.5063 | [8 empty] | 0.087816 | 0.114426 | 731.4627 | 0.101121 |  | 734.1947 |  | 0.206303 | 0.209038 | 992.9846 | 0.2076705 |  | 814.243
| 0.252323 | 0.211966 | 518.0892 | 0.2321445 |  | 1018.004 |  | 0.237343 | 0.231764 | 528.9339 | 0.2345535 |  | 986.2282 |  | 0.165352 | 0.199117 | 554.9634 | 0.1822345 |  | 924.8773 | [8 empty] | 0.087968 | 0.114793 | 733.2662 | 0.1013805 |  | 736.0049 |  | 0.207565 | 0.210131 | 993.8476 | 0.208848 |  | 814.9507
| 0.254276 | 0.213544 | 518.6722 | 0.23391 |  | 1019.15 |  | 0.239073 | 0.233353 | 529.6876 | 0.236213 |  | 987.6335 |  | 0.165827 | 0.199683 | 555.7515 | 0.182755 |  | 926.1908 | [8 empty] | 0.088227 | 0.114989 | 735.0208 | 0.101608 |  | 737.7661 |  | 0.20854 | 0.211115 | 994.6156 | 0.2098275 |  | 815.5804
| 0.256092 | 0.214957 | 519.2206 | 0.2355245 |  | 1020.227 |  | 0.240749 | 0.234836 | 531.1066 | 0.2377925 |  | 990.2793 |  | 0.166307 | 0.200191 | 556.5263 | 0.183249 |  | 927.482 | [8 empty] | 0.088877 | 0.115357 | 736.8311 | 0.102117 |  | 739.5831 |  | 0.209476 | 0.211969 | 995.5754 | 0.2107225 |  | 816.3674
| 0.25765 | 0.216024 | 519.7345 | 0.236837 |  | 1021.237 |  | 0.242458 | 0.236379 | 532.2591 | 0.2394185 |  | 992.4282 |  | 0.166876 | 0.200791 | 556.8829 | 0.1838335 |  | 928.0763 | [8 empty] | 0.089214 | 0.115657 | 738.4208 | 0.1024355 |  | 741.1788 |  | 0.210535 | 0.212938 | 996.4459 | 0.2117365 |  | 817.0812
| 0.259064 | 0.217266 | 520.235 | 0.238165 |  | 1022.221 |  | 0.244072 | 0.237852 | 532.4921 | 0.240962 |  | 992.8627 |  | 0.167545 | 0.201474 | 557.0613 | 0.1845095 |  | 928.3736 | [8 empty] | 0.089448 | 0.116148 | 740.1697 | 0.102798 |  | 742.9342 |  | 0.211529 | 0.213807 | 996.8439 | 0.212668 |  | 817.4076
| 0.260447 | 0.218451 | 520.9963 | 0.239449 |  | 1023.717 |  | 0.245629 | 0.239264 | 533.5334 | 0.2424465 |  | 994.8042 |  | 0.168344 | 0.202248 | 557.3077 | 0.185296 |  | 928.7842 | [8 empty] | 0.089413 | 0.116692 | 741.7048 | 0.1030525 |  | 744.475 |  | 0.21248 | 0.214557 | 996.9129 | 0.2135185 |  | 817.4642
| 0.261899 | 0.21939 | 521.7845 | 0.2406445 |  | 1025.265 |  | 0.247166 | 0.240667 | 534.6792 | 0.2439165 |  | 996.9406 |  | 0.169485 | 0.203266 | 557.6778 | 0.1863755 |  | 929.401 | [8 empty] | 0.089555 | 0.117221 | 742.5619 | 0.103388 |  | 745.3353 |  | 0.213277 | 0.215207 | 997.1459 | 0.214242 |  | 817.6552
| 0.26331 | 0.220462 | 522.4844 | 0.241886 |  | 1026.641 |  | 0.248458 | 0.241835 | 535.7483 | 0.2451465 |  | 998.934 |  | 0.170557 | 0.204355 | 558.1236 | 0.187456 |  | 930.144 | [8 empty] | 0.089921 | 0.117619 | 743.4258 | 0.10377 |  | 746.2025 |  | 0.214077 | 0.215959 | 997.4681 | 0.215018 |  | 817.9194
| 0.264767 | 0.221628 | 523.1901 | 0.2431975 |  | 1028.027 |  | 0.249596 | 0.24292 | 536.7905 | 0.246258 |  | 1000.877 |  | 0.171542 | 0.205697 | 558.9185 | 0.1886195 |  | 931.4687 | [8 empty] | 0.090494 | 0.117855 | 744.4748 | 0.1041745 |  | 747.2554 |  | 0.214734 | 0.216526 | 997.8583 | 0.21563 |  | 818.2394
| 0.266209 | 0.222922 | 523.8555 | 0.2445655 |  | 1029.335 |  | 0.250727 | 0.24379 | 537.7569 | 0.2472585 |  | 1002.679 |  | 0.172537 | 0.207001 | 559.5906 | 0.189769 |  | 932.5888 | [8 empty] | 0.091048 | 0.118364 | 745.4623 | 0.104706 |  | 748.2466 |  | 0.215285 | 0.217044 | 998.3041 | 0.2161645 |  | 818.605
| 0.267855 | 0.224184 | 524.9726 | 0.2460195 |  | 1031.53 |  | 0.251667 | 0.244589 | 538.6064 | 0.248128 |  | 1004.263 |  | 0.17375 | 0.208517 | 560.2896 | 0.1911335 |  | 933.7537 | [8 empty] | 0.091488 | 0.118973 | 746.5928 | 0.1052305 |  | 749.3813 |  | 0.21579 | 0.21742 | 999.2505 | 0.216605 |  | 819.381
| 0.269485 | 0.225491 | 526.172 | 0.247488 |  | 1033.886 |  | 0.252511 | 0.245444 | 538.9977 | 0.2489775 |  | 1004.993 |  | 0.175401 | 0.210143 | 560.9339 | 0.192772 |  | 934.8275 | [8 empty] | 0.091746 | 0.119491 | 747.6973 | 0.1056185 |  | 750.4899 |  | 0.216282 | 0.217861 | 1000.176 | 0.2170715 |  | 820.1399
| 0.271252 | 0.226732 | 527.2008 | 0.248992 |  | 1035.908 |  | 0.253389 | 0.24636 | 539.5327 | 0.2498745 |  | 1005.99 |  | 0.177202 | 0.21186 | 561.5993 | 0.194531 |  | 935.9364 | [8 empty] | 0.09182 | 0.119742 | 748.0531 | 0.105781 |  | 750.8471 |  | 0.216697 | 0.218234 | 1001.54 | 0.2174655 |  | 821.2584
| 0.272993 | 0.228035 | 528.1472 | 0.250514 |  | 1037.768 |  | 0.254504 | 0.247404 | 540.1971 | 0.250954 |  | 1007.229 |  | 0.17891 | 0.213766 | 562.2303 | 0.196338 |  | 936.988 | [8 empty] | 0.091674 | 0.12015 | 748.2314 | 0.105912 |  | 751.026 |  | 0.217173 | 0.21879 | 1002.698 | 0.2179815 |  | 822.2079
| 0.274814 | 0.229421 | 529.0379 | 0.2521175 |  | 1039.518 |  | 0.25578 | 0.248512 | 540.8827 | 0.252146 |  | 1008.507 |  | 0.180407 | 0.215706 | 562.7308 | 0.1980565 |  | 937.8221 | [8 empty] | 0.092006 | 0.120665 | 748.5334 | 0.1063355 |  | 751.3291 |  | 0.217716 | 0.219252 | 1004.938 | 0.218484 |  | 824.0447
| 0.276875 | 0.231237 | 529.9296 | 0.254056 |  | 1041.27 |  | 0.257174 | 0.249741 | 541.5749 | 0.2534575 |  | 1009.798 |  | 0.181669 | 0.217489 | 562.9024 | 0.199579 |  | 938.1081 | [8 empty] | 0.09248 | 0.121185 | 748.9793 | 0.1068325 |  | 751.7767 |  | 0.218463 | 0.219976 | 1007.205 | 0.2192195 |  | 825.9037
| 0.279134 | 0.233152 | 530.8271 | 0.256143 |  | 1043.033 |  | 0.258845 | 0.251311 | 541.9249 | 0.255078 |  | 1010.451 |  | 0.182987 | 0.219124 | 563.3473 | 0.2010555 |  | 938.8496 | [8 empty] | 0.09302 | 0.121445 | 749.4798 | 0.1072325 |  | 752.2791 |  | 0.219309 | 0.220752 | 1009.327 | 0.2200305 |  | 827.6437
| 0.281557 | 0.235088 | 531.7322 | 0.2583225 |  | 1044.812 |  | 0.260607 | 0.252883 | 542.0899 | 0.256745 |  | 1010.758 |  | 0.184298 | 0.220604 | 564.2658 | 0.202451 |  | 940.3803 | [8 empty] | 0.093195 | 0.121739 | 750.1576 | 0.107467 |  | 752.9594 |  | 0.220348 | 0.221872 | 1011.067 | 0.22111 |  | 829.0705
| 0.284165 | 0.237194 | 532.6163 | 0.2606795 |  | 1046.549 |  | 0.262399 | 0.25457 | 542.3641 | 0.2584845 |  | 1011.27 |  | 0.185677 | 0.222132 | 565.4519 | 0.2039045 |  | 942.357 | [8 empty] | 0.093211 | 0.121822 | 751.1586 | 0.1075165 |  | 753.9642 |  | 0.221376 | 0.22284 | 1012.737 | 0.222108 |  | 830.4399
| 0.287042 | 0.239435 | 532.9729 | 0.2632385 |  | 1047.25 |  | 0.264422 | 0.256202 | 542.7409 | 0.260312 |  | 1011.972 |  | 0.187014 | 0.223468 | 566.9265 | 0.205241 |  | 944.8145 | [8 empty] | 0.093423 | 0.122169 | 752.3859 | 0.107796 |  | 755.196 |  | 0.222521 | 0.223801 | 1014.38 | 0.223161 |  | 831.7871
| 0.290241 | 0.241915 | 533.2683 | 0.266078 |  | 1047.83 |  | 0.266797 | 0.258187 | 543.1724 | 0.262492 |  | 1012.777 |  | 0.188098 | 0.224647 | 568.0982 | 0.2063725 |  | 946.7672 | [8 empty] | 0.093581 | 0.122327 | 753.8529 | 0.107954 |  | 756.6685 |  | 0.223762 | 0.224861 | 1015.982 | 0.2243115 |  | 833.1008
| 0.29349 | 0.244372 | 533.7754 | 0.268931 |  | 1048.827 |  | 0.269354 | 0.260475 | 543.6115 | 0.2649145 |  | 1013.595 |  | 0.189184 | 0.225746 | 569.1615 | 0.207465 |  | 948.5393 | [8 empty] | 0.093683 | 0.122571 | 755.1627 | 0.108127 |  | 757.9832 |  | 0.225371 | 0.226165 | 1017.495 | 0.225768 |  | 834.3414
| 0.296632 | 0.246931 | 534.3172 | 0.2717815 |  | 1049.891 |  | 0.272152 | 0.262992 | 544.0641 | 0.267572 |  | 1014.439 |  | 0.190119 | 0.226777 | 570.2095 | 0.208448 |  | 950.2858 | [8 empty] | 0.093799 | 0.122746 | 757.6374 | 0.1082725 |  | 760.4672 |  | 0.227013 | 0.227614 | 1018.195 | 0.2273135 |  | 834.9154
| 0.299662 | 0.249605 | 534.9548 | 0.2746335 |  | 1051.144 |  | 0.275168 | 0.265636 | 544.5166 | 0.270402 |  | 1015.283 |  | 0.191198 | 0.22779 | 571.1491 | 0.209494 |  | 951.8517 | [8 empty] | 0.094005 | 0.123079 | 759.5704 | 0.108542 |  | 762.4074 |  | 0.228731 | 0.229224 | 1019.084 | 0.2289775 |  | 835.6444
| 0.302478 | 0.251968 | 535.5301 | 0.277223 |  | 1052.274 |  | 0.278309 | 0.268344 | 544.9481 | 0.2733265 |  | 1016.088 |  | 0.19224 | 0.228864 | 572.1914 | 0.210552 |  | 953.5888 | [8 empty] | 0.094509 | 0.123545 | 761.4008 | 0.109027 |  | 764.2446 |  | 0.230044 | 0.230723 | 1020.07 | 0.2303835 |  | 836.4529
| 0.305014 | 0.254139 | 535.9481 | 0.2795765 |  | 1053.096 |  | 0.281301 | 0.271069 | 545.4486 | 0.276185 |  | 1017.021 |  | 0.193187 | 0.229885 | 573.178 | 0.211536 |  | 955.233 | [8 empty] | 0.09459 | 0.123737 | 763.1764 | 0.1091635 |  | 766.0268 |  | 0.231489 | 0.232152 | 1021.125 | 0.2318205 |  | 837.318
| 0.307332 | 0.256187 | 535.8388 | 0.2817595 |  | 1052.881 |  | 0.284089 | 0.273692 | 545.9558 | 0.2788905 |  | 1017.967 |  | 0.193928 | 0.231001 | 574.1378 | 0.2124645 |  | 956.8325 | [8 empty] | 0.094498 | 0.124086 | 765.1996 | 0.109292 |  | 768.0576 |  | 0.23279 | 0.233427 | 1022.22 | 0.2331085 |  | 838.2159
| 0.309487 | 0.258298 | 535.9347 | 0.2838925 |  | 1053.069 |  | 0.286677 | 0.276093 | 546.6969 | 0.281385 |  | 1019.348 |  | 0.19454 | 0.231931 | 574.5491 | 0.2132355 |  | 957.518 | [8 empty] | 0.094654 | 0.124399 | 767.0712 | 0.1095265 |  | 769.9362 |  | 0.234294 | 0.234589 | 1022.925 | 0.2344415 |  | 838.794
| 0.311757 | 0.2602 | 536.113 | 0.2859785 |  | 1053.42 |  | 0.289206 | 0.278324 | 547.4304 | 0.283765 |  | 1020.716 |  | 0.195281 | 0.232995 | 574.947 | 0.214138 |  | 958.1811 | [8 empty] | 0.095227 | 0.125037 | 768.9284 | 0.110132 |  | 771.8003 |  | 0.235824 | 0.236095 | 1023.172 | 0.2359595 |  | 838.9965
| 0.313817 | 0.261886 | 536.3738 | 0.2878515 |  | 1053.932 |  | 0.291678 | 0.28046 | 548.3624 | 0.286069 |  | 1022.454 |  | 0.196098 | 0.234053 | 575.4686 | 0.2150755 |  | 959.0504 | [8 empty] | 0.095781 | 0.125484 | 770.2171 | 0.1106325 |  | 773.0938 |  | 0.237274 | 0.237558 | 1023.644 | 0.237416 |  | 839.3836
| 0.315974 | 0.263479 | 536.6615 | 0.2897265 |  | 1054.497 |  | 0.294093 | 0.282467 | 549.1573 | 0.28828 |  | 1023.936 |  | 0.197009 | 0.235121 | 576.1129 | 0.216065 |  | 960.1242 | [8 empty] | 0.095993 | 0.12597 | 771.1366 | 0.1109815 |  | 774.0168 |  | 0.238735 | 0.239085 | 1024.213 | 0.23891 |  | 839.8501
| 0.317762 | 0.264885 | 537.347 | 0.2913235 |  | 1055.844 |  | 0.296147 | 0.28433 | 549.2464 | 0.2902385 |  | 1024.102 |  | 0.197779 | 0.23612 | 576.7506 | 0.2169495 |  | 961.1869 | [8 empty] | 0.096201 | 0.126544 | 772.2881 | 0.1113725 |  | 775.1726 |  | 0.239849 | 0.24012 | 1024.794 | 0.2399845 |  | 840.3266
| 0.319485 | 0.266325 | 537.93 | 0.292905 |  | 1056.99 |  | 0.2982 | 0.286151 | 550.1381 | 0.2921755 |  | 1025.765 |  | 0.198758 | 0.237177 | 577.4217 | 0.2179675 |  | 962.3053 | [8 empty] | 0.09673 | 0.127254 | 773.6381 | 0.111992 |  | 776.5276 |  | 0.240944 | 0.240961 | 1025.459 | 0.2409525 |  | 840.8719
| 0.320861 | 0.267458 | 538.9032 | 0.2941595 |  | 1058.902 |  | 0.300165 | 0.288004 | 551.1593 | 0.2940845 |  | 1027.669 |  | 0.199788 | 0.23825 | 577.9021 | 0.219019 |  | 963.106 | [8 empty] | 0.097356 | 0.128104 | 774.8174 | 0.11273 |  | 777.7113 |  | 0.241738 | 0.241871 | 1026.102 | 0.2418045 |  | 841.3991
| 0.322425 | 0.268897 | 539.6913 | 0.295661 |  | 1060.451 |  | 0.302076 | 0.289721 | 552.1603 | 0.2958985 |  | 1029.535 |  | 0.201129 | 0.239505 | 577.8331 | 0.220317 |  | 962.991 | [8 empty] | 0.097727 | 0.128656 | 775.7226 | 0.1131915 |  | 778.6199 |  | 0.242751 | 0.242785 | 1026.753 | 0.242768 |  | 841.9329
| 0.323942 | 0.270147 | 541.2475 | 0.2970445 |  | 1063.509 |  | 0.303743 | 0.291303 | 553.052 | 0.297523 |  | 1031.198 |  | 0.202507 | 0.240786 | 577.9088 | 0.2216465 |  | 963.1171 | [8 empty] | 0.097944 | 0.129089 | 775.9834 | 0.1135165 |  | 778.8817 |  | 0.243465 | 0.243625 | 1027.458 | 0.243545 |  | 842.511
| 0.325517 | 0.271499 | 542.283 | 0.298508 |  | 1065.543 |  | 0.305457 | 0.292785 | 553.8948 | 0.299121 |  | 1032.769 |  | 0.203951 | 0.242525 | 578.1073 | 0.223238 |  | 963.4479 | [8 empty] | 0.098178 | 0.129504 | 776.4762 | 0.113841 |  | 779.3763 |  | 0.244078 | 0.244068 | 1028.191 | 0.244073 |  | 843.1121
| 0.327027 | 0.272721 | 543.1948 | 0.299874 |  | 1067.335 |  | 0.307288 | 0.294422 | 554.7242 | 0.300855 |  | 1034.316 |  | 0.205419 | 0.244332 | 578.3403 | 0.2248755 |  | 963.8362 | [8 empty] | 0.098552 | 0.130016 | 777.0457 | 0.114284 |  | 779.9479 |  | 0.244592 | 0.244636 | 1028.848 | 0.244614 |  | 843.6508
| 0.328819 | 0.274143 | 544.0999 | 0.301481 |  | 1069.113 |  | 0.308982 | 0.296022 | 555.4854 | 0.302502 |  | 1035.735 |  | 0.207018 | 0.246454 | 578.6768 | 0.226736 |  | 964.397 | [8 empty] | 0.098833 | 0.130408 | 777.6901 | 0.1146205 |  | 780.5947 |  | 0.245336 | 0.245304 | 1029.58 | 0.24532 |  | 844.2511
| 0.330989 | 0.275954 | 545.0185 | 0.3034715 |  | 1070.918 |  | 0.310621 | 0.29754 | 556.1643 | 0.3040805 |  | 1037.001 |  | 0.208665 | 0.248456 | 579.1226 | 0.2285605 |  | 965.14 | [8 empty] | 0.099132 | 0.13084 | 778.4513 | 0.114986 |  | 781.3588 |  | 0.246481 | 0.246335 | 1030.265 | 0.246408 |  | 844.8128
| 0.33369 | 0.278127 | 545.9371 | 0.3059085 |  | 1072.723 |  | 0.312199 | 0.299029 | 556.3349 | 0.305614 |  | 1037.319 |  | 0.210604 | 0.25064 | 579.8484 | 0.230622 |  | 966.3496 | [8 empty] | 0.099307 | 0.131226 | 779.205 | 0.1152665 |  | 782.1153 |  | 0.24749 | 0.247317 | 1031.354 | 0.2474035 |  | 845.7057
| 0.336934 | 0.280676 | 546.8077 | 0.308805 |  | 1074.434 |  | 0.314034 | 0.300635 | 556.5689 | 0.3073345 |  | 1037.755 |  | 0.212686 | 0.252757 | 580.6855 | 0.2327215 |  | 967.7447 | [8 empty] | 0.099611 | 0.131796 | 779.8637 | 0.1157035 |  | 782.7765 |  | 0.248654 | 0.248325 | 1032.456 | 0.2484895 |  | 846.6094
| 0.340559 | 0.283563 | 547.6093 | 0.312061 |  | 1076.009 |  | 0.31615 | 0.302553 | 556.8978 | 0.3093515 |  | 1038.369 |  | 0.214936 | 0.254993 | 581.5829 | 0.2349645 |  | 969.2402 | [8 empty] | 0.09971 | 0.132093 | 780.6719 | 0.1159015 |  | 783.5877 |  | 0.24962 | 0.249121 | 1033.846 | 0.2493705 |  | 847.7492
| 0.344643 | 0.286804 | 547.8355 | 0.3157235 |  | 1076.454 |  | 0.318538 | 0.304591 | 557.2813 | 0.3115645 |  | 1039.084 |  | 0.216836 | 0.25716 | 582.9541 | 0.236998 |  | 971.5254 | [8 empty] | 0.099969 | 0.13241 | 781.3853 | 0.1161895 |  | 784.3037 |  | 0.250644 | 0.249906 | 1035.318 | 0.250275 |  | 848.9562
| 0.349185 | 0.290385 | 548.1241 | 0.319785 |  | 1077.021 |  | 0.321308 | 0.306739 | 557.638 | 0.3140235 |  | 1039.749 |  | 0.218453 | 0.259102 | 584.7231 | 0.2387775 |  | 974.4735 | [8 empty] | 0.100263 | 0.13275 | 782.1533 | 0.1165065 |  | 785.0746 |  | 0.25145 | 0.250594 | 1037.414 | 0.251022 |  | 850.6749
| 0.354288 | 0.294451 | 548.5556 | 0.3243695 |  | 1077.868 |  | 0.324068 | 0.30877 | 557.7406 | 0.316419 |  | 1039.94 |  | 0.219874 | 0.260946 | 585.4364 | 0.24041 |  | 975.6623 | [8 empty] | 0.100455 | 0.133032 | 782.8801 | 0.1167435 |  | 785.8041 |  | 0.252296 | 0.251459 | 1039.529 | 0.2518775 |  | 852.4092
| 0.359819 | 0.298869 | 548.9947 | 0.329344 |  | 1078.731 |  | 0.326982 | 0.310998 | 557.521 | 0.31899 |  | 1039.531 |  | 0.221215 | 0.262616 | 586.0597 | 0.2419155 |  | 976.7011 | [8 empty] | 0.100524 | 0.133194 | 783.5925 | 0.116859 |  | 786.5192 |  | 0.253191 | 0.252375 | 1041.159 | 0.252783 |  | 853.7458
| 0.365507 | 0.303317 | 549.4061 | 0.334412 |  | 1079.54 |  | 0.330215 | 0.313534 | 557.4251 | 0.3218745 |  | 1039.352 |  | 0.222553 | 0.264315 | 587.2458 | 0.243434 |  | 978.6778 | [8 empty] | 0.100574 | 0.133348 | 784.2167 | 0.116961 |  | 787.1457 |  | 0.254201 | 0.253518 | 1042.884 | 0.2538595 |  | 855.1603
| 0.371141 | 0.307568 | 549.3236 | 0.3393545 |  | 1079.378 |  | 0.334034 | 0.316593 | 557.405 | 0.3253135 |  | 1039.314 |  | 0.223854 | 0.265884 | 588.4596 | 0.244869 |  | 980.7006 | [8 empty] | 0.100745 | 0.133557 | 785.3884 | 0.117151 |  | 788.3218 |  | 0.255572 | 0.254967 | 1044.465 | 0.2552695 |  | 856.4567
| 0.376519 | 0.311696 | 549.1251 | 0.3441075 |  | 1078.987 |  | 0.338307 | 0.32 | 557.4117 | 0.3291535 |  | 1039.327 |  | 0.225241 | 0.267408 | 589.6111 | 0.2463245 |  | 982.6197 | [8 empty] | 0.10087 | 0.133829 | 786.4996 | 0.1173495 |  | 789.4372 |  | 0.257202 | 0.256631 | 1046.006 | 0.2569165 |  | 857.7203
| 0.381857 | 0.315953 | 549.0561 | 0.348905 |  | 1078.852 |  | 0.342849 | 0.323753 | 557.3638 | 0.333301 |  | 1039.237 |  | 0.226404 | 0.268912 | 590.7493 | 0.247658 |  | 984.5165 | [8 empty] | 0.100946 | 0.134084 | 787.8564 | 0.117515 |  | 790.799 |  | 0.259112 | 0.258476 | 1047.533 | 0.258794 |  | 858.9724
| 0.387345 | 0.320153 | 548.9803 | 0.353749 |  | 1078.703 |  | 0.347789 | 0.327726 | 557.2746 | 0.3377575 |  | 1039.071 |  | 0.227494 | 0.270158 | 591.3044 | 0.248826 |  | 985.4416 | [8 empty] | 0.101194 | 0.134422 | 789.5909 | 0.117808 |  | 792.54 |  | 0.261021 | 0.260125 | 1049.04 | 0.260573 |  | 860.2082
| 0.392816 | 0.323994 | 548.8029 | 0.358405 |  | 1078.354 |  | 0.353295 | 0.33198 | 557.0896 | 0.3426375 |  | 1038.726 |  | 0.228346 | 0.271289 | 591.8739 | 0.2498175 |  | 986.3907 | [8 empty] | 0.101472 | 0.134784 | 791.9218 | 0.118128 |  | 794.8796 |  | 0.263 | 0.261953 | 1049.944 | 0.2624765 |  | 860.9495
| 0.398339 | 0.327668 | 548.4664 | 0.3630035 |  | 1077.693 |  | 0.359346 | 0.336476 | 556.287 | 0.347911 |  | 1037.23 |  | 0.229243 | 0.272267 | 592.5317 | 0.250755 |  | 987.487 | [8 empty] | 0.101893 | 0.135091 | 793.8902 | 0.118492 |  | 796.8554 |  | 0.265031 | 0.263806 | 1050.649 | 0.2644185 |  | 861.5276
| 0.40388 | 0.33096 | 547.6716 | 0.36742 |  | 1076.131 |  | 0.365562 | 0.340902 | 555.3829 | 0.353232 |  | 1035.544 |  | 0.230171 | 0.273374 | 593.2306 | 0.2517725 |  | 988.6518 | [8 empty] | 0.101979 | 0.135375 | 795.7819 | 0.118677 |  | 798.7541 |  | 0.267296 | 0.266202 | 1051.642 | 0.266749 |  | 862.3418
| 0.409726 | 0.334504 | 545.6082 | 0.372115 |  | 1072.077 |  | 0.371898 | 0.345337 | 554.5391 | 0.3586175 |  | 1033.971 |  | 0.231184 | 0.27438 | 593.9574 | 0.252782 |  | 989.863 | [8 empty] | 0.102258 | 0.135768 | 797.5164 | 0.119013 |  | 800.4951 |  | 0.269534 | 0.268493 | 1052.607 | 0.2690135 |  | 863.1331
| 0.415998 | 0.338111 | 526.8854 | 0.3770545 |  | 1035.288 |  | 0.378074 | 0.349442 | 553.7299 | 0.363758 |  | 1032.462 |  | 0.23227 | 0.275426 | 594.3352 | 0.253848 |  | 990.4926 | [8 empty] | 0.102597 | 0.136221 | 799.4494 | 0.119409 |  | 802.4353 |  | 0.271667 | 0.270577 | 1053.675 | 0.271122 |  | 864.0089
[8 empty] | 0.384433 | 0.353699 | 552.8113 | 0.369066 |  | 1030.749 |  | 0.233378 | 0.276464 | 594.3831 | 0.254921 |  | 990.5725 | [8 empty] | 0.103129 | 0.136883 | 801.2731 | 0.120006 |  | 804.2658 |  | 0.273487 | 0.272276 | 1054.606 | 0.2728815 |  | 864.7723
[8 empty] | 0.391152 | 0.358098 | 551.7557 | 0.374625 |  | 1028.781 |  | 0.234485 | 0.277744 | 594.6018 | 0.2561145 |  | 990.9369 | [8 empty] | 0.10362 | 0.137518 | 802.9874 | 0.120569 |  | 805.9865 |  | 0.275187 | 0.27381 | 1054.791 | 0.2744985 |  | 864.924
[8 empty] | 0.398177 | 0.362659 | 549.6242 | 0.380418 |  | 1024.806 |  | 0.235575 | 0.279151 | 594.9172 | 0.257363 |  | 991.4626 | [8 empty] | 0.103994 | 0.138188 | 804.255 | 0.121091 |  | 807.2589 |  | 0.276868 | 0.275373 | 1055.147 | 0.2761205 |  | 865.2159
[8 empty] | 0.405139 | 0.367136 | 534.0483 | 0.3861375 |  | 995.7643 |  | 0.237004 | 0.281012 | 595.2806 | 0.259008 |  | 992.0682 | [8 empty] | 0.104309 | 0.138791 | 805.1189 | 0.12155 |  | 808.126 |  | 0.278445 | 0.276823 | 1055.633 | 0.277634 |  | 865.6144
[15 empty] | 0.238671 | 0.283043 | 595.6651 | 0.260857 |  | 992.709 | [8 empty] | 0.104785 | 0.139456 | 806.2301 | 0.1221205 |  | 809.2413 |  | 0.280055 | 0.278266 | 1056.195 | 0.2791605 |  | 866.0752
[15 empty] | 0.240668 | 0.285419 | 596.0966 | 0.2630435 |  | 993.4281 | [8 empty] | 0.105254 | 0.140171 | 807.3951 | 0.1227125 |  | 810.4107 |  | 0.281395 | 0.279588 | 1056.831 | 0.2804915 |  | 866.5968
[15 empty] | 0.242673 | 0.287724 | 596.4944 | 0.2651985 |  | 994.0911 | [8 empty] | 0.105737 | 0.140933 | 808.6636 | 0.123335 |  | 811.6839 |  | 0.282774 | 0.280888 | 1057.475 | 0.281831 |  | 867.1248
[15 empty] | 0.244921 | 0.290233 | 597.0017 | 0.267577 |  | 994.9365 | [8 empty] | 0.106263 | 0.141728 | 809.7874 | 0.1239955 |  | 812.8119 |  | 0.284001 | 0.282165 | 1058.139 | 0.283083 |  | 867.6693
[15 empty] | 0.247331 | 0.293015 | 597.4744 | 0.270173 |  | 995.7243 | [8 empty] | 0.106788 | 0.142569 | 809.8909 | 0.1246785 |  | 812.9158 |  | 0.285065 | 0.283279 | 1058.81 | 0.284172 |  | 868.2195
[15 empty] | 0.249775 | 0.296109 | 597.9203 | 0.272942 |  | 996.4674 | [8 empty] | 0.10739 | 0.143355 | 810.2476 | 0.1253725 |  | 813.2738 |  | 0.286036 | 0.28423 | 1059.522 | 0.285133 |  | 868.8034
[15 empty] | 0.252202 | 0.299236 | 598.3316 | 0.275719 |  | 997.1529 | [8 empty] | 0.107873 | 0.143993 | 810.7471 | 0.125933 |  | 813.7752 |  | 0.286913 | 0.284999 | 1060.159 | 0.285956 |  | 869.3257
[15 empty] | 0.25457 | 0.302176 | 598.7707 | 0.278373 |  | 997.8846 | [8 empty] | 0.108161 | 0.14453 | 811.2821 | 0.1263455 |  | 814.3122 |  | 0.287916 | 0.285927 | 1060.912 | 0.2869215 |  | 869.9432
[15 empty] | 0.256898 | 0.304986 | 599.3393 | 0.280942 |  | 998.8322 | [8 empty] | 0.108541 | 0.145071 | 811.9543 | 0.126806 |  | 814.9869 |  | 0.288839 | 0.286787 | 1061.583 | 0.287813 |  | 870.4934
[15 empty] | 0.259323 | 0.307731 | 600.0795 | 0.283527 |  | 1000.066 | [8 empty] | 0.108642 | 0.145588 | 812.6264 | 0.127115 |  | 815.6615 |  | 0.289699 | 0.287782 | 1062.623 | 0.2887405 |  | 871.3462
[15 empty] | 0.261753 | 0.310448 | 600.9366 | 0.2861005 |  | 1001.494 | [8 empty] | 0.108977 | 0.146094 | 813.3119 | 0.1275355 |  | 816.3496 |  | 0.290584 | 0.288631 | 1063.719 | 0.2896075 |  | 872.2449
[15 empty] | 0.263985 | 0.31278 | 601.8763 | 0.2883825 |  | 1003.06 | [8 empty] | 0.109275 | 0.146533 | 814.0176 | 0.127904 |  | 817.0579 |  | 0.291465 | 0.289636 | 1064.699 | 0.2905505 |  | 873.0485
[15 empty] | 0.265933 | 0.314924 | 603.2676 | 0.2904285 |  | 1005.379 | [8 empty] | 0.109716 | 0.147055 | 814.8125 | 0.1283855 |  | 817.8558 |  | 0.292606 | 0.290539 | 1066.287 | 0.2915725 |  | 874.3506
[15 empty] | 0.267627 | 0.316805 | 603.7268 | 0.292216 |  | 1006.144 | [8 empty] | 0.109852 | 0.147323 | 815.5058 | 0.1285875 |  | 818.5517 |  | 0.293901 | 0.291641 | 1068.567 | 0.292771 |  | 876.2202
[15 empty] | 0.269134 | 0.318667 | 604.3923 | 0.2939005 |  | 1007.253 | [8 empty] | 0.109926 | 0.147551 | 816.1769 | 0.1287385 |  | 819.2253 |  | 0.294955 | 0.292548 | 1070.457 | 0.2937515 |  | 877.77
[15 empty] | 0.270533 | 0.320359 | 605.4814 | 0.295446 |  | 1009.068 | [8 empty] | 0.109976 | 0.147735 | 817.1923 | 0.1288555 |  | 820.2445 |  | 0.29623 | 0.293792 | 1072.128 | 0.295011 |  | 879.1402
[15 empty] | 0.271748 | 0.321901 | 606.6128 | 0.2968245 |  | 1010.954 | [8 empty] | 0.110261 | 0.148199 | 818.3228 | 0.12923 |  | 821.3792 |  | 0.297578 | 0.295286 | 1073.565 | 0.296432 |  | 880.3186
[15 empty] | 0.272888 | 0.3234 | 607.6685 | 0.298144 |  | 1012.713 | [8 empty] | 0.11039 | 0.148552 | 819.55 | 0.129471 |  | 822.611 |  | 0.299478 | 0.29706 | 1075.133 | 0.298269 |  | 881.6043
[15 empty] | 0.273899 | 0.32496 | 608.6216 | 0.2994295 |  | 1014.302 | [8 empty] | 0.11067 | 0.148982 | 820.7016 | 0.129826 |  | 823.7669 |  | 0.301508 | 0.299137 | 1076.482 | 0.3003225 |  | 882.7105
[15 empty] | 0.275084 | 0.326553 | 609.5267 | 0.3008185 |  | 1015.81 | [8 empty] | 0.110945 | 0.149323 | 821.8263 | 0.130134 |  | 824.8958 |  | 0.303806 | 0.301377 | 1077.961 | 0.3025915 |  | 883.9233
[15 empty] | 0.276385 | 0.328161 | 609.8287 | 0.302273 |  | 1016.313 | [8 empty] | 0.111348 | 0.14982 | 823.2731 | 0.130584 |  | 826.348 |  | 0.30624 | 0.304022 | 1079.399 | 0.305131 |  | 885.1024
[15 empty] | 0.277535 | 0.329668 | 610.1844 | 0.3036015 |  | 1016.906 | [8 empty] | 0.111572 | 0.150184 | 825.3154 | 0.130878 |  | 828.3979 |  | 0.308844 | 0.306425 | 1080.049 | 0.3076345 |  | 885.6354
[15 empty] | 0.27867 | 0.331078 | 610.6581 | 0.304874 |  | 1017.696 | [8 empty] | 0.111632 | 0.150575 | 827.2829 | 0.1311035 |  | 830.3728 |  | 0.311529 | 0.308717 | 1080.829 | 0.310123 |  | 886.275
[15 empty] | 0.279758 | 0.332581 | 611.1788 | 0.3061695 |  | 1018.563 | [8 empty] | 0.111957 | 0.151026 | 829.2168 | 0.1314915 |  | 832.3139 |  | 0.31423 | 0.310974 | 1081.638 | 0.312602 |  | 886.9384
[15 empty] | 0.281086 | 0.334249 | 611.7483 | 0.3076675 |  | 1019.513 | [8 empty] | 0.112399 | 0.151503 | 830.9034 | 0.131951 |  | 834.0068 |  | 0.316844 | 0.313376 | 1082.548 | 0.31511 |  | 887.6846
[15 empty] | 0.282382 | 0.336117 | 611.8988 | 0.3092495 |  | 1019.763 | [8 empty] | 0.112917 | 0.152041 | 832.6378 | 0.132479 |  | 835.7477 |  | 0.319367 | 0.315868 | 1083.411 | 0.3176175 |  | 888.3922
[15 empty] | 0.283885 | 0.338074 | 611.7751 | 0.3109795 |  | 1019.557 | [8 empty] | 0.113197 | 0.152533 | 834.4606 | 0.132865 |  | 837.5773 |  | 0.321771 | 0.318196 | 1084.157 | 0.3199835 |  | 889.004
[15 empty] | 0.285633 | 0.3402 | 611.8096 | 0.3129165 |  | 1019.615 | [8 empty] | 0.113552 | 0.15323 | 836.6409 | 0.133391 |  | 839.7657 |  | 0.323851 | 0.320315 | 1084.267 | 0.322083 |  | 889.0942
[15 empty] | 0.287693 | 0.342594 | 611.9189 | 0.3151435 |  | 1019.797 | [8 empty] | 0.114084 | 0.154125 | 838.1012 | 0.1341045 |  | 841.2315 |  | 0.32588 | 0.322363 | 1084.637 | 0.3241215 |  | 889.3976
[15 empty] | 0.289791 | 0.345264 | 612.0839 | 0.3175275 |  | 1020.072 | [8 empty] | 0.114614 | 0.154997 | 839.1089 | 0.1348055 |  | 842.2429 |  | 0.327728 | 0.32427 | 1085.02 | 0.325999 |  | 889.7116
[15 empty] | 0.291941 | 0.348183 | 612.2756 | 0.320062 |  | 1020.391 | [8 empty] | 0.115162 | 0.155903 | 840.3573 | 0.1355325 |  | 843.496 |  | 0.329425 | 0.325988 | 1085.526 | 0.3277065 |  | 890.1265
[15 empty] | 0.294323 | 0.351463 | 612.4674 | 0.322893 |  | 1020.711 | [8 empty] | 0.115701 | 0.156783 | 841.5356 | 0.136242 |  | 844.6787 |  | 0.330921 | 0.327529 | 1086.067 | 0.329225 |  | 890.5702
[15 empty] | 0.297071 | 0.355113 | 612.639 | 0.326092 |  | 1020.997 | [8 empty] | 0.116377 | 0.157833 | 842.8799 | 0.137105 |  | 846.028 |  | 0.332435 | 0.328927 | 1086.615 | 0.330681 |  | 891.0195
[15 empty] | 0.300376 | 0.359414 | 612.7282 | 0.329895 |  | 1021.146 | [8 empty] | 0.117036 | 0.158844 | 843.0372 | 0.13794 |  | 846.1859 |  | 0.333851 | 0.330297 | 1087.252 | 0.332074 |  | 891.5419
[15 empty] | 0.304065 | 0.364181 | 611.9534 | 0.334123 |  | 1019.854 | [8 empty] | 0.117463 | 0.159861 | 843.2222 | 0.138662 |  | 846.3716 |  | 0.335469 | 0.33171 | 1087.875 | 0.3335895 |  | 892.0527
[15 empty] | 0.307955 | 0.369292 | 611.1921 | 0.3386235 |  | 1018.586 | [8 empty] | 0.118039 | 0.160796 | 843.6959 | 0.1394175 |  | 846.8471 |  | 0.33685 | 0.333012 | 1088.498 | 0.334931 |  | 892.5636
[15 empty] | 0.311409 | 0.374185 | 610.4519 | 0.342797 |  | 1017.352 | [8 empty] | 0.118124 | 0.161606 | 844.4562 | 0.139865 |  | 847.6102 |  | 0.338249 | 0.334285 | 1089.142 | 0.336267 |  | 893.0916
[15 empty] | 0.314727 | 0.378838 | 609.9859 | 0.3467825 |  | 1016.575 | [8 empty] | 0.118367 | 0.162854 | 845.1696 | 0.1406105 |  | 848.3263 |  | 0.339274 | 0.335289 | 1089.778 | 0.3372815 |  | 893.6132
[15 empty] | 0.317646 | 0.383352 | 609.2524 | 0.350499 |  | 1015.353 | [8 empty] | 0.118601 | 0.164677 | 845.9855 | 0.141639 |  | 849.1452 |  | 0.340428 | 0.336399 | 1090.375 | 0.3384135 |  | 894.1027
[15 empty] | 0.320753 | 0.387888 | 565.9668 | 0.3543205 |  | 943.2151 | [8 empty] | 0.119155 | 0.166844 | 846.8418 | 0.1429995 |  | 850.0047 |  | 0.341614 | 0.337524 | 1091.134 | 0.339569 |  | 894.7251
[29 empty] | 0.119963 | 0.16856 | 847.6241 | 0.1442615 |  | 850.7899 |  | 0.3428 | 0.338548 | 1092.251 | 0.340674 |  | 895.641
[29 empty] | 0.120446 | 0.169747 | 848.4736 | 0.1450965 |  | 851.6426 |  | 0.343964 | 0.339663 | 1093.353 | 0.3418135 |  | 896.5446
[29 empty] | 0.121049 | 0.170782 | 848.1103 | 0.1459155 |  | 851.278 |  | 0.344956 | 0.340657 | 1094.79 | 0.3428065 |  | 897.723
[29 empty] | 0.12135 | 0.171595 | 847.7948 | 0.1464725 |  | 850.9613 |  | 0.346132 | 0.341943 | 1096.475 | 0.3440375 |  | 899.1047
[29 empty] | 0.121715 | 0.172343 | 847.6308 | 0.147029 |  | 850.7967 |  | 0.347418 | 0.343304 | 1098.543 | 0.345361 |  | 900.8004
[29 empty] | 0.121716 | 0.172852 | 847.6855 | 0.147284 |  | 850.8516 |  | 0.349167 | 0.344874 | 1100.179 | 0.3470205 |  | 902.1419
[29 empty] | 0.121661 | 0.173419 | 848.2474 | 0.14754 |  | 851.4156 |  | 0.351005 | 0.346631 | 1101.706 | 0.348818 |  | 903.3941
[29 empty] | 0.121618 | 0.173882 | 849.2963 | 0.14775 |  | 852.4684 |  | 0.353037 | 0.348365 | 1103.137 | 0.350701 |  | 904.5675
[29 empty] | 0.122122 | 0.174278 | 850.5102 | 0.1482 |  | 853.6868 |  | 0.355087 | 0.350486 | 1104.458 | 0.3527865 |  | 905.6507
[29 empty] | 0.12237 | 0.174671 | 852.0184 | 0.1485205 |  | 855.2007 |  | 0.357542 | 0.352774 | 1105.759 | 0.355158 |  | 906.7175
[29 empty] | 0.122545 | 0.175054 | 853.355 | 0.1487995 |  | 856.5423 |  | 0.360522 | 0.355748 | 1106.951 | 0.358135 |  | 907.6949
[29 empty] | 0.122717 | 0.175391 | 855.0281 | 0.149054 |  | 858.2216 |  | 0.363879 | 0.359044 | 1107.984 | 0.3614615 |  | 908.542
[29 empty] | 0.12323 | 0.175722 | 856.7348 | 0.149476 |  | 859.9347 |  | 0.367303 | 0.362594 | 1108.395 | 0.3649485 |  | 908.879
[29 empty] | 0.123897 | 0.176134 | 858.6476 | 0.1500155 |  | 861.8546 |  | 0.370663 | 0.365835 | 1109.107 | 0.368249 |  | 909.4629
[29 empty] | 0.124258 | 0.17666 | 860.6084 | 0.150459 |  | 863.8227 |  | 0.373939 | 0.368974 | 1109.894 | 0.3714565 |  | 910.1082
[29 empty] | 0.124618 | 0.177323 | 862.6507 | 0.1509705 |  | 865.8727 |  | 0.377092 | 0.371881 | 1110.778 | 0.3744865 |  | 910.8331
[29 empty] | 0.124852 | 0.178036 | 865.0027 | 0.151444 |  | 868.2335 |  | 0.380125 | 0.374839 | 1111.737 | 0.377482 |  | 911.6194
[29 empty] | 0.125417 | 0.178856 | 867.2578 | 0.1521365 |  | 870.497 |  | 0.38313 | 0.377601 | 1112.024 | 0.3803655 |  | 911.8548
[29 empty] | 0.125933 | 0.179405 | 869.2943 | 0.152669 |  | 872.5411 |  | 0.385989 | 0.380213 | 1112.154 | 0.383101 |  | 911.9614
[29 empty] | 0.126695 | 0.180108 | 871.2685 | 0.1534015 |  | 874.5227 |  | 0.388464 | 0.382492 | 1112.435 | 0.385478 |  | 912.1918
[29 empty] | 0.127273 | 0.180972 | 872.4958 | 0.1541225 |  | 875.7545 |  | 0.390804 | 0.384644 | 1112.791 | 0.387724 |  | 912.4837
[29 empty] | 0.128083 | 0.182284 | 873.8736 | 0.1551835 |  | 877.1375 |  | 0.392947 | 0.386653 | 1113.277 | 0.3898 |  | 912.8822
[29 empty] | 0.128962 | 0.183767 | 875.2859 | 0.1563645 |  | 878.5551 |  | 0.395057 | 0.38862 | 1113.75 | 0.3918385 |  | 913.2701
[29 empty] | 0.129935 | 0.185468 | 876.8699 | 0.1577015 |  | 880.145 |  | 0.39694 | 0.390404 | 1114.304 | 0.393672 |  | 913.7244
[29 empty] | 0.130971 | 0.187186 | 877.473 | 0.1590785 |  | 880.7503 |  | 0.398641 | 0.39215 | 1114.839 | 0.3953955 |  | 914.1631
[29 empty] | 0.131854 | 0.188885 | 878.1451 | 0.1603695 |  | 881.4249 |  | 0.400222 | 0.393806 | 1115.468 | 0.397014 |  | 914.6788
[29 empty] | 0.132823 | 0.190494 | 879.0091 | 0.1616585 |  | 882.2922 |  | 0.401591 | 0.395241 | 1116.071 | 0.398416 |  | 915.1733
[29 empty] | 0.133606 | 0.19196 | 879.9343 | 0.162783 |  | 883.2208 |  | 0.403382 | 0.396686 | 1116.646 | 0.400034 |  | 915.6448
[29 empty] | 0.134364 | 0.193313 | 880.9689 | 0.1638385 |  | 884.2593 |  | 0.404939 | 0.398146 | 1117.686 | 0.4015425 |  | 916.4976
[29 empty] | 0.134982 | 0.194534 | 881.9631 | 0.164758 |  | 885.2572 |  | 0.406628 | 0.39961 | 1118.625 | 0.403119 |  | 917.2676
[29 empty] | 0.13565 | 0.195795 | 881.9909 | 0.1657225 |  | 885.2851 |  | 0.407931 | 0.400891 | 1119.823 | 0.404411 |  | 918.2499
[29 empty] | 0.13628 | 0.196975 | 882.0936 | 0.1666275 |  | 885.3882 |  | 0.409421 | 0.402288 | 1121.083 | 0.4058545 |  | 919.2831
[29 empty] | 0.136812 | 0.198072 | 882.3399 | 0.167442 |  | 885.6354 |  | 0.411037 | 0.403881 | 1122.179 | 0.407459 |  | 920.1818
[29 empty] | 0.137349 | 0.199172 | 882.7178 | 0.1682605 |  | 886.0147 |  | 0.412811 | 0.405627 | 1123.623 | 0.409219 |  | 921.3659
[29 empty] | 0.137973 | 0.200259 | 883.1224 | 0.169116 |  | 886.4208 |  | 0.414586 | 0.407304 | 1125.478 | 0.410945 |  | 922.887
[29 empty] | 0.13852 | 0.201256 | 883.6219 | 0.169888 |  | 886.9222 |  | 0.416695 | 0.408982 | 1126.978 | 0.4128385 |  | 924.117
[29 empty] | 0.139082 | 0.202105 | 884.1157 | 0.1705935 |  | 887.4178 |  | 0.419244 | 0.411313 | 1128.293 | 0.4152785 |  | 925.1953
[29 empty] | 0.139633 | 0.202954 | 884.6306 | 0.1712935 |  | 887.9347 |  | 0.422239 | 0.414103 | 1129.525 | 0.418171 |  | 926.2055
[29 empty] | 0.139985 | 0.203707 | 885.1646 | 0.171846 |  | 888.4707 |  | 0.425627 | 0.417488 | 1130.606 | 0.4215575 |  | 927.0919
[29 empty] | 0.14027 | 0.204316 | 886.3162 | 0.172293 |  | 889.6266 |  | 0.42908 | 0.421115 | 1131.756 | 0.4250975 |  | 928.0349
[29 empty] | 0.1405 | 0.204905 | 887.3316 | 0.1727025 |  | 890.6458 |  | 0.433086 | 0.425149 | 1132.791 | 0.4291175 |  | 928.8836
[29 empty] | 0.140936 | 0.205598 | 889.5321 | 0.173267 |  | 892.8545 |  | 0.437516 | 0.429568 | 1133.784 | 0.433542 |  | 929.6979
[29 empty] | 0.141274 | 0.206353 | 891.8284 | 0.1738135 |  | 895.1594 |  | 0.442162 | 0.434097 | 1134.064 | 0.4381295 |  | 929.9275
[29 empty] | 0.141634 | 0.206968 | 893.2129 | 0.174301 |  | 896.549 |  | 0.446977 | 0.438492 | 1134.564 | 0.4427345 |  | 930.3375
[29 empty] | 0.141911 | 0.207567 | 894.5572 | 0.174739 |  | 897.8983 |  | 0.451471 | 0.442636 | 1135.188 | 0.4470535 |  | 930.8492
[29 empty] | 0.142401 | 0.208385 | 895.8804 | 0.175393 |  | 899.2265 |  | 0.455952 | 0.446571 | 1135.879 | 0.4512615 |  | 931.4158
[29 empty] | 0.142814 | 0.209221 | 897.5046 | 0.1760175 |  | 900.8568 |  | 0.46031 | 0.450496 | 1136.666 | 0.455403 |  | 932.0611
[29 empty] | 0.14342 | 0.210491 | 898.9859 | 0.1769555 |  | 902.3436 |  | 0.464199 | 0.454125 | 1136.721 | 0.459162 |  | 932.1062
[29 empty] | 0.143991 | 0.211784 | 900.3983 | 0.1778875 |  | 903.7613 |  | 0.467928 | 0.457567 | 1136.748 | 0.4627475 |  | 932.1284
[29 empty] | 0.144877 | 0.213311 | 901.8586 | 0.179094 |  | 905.227 |  | 0.471451 | 0.460815 | 1136.912 | 0.466133 |  | 932.2628
[29 empty] | 0.145852 | 0.214638 | 902.3792 | 0.180245 |  | 905.7496 |  | 0.474886 | 0.463834 | 1137.221 | 0.46936 |  | 932.5162
[29 empty] | 0.146915 | 0.216152 | 903.0034 | 0.1815335 |  | 906.3761 |  | 0.478094 | 0.466644 | 1137.549 | 0.472369 |  | 932.7852
[29 empty] | 0.147843 | 0.217853 | 903.8261 | 0.182848 |  | 907.2019 |  | 0.480786 | 0.469198 | 1137.899 | 0.474992 |  | 933.0722
[29 empty] | 0.149022 | 0.21994 | 904.7034 | 0.184481 |  | 908.0824 |  | 0.483547 | 0.471655 | 1138.329 | 0.477601 |  | 933.4248
[29 empty] | 0.150291 | 0.222052 | 905.574 | 0.1861715 |  | 908.9563 |  | 0.486155 | 0.473813 | 1138.809 | 0.479984 |  | 933.8184
[29 empty] | 0.151482 | 0.224217 | 906.4244 | 0.1878495 |  | 909.8099 |  | 0.488662 | 0.475891 | 1139.288 | 0.4822765 |  | 934.2111
[29 empty] | 0.15253 | 0.226238 | 906.5338 | 0.189384 |  | 909.9197 |  | 0.490867 | 0.477966 | 1139.733 | 0.4844165 |  | 934.576
[29 empty] | 0.153377 | 0.2281 | 906.5683 | 0.1907385 |  | 909.9543 |  | 0.492924 | 0.479914 | 1140.185 | 0.486419 |  | 934.9467
[29 empty] | 0.154297 | 0.229981 | 906.7601 | 0.192139 |  | 910.1468 |  | 0.49507 | 0.481966 | 1140.966 | 0.488518 |  | 935.5871
[29 empty] | 0.15507 | 0.231694 | 907.0064 | 0.193382 |  | 910.394 |  | 0.497069 | 0.483818 | 1141.829 | 0.4904435 |  | 936.2947
[29 empty] | 0.155821 | 0.233428 | 907.343 | 0.1946245 |  | 910.7319 |  | 0.499404 | 0.485914 | 1142.904 | 0.492659 |  | 937.1762
[29 empty] | 0.156515 | 0.234839 | 907.9528 | 0.195677 |  | 911.344 |  | 0.501646 | 0.487855 | 1144.033 | 0.4947505 |  | 938.102
[29 empty] | 0.15728 | 0.236268 | 908.9739 | 0.196774 |  | 912.3689 |  | 0.5042 | 0.490162 | 1144.882 | 0.497181 |  | 938.7982
[29 empty] | 0.158017 | 0.237624 | 909.8724 | 0.1978205 |  | 913.2707 |  | 0.507144 | 0.492704 | 1146.087 | 0.499924 |  | 939.7863
[29 empty] | 0.158517 | 0.238782 | 911.278 | 0.1986495 |  | 914.6816 |  | 0.51063 | 0.49568 | 1147.471 | 0.503155 |  | 940.9212
[29 empty] | 0.159068 | 0.239894 | 912.5254 | 0.199481 |  | 915.9337 |  | 0.514627 | 0.498884 | 1148.395 | 0.5067555 |  | 941.6788
[29 empty] | 0.159589 | 0.240933 | 914.9253 | 0.200261 |  | 918.3425 |  | 0.518944 | 0.502593 | 1148.963 | 0.5107685 |  | 942.1446
[29 empty] | 0.160345 | 0.24209 | 916.982 | 0.2012175 |  | 920.4069 |  | 0.524286 | 0.506976 | 1149.148 | 0.515631 |  | 942.2963
[29 empty] | 0.160695 | 0.243091 | 918.5995 | 0.201893 |  | 922.0304 |  | 0.53097 | 0.512511 | 1148.915 | 0.5217405 |  | 942.1052
[29 empty] | 0.161454 | 0.244246 | 920.1077 | 0.20285 |  | 923.5443 |  | 0.539418 | 0.519252 | 1147.949 | 0.529335 |  | 941.3131
[29 empty] | 0.162238 | 0.245568 | 921.6438 | 0.203903 |  | 925.0861 |  | 0.549659 | 0.527317 | 1143.759 | 0.538488 |  | 937.8773
[29 empty] | 0.163455 | 0.247216 | 922.9324 | 0.2053355 |  | 926.3795 |  | 0.562489 | 0.536879 | 1088.258 | 0.549684 |  | 892.3668
[29 empty] | 0.164666 | 0.24919 | 924.3994 | 0.206928 |  | 927.852
[29 empty] | 0.165997 | 0.25166 | 925.4273 | 0.2088285 |  | 928.8837
[29 empty] | 0.167567 | 0.25461 | 926.0313 | 0.2110885 |  | 929.49
[29 empty] | 0.169256 | 0.258067 | 926.8194 | 0.2136615 |  | 930.281
[29 empty] | 0.171366 | 0.262112 | 927.8751 | 0.216739 |  | 931.3407
[29 empty] | 0.173519 | 0.266718 | 928.8761 | 0.2201185 |  | 932.3454
[29 empty] | 0.176035 | 0.271428 | 929.4926 | 0.2237315 |  | 932.9642
[29 empty] | 0.178299 | 0.275746 | 929.6575 | 0.2270225 |  | 933.1297
[29 empty] | 0.180489 | 0.279445 | 929.9797 | 0.229967 |  | 933.4531
[29 empty] | 0.182306 | 0.282843 | 930.4457 | 0.2325745 |  | 933.9209
[29 empty] | 0.184226 | 0.286075 | 930.9807 | 0.2351505 |  | 934.4579
[29 empty] | 0.185668 | 0.288939 | 931.5493 | 0.2373035 |  | 935.0286
[29 empty] | 0.187213 | 0.291495 | 932.2281 | 0.239354 |  | 935.7099
[29 empty] | 0.188418 | 0.29368 | 932.8111 | 0.241049 |  | 936.2951
[29 empty] | 0.189994 | 0.295882 | 933.4554 | 0.242938 |  | 936.9418
[29 empty] | 0.191346 | 0.297981 | 933.0575 | 0.2446635 |  | 936.5424
[29 empty] | 0.192575 | 0.299954 | 932.6951 | 0.2462645 |  | 936.1787
[29 empty] | 0.193786 | 0.301898 | 932.5023 | 0.247842 |  | 935.9852
[29 empty] | 0.194765 | 0.303683 | 932.9136 | 0.249224 |  | 936.398
[29 empty] | 0.19584 | 0.305524 | 933.3729 | 0.250682 |  | 936.859
[29 empty] | 0.196794 | 0.307226 | 933.8667 | 0.25201 |  | 937.3547
[29 empty] | 0.19778 | 0.308774 | 934.7651 | 0.253277 |  | 938.2564
[29 empty] | 0.198714 | 0.310298 | 935.7316 | 0.254506 |  | 939.2265
[29 empty] | 0.199492 | 0.311627 | 936.7115 | 0.2555595 |  | 940.2101
[29 empty] | 0.200202 | 0.31306 | 938.0558 | 0.256631 |  | 941.5594
[29 empty] | 0.200816 | 0.3143 | 939.447 | 0.257558 |  | 942.9558
[29 empty] | 0.201628 | 0.315804 | 941.7923 | 0.258716 |  | 945.3099
[29 empty] | 0.202465 | 0.317242 | 943.3418 | 0.2598535 |  | 946.8652
[29 empty] | 0.203562 | 0.319223 | 942.8614 | 0.2613925 |  | 946.383
[29 empty] | 0.20471 | 0.321262 | 942.8413 | 0.262986 |  | 946.3628
[29 empty] | 0.206303 | 0.323996 | 943.4233 | 0.2651495 |  | 946.947
[29 empty] | 0.208433 | 0.327483 | 943.8144 | 0.267958 |  | 947.3395
[29 empty] | 0.211377 | 0.333836 | 943.2046 | 0.2726065 |  | 946.7274
[29 empty] | 0.216035 | 0.343606 | 937.7403 | 0.2798205 |  | 941.2427
[29 empty] | 0.22202 | 0.356013 | 889.2713 | 0.2890165 |  | 892.5927
90°
75°
60°
45°D
45°S
30°
15°
0°