## RP_A
890A1(A2) | 890A1 |  | 890A2(A3) | 890A2 |  | 890A3(A4) | 890A3 | [11 empty] | 极限荷载 | 极限荷载对应的位移 | 断裂荷载 | 断裂荷载对应的应变 | DIS | RF | 备注：DIS来自DIS_POINT；RF来自LOADNODE | 赵琛-有限元 | dis=DIS*2 | rf=RF*4/1000 |  | MAX | MID | MIN | PEEQ | S_AVE | S | 应力三轴度 | R | (R/S)^3 | Lode角角度 | Lode角 | PEEQ-LODE | PEEQ-应力三轴度
Load （kN） | Displacement (mm) | 斜率 | Load (kN) | Displacement (mm) | 斜率 | Load (kN) | Displacement (mm) | 斜率 | time | RF | Dis | DIS | RF | 与右侧开裂变形相对应的时间所在行 | 与右侧开裂变形相对应的时间 |  | fracture deformation (mm) | 890A1 | 92.459625 | 0.262689769 | 82.7586875 | 0.706697524 | 0 | 0 |  |  | 0 | 0 | 0 | 0 | 0 | 0 | 0 | 0 | 0 | #DIV/0! | 0 | #DIV/0! | #DIV/0! | #DIV/0!
0.105463112 | 1.59602496e-05 | 2037.138 | 0.105463112 | 3.19204992e-05 | 2037.138 | 0.216663849 | 6.38409983e-05 | 1636.558 | 0 | 0 | 0 | 0 | 0 | 406 | 0.403 | A1 | 0.706697524 | 890A2 | 91.7288203 | 0.275655866 | 81.8069141 | 0.739116013 | 0.00023245 | 142.6572 |  |  | 0.0004649 | 0.5706286 | 0.001 | 5.883207 | 2.529056 | 2.528727 | 0 | 3.646997 | 3.354316 | 1.087255 | 4.661047 | 2.683111 | #NUM! | #NUM!
0.137976349 | 3.19204992e-05 | 2054.257 | 0.137976349 | 4.78807488e-05 | 1934.426 | 0.347263245 | 0.000143642246 | 1020.709 | 0.001 | 285.3109 | 0.0004649036 | 0.0009298071 | 1.141244 |  |  | A2 | 0.739116013 | 890A3 | 92.3903516 | 0.272642553 | 82.5856406 | 0.740913093 | 0.0004649032 | 285.3109 |  |  | 0.0009298064 | 1.141244 | 0.002 | 11.76651 | 5.057846 | 5.057187 | 0 | 7.293849 | 6.708999 | 1.087174 | 7.399221 | 1.341482 | #NUM! | #NUM!
0.170762802 | 4.78807488e-05 | #DIV/0! | 0.168850266 | 6.38409983e-05 | 479.3266 | 0.477589417 | 0.000271324243 | 1007.87 | 0.002 | 570.6085 | 0.0009298197 | 0.001859639 | 2.282434 |  |  | A3 | 0.740913093 | [5 empty] | 0.0006973596 | 427.9614 |  |  | 0.001394719 | 1.711846 | 0.003 | 17.64992 | 7.586369 | 7.58538 | 0 | 10.94056 | 10.06405 | 1.087093 | 9.696075 | 0.8942724 | 8.861624 | 0.1546645
0.20136351 | 4.78807488e-05 | 1018.569 | 0.199450958 | 0.000127681997 | 1018.569 | 0.606276245 | 0.00039900624 | 1612.592 | 0.003 | 855.8926 | 0.001394748 | 0.002789497 | 3.423571 | [9 empty] | 0.000929819 | 570.6085 |  |  | 0.001859638 | 2.282434 | 0.004 | 23.53343 | 10.11463 | 10.11331 | 0 | 14.58712 | 13.41946 | 1.087012 | 11.74639 | 0.6706676 | 15.96046 | 0.2785626
0.23387674 | 7.98012479e-05 | 1814.593 | 0.231964203 | 0.000159602496 | 2054.258 | 0.734963135 | 0.000478807488 | 1321.002 | 0.004 | 1141.163 | 0.00185969 | 0.00371938 | 4.564653 |  |  | mean | 0.7289089 |  |  |  |  | 0.7289089 | 0.001162282 | 713.2523 |  |  | 0.002324563 | 2.853009 | 0.005 | 29.41704 | 12.64262 | 12.64097 | 0 | 18.23354 | 16.77525 | 1.086931 | 13.63097 | 0.5365048 | 19.18466 | 0.3348355
0.262838104 | 9.57614975e-05 | #DIV/0! | 0.264750671 | 0.000175562745 | 2037.137 | 0.861464233 | 0.000574568985 | 1100.495 | 0.005 | 1426.421 | 0.002324644 | 0.004649288 | 5.705683 | [7 empty] | 与右侧开裂变形相对应的时间所在行 | 与右侧开裂变形相对应的时间 | 0.001394747 | 855.8926 |  |  | 0.002789495 | 3.423571 | 0.006 | 35.30074 | 15.17034 | 15.16836 | 0 | 21.87981 | 20.13139 | 1.08685 | 15.39324 | 0.4470629 | 21.1482 | 0.3691057
0.293438812 | 9.57614975e-05 | 684.7526 | 0.297263885 | 0.000191522995 | 453.6489 | 0.984413452 | 0.000686290732 | 1050.905 | 0.006 | 1711.664 | 0.00278961 | 0.005579221 | 6.846658 | [7 empty] | 808 | 0.7284099 | 0.001627216 | 998.5297 |  |  | 0.003254433 | 3.994119 | 0.007 | 41.18455 | 17.6978 | 17.69548 | 0 | 25.52594 | 23.48791 | 1.086769 | 17.05992 | 0.3831758 | 22.48982 | 0.3925214
0.326225281 | 0.000143642246 | #DIV/0! | 0.326225281 | 0.000255363993 | #DIV/0! | 1.10517688 | 0.000801204529 | 1243.967 | 0.007 | 1996.895 | 0.003254589 | 0.006509179 | 7.98758 | [9 empty] | 0.001859688 | 1141.163 |  |  | 0.003719377 | 4.564653 | 0.008 | 47.06846 | 20.22499 | 20.22234 | 0 | 29.17193 | 26.84479 | 1.086689 | 18.64894 | 0.3352605 | 23.47054 | 0.4096382
0.356825958 | 0.000143642246 | 958.6538 | 0.360651062 | 0.000255363993 | #DIV/0! | 1.22430103 | 0.000896966027 | 1921.587 | 0.008 | 2282.112 | 0.003719581 | 0.007439163 | 9.128447 | [9 empty] | 0.002092164 | 1283.794 |  |  | 0.004184327 | 5.135174 | 0.009 | 52.95247 | 22.75191 | 22.74893 | 0 | 32.81777 | 30.20204 | 1.086608 | 20.17306 | 0.2979931 | 24.22097 | 0.4227356
0.387426666 | 0.000175562745 | 907.2967 | 0.393164276 | 0.000255363993 | 684.7526 | 1.34697705 | 0.000960807025 | 1204.023 | 0.009 | 2567.315 | 0.004184586 | 0.008369171 | 10.26926 | [9 empty] | 0.002324642 | 1426.421 |  |  | 0.004649284 | 5.705683 | 0.01 | 58.83657 | 25.27857 | 25.27526 | 0 | 36.46347 | 33.55966 | 1.086527 | 21.64176 | 0.2681791 | 24.81469 | 0.433098
0.416388031 | 0.000207483245 | 2156.97 | 0.425950745 | 0.000303244742 | 1018.569 | 1.46227612 | 0.00105656858 | 1417.439 | 0.01 | 2852.506 | 0.004649603 | 0.009299206 | 11.41002 | [9 empty] | 0.002557124 | 1569.044 |  |  | 0.005114247 | 6.276177 | 0.011 | 64.72078 | 27.80496 | 27.80132 | 0 | 40.10902 | 36.91764 | 1.086446 | 23.06234 | 0.2437859 | 25.29663 | 0.4415096
0.450813812 | 0.000223443494 | 1934.425 | 0.458463989 | 0.000335165241 | 1027.129 | 1.5753894 | 0.00113636977 | 1372.927 | 0.011 | 3137.682 | 0.005114632 | 0.01022926 | 12.55073 | [9 empty] | 0.002789608 | 1711.664 |  |  | 0.005579216 | 6.846658 | 0.012 | 70.60509 | 30.33109 | 30.32711 | 0 | 43.75443 | 40.27599 | 1.086365 | 24.44059 | 0.2234582 | 25.69592 | 0.4484785
0.481687714 | 0.000239403744 | 1797.476 | 0.491250458 | 0.00036708574 | 509.2842 | 1.68495081 | 0.00121617108 | 1369.506 | 0.012 | 3422.846 | 0.005579675 | 0.01115935 | 13.69138 | [9 empty] | 0.003022096 | 1854.281 |  |  | 0.006044192 | 7.417125 | 0.013 | 76.48949 | 32.85695 | 32.85263 | 0 | 47.39969 | 43.6347 | 1.086284 | 25.78114 | 0.2062578 | 26.03229 | 0.4543491
0.510375885 | 0.000255363993 | 639.1019 | 0.523763672 | 0.000430926739 | 958.6538 | 1.79423901 | 0.00129597227 | 1592.048 | 0.013 | 3707.996 | 0.00604473 | 0.01208946 | 14.83198 | [9 empty] | 0.003254587 | 1996.895 |  |  | 0.006509174 | 7.98758 | 0.014 | 82.374 | 35.38254 | 35.3779 | 0 | 51.04481 | 46.99378 | 1.086204 | 27.08784 | 0.1915147 | 26.3196 | 0.4593637
0.540976562 | 0.000303244742 | 1694.762 | 0.55436438 | 0.000462847238 | 513.564 | 1.89587695 | 0.00135981326 | 2042.843 | 0.014 | 3993.132 | 0.006509797 | 0.01301959 | 15.97253 | [9 empty] | 0.003487081 | 2139.505 |  |  | 0.006974163 | 8.558021 | 0.015 | 88.25861 | 37.90787 | 37.90289 | 0 | 54.68979 | 50.35324 | 1.086123 | 28.36389 | 0.1787373 | 26.56793 | 0.4636978
0.568025391 | 0.000319204992 | #DIV/0! | 0.587150818 | 0.000526688236 | #DIV/0! | 1.99368994 | 0.00140769407 | 2048.554 | 0.015 | 4278.255 | 0.006974877 | 0.01394975 | 17.11302 | [9 empty] | 0.003719578 | 2282.112 |  |  | 0.007439157 | 9.128447 | 0.016 | 94.14332 | 40.43293 | 40.42761 | 0 | 58.33462 | 53.71305 | 1.086042 | 29.61198 | 0.167557 | 26.78473 | 0.4674817
0.598626099 | 0.000319204992 | 1018.569 | 0.617751526 | 0.000526688236 | 967.2124 | 2.09177612 | 0.00145557476 | 1923.008 | 0.016 | 4563.365 | 0.00743997 | 0.01487994 | 18.25346 | [9 empty] | 0.003952079 | 2424.715 |  |  | 0.007904158 | 9.698861 | 0.017 | 100.0281 | 42.95772 | 42.95207 | 0 | 61.97931 | 57.07323 | 1.085961 | 30.83442 | 0.1576921 | 26.97568 | 0.4708144
0.631139343 | 0.000351125491 | 644.8083 | 0.648625427 | 0.000558608735 | 958.6538 | 2.18385132 | 0.00150345557 | #DIV/0! | 0.017 | 4848.461 | 0.007905075 | 0.01581015 | 19.39384375 | [9 empty] | 0.004184583 | 2567.315 |  |  | 0.008369165 | 10.26926 | 0.018 | 105.913 | 45.48225 | 45.47626 | 0 | 65.62385 | 60.43378 | 1.08588 | 32.03323 | 0.1489233 | 27.14515 | 0.4737723
0.662013245 | 0.00039900624 | -1917.308 | 0.679226135 | 0.000590529235 | 898.7382 | 2.27018896 | 0.00150345557 | #DIV/0! | 0.018 | 5133.543 | 0.008370194 | 0.01674039 | 20.53417 | [9 empty] | 0.004417089 | 2709.912 |  |  | 0.008834179 | 10.83965 | 0.019 | 111.798 | 48.00651 | 48.00019 | 0 | 69.26825 | 63.7947 | 1.085799 | 33.21013 | 0.1410775 | 27.2966 | 0.4764155
0.692613953 | 0.00038304599 | 898.7382 | 0.707914307 | 0.000622449734 | 1934.425 | 2.34887646 | 0.00150345557 | -2345.281 | 0.019 | 5418.613 | 0.008835324 | 0.01767065 | 21.67445 | [9 empty] | 0.004649599 | 2852.506 |  |  | 0.009299198 | 11.41002 | 0.02 | 117.6832 | 50.53051 | 50.52385 | 0 | 72.91251 | 67.15598 | 1.085719 | 34.36666 | 0.1340164 | 27.43275 | 0.4787918
0.721302124 | 0.000414966489 | 1934.425 | 0.738788208 | 0.000638409983 | 1018.569 | 2.42373901 | 0.00147153507 | -992.8919 | 0.02 | 5703.668 | 0.009300468 | 0.01860094 | 22.81467 | [9 empty] | 0.004882112 | 2995.096 |  |  | 0.009764224 | 11.98038 | 0.021 | 123.5684 | 53.05424 | 53.04724 | 0 | 76.55662 | 70.51763 | 1.085638 | 35.50416 | 0.1276277 | 27.55582 | 0.4809399
0.752176025 | 0.000430926739 | 1677.641 | 0.771301453 | 0.000670330483 | 898.7382 | 2.48712622 | 0.00140769407 | #DIV/0! | 0.021 | 5988.711 | 0.009765624 | 0.01953125 | 23.95484375 | [9 empty] | 0.005114628 | 3137.682 |  |  | 0.01022926 | 12.55073 | 0.022 | 129.4537 | 55.57771 | 55.57037 | 0 | 80.20058 | 73.87964 | 1.085557 | 36.62385 | 0.1218198 | 27.66762 | 0.4828911
0.778951599 | 0.000446886988 | 1934.429 | 0.799989624 | 0.000702250982 | 1027.128 | 2.54641504 | 0.00140769407 | -903.0155 | 0.022 | 6273.74 | 0.01023079 | 0.02046159 | 25.09496 | [9 empty] | 0.005347148 | 3280.266 |  |  | 0.0106943 | 13.12106 | 0.023 | 135.3391 | 58.1009 | 58.09323 | 0 | 83.8444 | 77.24202 | 1.085477 | 37.72679 | 0.1165169 | 27.76962 | 0.4846714
0.809825562 | 0.000462847238 | #DIV/0! | 0.832776062 | 0.000734171481 | 1018.569 | 2.60406445 | 0.00134385307 | -838.8243 | 0.023 | 6558.755 | 0.01069597 | 0.02139195 | 26.23502 | [9 empty] | 0.00557967 | 3422.846 |  |  | 0.01115934 | 13.69138 | 0.024 | 141.2246 | 60.62383 | 60.61582 | 0 | 87.48808 | 80.60477 | 1.085396 | 38.81396 | 0.1116559 | 27.86307 | 0.4863024
0.838513672 | 0.000462847238 | 639.1025 | 0.865289307 | 0.00076609198 | 824.8152 | 2.64422803 | 0.00129597227 | -195.1535 | 0.024 | 6843.758 | 0.01116117 | 0.02232234 | 27.37503125 | [9 empty] | 0.005812196 | 3565.422 |  |  | 0.01162439 | 14.26169 | 0.025 | 147.1102 | 63.1465 | 63.13815 | 0 | 91.13162 | 83.96789 | 1.085315 | 39.88623 | 0.1071838 | 27.949 | 0.4878021
0.86911438 | 0.000510727987 | 1814.594 | 0.894250671 | 0.000801204529 | 958.6538 | 2.65980151 | 0.00121617108 | -59.915 | 0.025 | 7128.746 | 0.01162637 | 0.02325275 | 28.51498 | [9 empty] | 0.006044725 | 3707.996 |  |  | 0.01208945 | 14.83198 | 0.026 | 152.9959 | 65.6689 | 65.6602 | 0 | 94.775 | 87.33136 | 1.085234 | 40.94438 | 0.1030558 | 28.02828 | 0.4891858
0.898075745 | 0.000526688236 | #DIV/0! | 0.924851379 | 0.000833125028 | 1917.308 | 2.66553906 | 0.00112040958 | -39.94507 | 0.026 | 7413.637 | 0.01209175 | 0.02418349 | 29.65455 | [9 empty] | 0.006277257 | 3850.565 |  |  | 0.01255451 | 15.40226 | 0.027 | 158.8817 | 68.19103 | 68.182 | 0 | 98.41825 | 90.69521 | 1.085154 | 41.98915 | 0.09923346 | 28.10166 | 0.4904664
0.926763916 | 0.000526688236 | 958.6538 | 0.955452087 | 0.000849085278 | 604.8645 | 2.66936426 | 0.00102464808 | -29.95878 | 0.027 | 7698.479 | 0.0125572 | 0.02511439 | 30.79391 | [9 empty] | 0.006509792 | 3993.132 |  |  | 0.01301958 | 15.97253 | 0.028 | 164.7676 | 70.7129 | 70.70353 | 0 | 102.0614 | 94.05943 | 1.085073 | 43.02119 | 0.09568419 | 28.16977 | 0.4916552
0.957364624 | 0.000558608735 | #DIV/0! | 0.984413452 | 0.000896966027 | #DIV/0! | 2.67127686 | 0.000960807025 | -39.93985 | 0.028 | 7983.211 | 0.01302283 | 0.02604566 | 31.93284375 | [9 empty] | 0.00674233 | 4135.695 |  |  | 0.01348466 | 16.54278125 | 0.029 | 170.6537 | 73.23451 | 73.22479 | 0 | 105.7043 | 97.424 | 1.084993 | 44.0411 | 0.0923797 | 28.23316 | 0.4927616
0.986325989 | 0.000558608735 | 958.6539 | 1.01310156 | 0.000896966027 | 967.2123 | 2.67318921 | 0.000912926276 | -71.90101 | 0.029 | 8267.743 | 0.01348882 | 0.02697763 | 33.07097 | [9 empty] | 0.006974872 | 4278.255 |  |  | 0.01394974 | 17.11302 | 0.03 | 176.5398 | 75.75584 | 75.74579 | 0 | 109.3471 | 100.7889 | 1.084912 | 45.04945 | 0.0892955 | 28.29231 | 0.4937939
1.0169267 | 0.000590529235 | 847.379 | 1.04397546 | 0.000928886526 | 479.3265 | 2.678927 | 0.000833125028 | -92.17793 | 0.03 | 8552.194 | 0.01395493 | 0.02790986 | 34.20878 | [9 empty] | 0.007207416 | 4420.812 |  |  | 0.01441483 | 17.68325 | 0.031 | 182.426 | 78.27691 | 78.26652 | 0 | 112.9898 | 104.1543 | 1.084831 | 46.04674 | 0.08641029 | 28.34762 | 0.4947594
1.04397546 | 0.000622449734 | -958.6539 | 1.07457617 | 0.000992727582 | 1018.572 | 2.68657715 | 0.00075013173 | -59.915 | 0.031 | 8836.313 | 0.01442163 | 0.02884326 | 35.34525 | [9 empty] | 0.007439964 | 4563.365 |  |  | 0.01487993 | 18.25346 | 0.032 | 188.3123 | 80.79772 | 80.78698 | 0 | 116.6323 | 107.52 | 1.084751 | 47.03345 | 0.0837054 | 28.39947 | 0.4956643
1.07457617 | 0.000590529235 | 838.8227 | 1.10708948 | 0.00102464808 | 1814.596 | 2.6923147 | 0.000654370233 | -59.915 | 0.032 | 9120.278 | 0.0148886 | 0.02977719 | 36.48111 | [9 empty] | 0.007672515 | 4705.915 |  |  | 0.01534503 | 18.82366 | 0.033 | 194.1987 | 83.31826 | 83.30718 | 0 | 120.2747 | 110.886 | 1.08467 | 48.01003 | 0.08116444 | 28.44817 | 0.4965142
1.10135181 | 0.000622449734 | 1694.762 | 1.13605078 | 0.00104060827 | 639.1018 | 2.69805225 | 0.000558608735 | -74.89498 | 0.033 | 9403.958 | 0.01535606 | 0.03071212 | 37.61583 | [9 empty] | 0.00790507 | 4848.461 |  |  | 0.01581014 | 19.39384375 | 0.034 | 200.0852 | 85.83853 | 85.8271 | 0 | 123.917 | 114.2524 | 1.084589 | 48.97687 | 0.07877296 | 28.49399 | 0.4973139
1.12840063 | 0.000638409983 | #DIV/0! | 1.16665149 | 0.00108848908 | 838.8224 | 2.70761499 | 0.000430926739 | -119.8329 | 0.034 | 9687.195 | 0.01582431 | 0.03164861 | 38.74878125 | [9 empty] | 0.008137627 | 4991.004 |  |  | 0.01627525 | 19.96402 | 0.035 | 205.9718 | 88.35854 | 88.34677 | 0 | 127.5591 | 117.6192 | 1.084509 | 49.93438 | 0.07651812 | 28.53718 | 0.4980678
1.15708875 | 0.000638409983 | 1917.307 | 1.19342712 | 0.00112040958 | 1934.432 | 2.72100293 | 0.000319204992 | -485.0306 | 0.035 | 9970.174 | 0.016293 | 0.03258601 | 39.8807 | [9 empty] | 0.008370187 | 5133.543 |  |  | 0.01674037 | 20.53417 | 0.036 | 211.8586 | 90.87829 | 90.86617 | 0 | 131.201 | 120.9863 | 1.084428 | 50.88288 | 0.07438857 | 28.57797 | 0.4987797
1.18768945 | 0.000654370233 | 847.3812 | 1.22430103 | 0.00113636977 | 1797.466 | 2.74422656 | 0.000271324243 | #DIV/0! | 0.036 | 10252.66 | 0.01676257 | 0.03352514 | 41.01065 | [9 empty] | 0.00860275 | 5276.08 |  |  | 0.0172055 | 21.10432 | 0.037 | 217.7454 | 93.39776 | 93.38531 | 0 | 134.8428 | 124.3538 | 1.084348 | 51.82273 | 0.07237412 | 28.61655 | 0.499453
1.21473828 | 0.000686290732 | 1557.81 | 1.25298914 | 0.00115233008 | 599.1607 | 2.77291479 | 0.000271324243 | 2293.923 | 0.037 | 10534.69 | 0.01723296 | 0.03446592 | 42.13874 | [9 empty] | 0.008835318 | 5418.613 |  |  | 0.01767064 | 21.67445 | 0.038 | 223.6323 | 95.91697 | 95.90417 | 0 | 138.4845 | 127.7217 | 1.084267 | 52.75424 | 0.07046569 | 28.65309 | 0.5000907
1.23960132 | 0.000702250982 | 958.6539 | 1.28167737 | 0.00120021077 | 604.8624 | 2.80952637 | 0.000287284493 | 527.2589 | 0.038 | 10816.2 | 0.01770425 | 0.0354085 | 43.26479 | [9 empty] | 0.009067887 | 5561.143 |  |  | 0.01813577 | 22.24457 | 0.039 | 229.5193 | 98.43591 | 98.42278 | 0 | 142.126 | 131.09 | 1.084187 | 53.67769 | 0.06865514 | 28.68775 | 0.5006957
1.27020203 | 0.000734171481 | 1694.762 | 1.31063867 | 0.00124809158 | 958.6541 | 2.85160229 | 0.00036708574 | 319.55 | 0.039 | 11097.09 | 0.01817666 | 0.03635332 | 44.38835 | [9 empty] | 0.009300461 | 5703.668 |  |  | 0.01860092 | 22.81467 | 0.04 | 235.4064 | 100.9546 | 100.9411 | 0 | 145.7674 | 134.4586 | 1.084106 | 54.59336 | 0.06693511 | 28.72068 | 0.5012704
1.29725085 | 0.00075013173 | 1797.481 | 1.34123938 | 0.00128001207 | 967.2123 | 2.88220288 | 0.000462847238 | 243.9456 | 0.04 | 11377.35 | 0.01865018 | 0.03730036 | 45.50941 | [9 empty] | 0.009533037 | 5846.191 |  |  | 0.01906607 | 23.38477 | 0.041 | 241.2937 | 103.473 | 103.4592 | 0 | 149.4086 | 137.8276 | 1.084026 | 55.50152 | 0.06529898 | 28.75199 | 0.5018169
1.32593909 | 0.00076609198 | #DIV/0! | 1.37211328 | 0.00131193257 | #DIV/0! | 2.89777661 | 0.000526688236 | 79.88492 | 0.041 | 11656.9 | 0.01912499 | 0.03824998 | 46.6276 | [9 empty] | 0.009765617 | 5988.711 |  |  | 0.01953123 | 23.95484375 | 0.042 | 247.181 | 105.9912 | 105.977 | 0 | 153.0497 | 141.1969 | 1.083945 | 56.4024 | 0.06374078 | 28.78182 | 0.5023374
1.3527146 | 0.00076609198 | 1312.446 | 1.39697632 | 0.00131193257 | 898.74 | 2.90160156 | 0.000574568985 | -119.8352 | 0.042 | 11935.53 | 0.01960144 | 0.03920289 | 47.74213 | [9 empty] | 0.0099982 | 6131.227 |  |  | 0.0199964 | 24.52491 | 0.043 | 253.0684 | 108.509 | 108.4945 | 0 | 156.6906 | 144.5666 | 1.083865 | 57.29625 | 0.06225504 | 28.81025 | 0.5028337
1.37785095 | 0.00078524428 | 1797.473 | 1.42566455 | 0.00134385307 | 483.6061 | 2.89968896 | 0.000590529235 | -119.8274 | 0.043 | 12213.33 | 0.02007941 | 0.04015882 | 48.8533125 | [9 empty] | 0.01023079 | 6273.74 |  |  | 0.02046157 | 25.09496 | 0.044 | 258.9559 | 111.0267 | 111.0118 | 0 | 160.3314 | 147.9367 | 1.083784 | 58.18327 | 0.06083684 | 28.83738 | 0.5033073
1.40653906 | 0.000801204529 | #DIV/0! | 1.45653845 | 0.00140769407 | #DIV/0! | 2.89586401 | 0.000622449734 | 0 | 0.044 | 12489.93 | 0.02055954 | 0.04111908 | 49.95973 | [9 empty] | 0.01046337 | 6416.25 |  |  | 0.02092675 | 25.665 | 0.045 | 264.8435 | 113.544 | 113.5288 | 0 | 163.9721 | 151.3071 | 1.083704 | 59.06367 | 0.05948166 | 28.86331 | 0.5037598
1.4333147 | 0.000801204529 | 907.2985 | 1.48522656 | 0.00140769407 | 559.2158 | 2.89586401 | 0.000670330483 | 39.94507 | 0.045 | 12765.24 | 0.02104206 | 0.04208412 | 51.06096 | [9 empty] | 0.01069597 | 6558.755 |  |  | 0.02139193 | 26.23502 | 0.046 | 270.7313 | 116.0611 | 116.0455 | 0 | 167.6126 | 154.6779 | 1.083623 | 59.93766 | 0.05818541 | 28.88811 | 0.5041927
1.46227612 | 0.000833125028 | #DIV/0! | 1.5120022 | 0.00145557476 | 1574.921 | 2.89777661 | 0.000718211231 | -119.8352 | 0.046 | 13038.9 | 0.02152764 | 0.04305528 | 52.15562 | [9 empty] | 0.01092856 | 6701.258 |  |  | 0.02185712 | 26.80503 | 0.047 | 276.6191 | 118.5779 | 118.562 | 0 | 171.253 | 158.0491 | 1.083543 | 60.80541 | 0.05694432 | 28.91185 | 0.5046071
1.48713916 | 0.000833125028 | #DIV/0! | 1.53713843 | 0.00147153507 | 958.6538 | 2.89586401 | 0.000734171481 | -239.6548 | 0.047 | 13311.16 | 0.02201581 | 0.04403162 | 53.24462 | [9 empty] | 0.01116116 | 6843.758 |  |  | 0.02232232 | 27.37503125 | 0.048 | 282.507 | 121.0945 | 121.0782 | 0 | 174.8932 | 161.4207 | 1.083462 | 61.66711 | 0.05575494 | 28.93461 | 0.5050042
1.51391479 | 0.000833125028 | -1574.928 | 1.56773914 | 0.00150345557 | 898.74 | 2.89968896 | 0.000718211231 | -59.90978 | 0.048 | 13582.23 | 0.02250611 | 0.04501223 | 54.32893 | [9 empty] | 0.01139376 | 6986.253 |  |  | 0.02278752 | 27.94501 | 0.049 | 288.395 | 123.6108 | 123.5941 | 0 | 178.5333 | 164.7926 | 1.083382 | 62.52292 | 0.05461411 | 28.95643 | 0.505385
1.53905103 | 0.000817164779 | 1677.645 | 1.59642737 | 0.00153537607 | 529.6132 | 2.89777661 | 0.00075013173 | 0 | 0.049 | 13851.82 | 0.02299913 | 0.04599826 | 55.4073 | [9 empty] | 0.01162637 | 7128.746 |  |  | 0.02325273 | 28.51498 | 0.05 | 294.2832 | 126.1268 | 126.1098 | 0 | 182.1733 | 168.1649 | 1.083302 | 63.37301 | 0.05351891 | 28.97738 | 0.5057506
1.56582666 | 0.000833125028 | -778.9051 | 1.6234762 | 0.00158644887 | 1437.98 | 2.89777661 | 0.00076609198 | 0 | 0.05 | 14119.83 | 0.02349505 | 0.0469901 | 56.4793 | [9 empty] | 0.01185903 | 7271.207 |  |  | 0.02371805 | 29.08483 | 0.051 | 300.1728 | 128.6456 | 128.6286 | 0 | 185.8157 | 171.5356 | 1.083248 | 64.21706 | 0.05246723 | 28.99749 | 0.5061017
1.5906897 | 0.000801204529 | 564.9208 | 1.64642664 | 0.00160240906 | 898.74 | 2.89777661 | 0.000801204529 | 0 | 0.051 | 14385.91 | 0.02399449 | 0.04798899 | 57.54363 | [9 empty] | 0.01209174 | 7413.637 |  |  | 0.02418348 | 29.65455 | 0.052 | 306.0638 | 131.167 | 131.1503 | 0 | 189.4603 | 174.9051 | 1.083218 | 65.05528 | 0.05145647 | 29.01682 | 0.506439
1.61773853 | 0.000849085278 | 659.0737 | 1.67511487 | 0.00163432956 | 847.3812 | 2.89777661 | 0.000833125028 | #DIV/0! | 0.052 | 14650.17 | 0.0244973 | 0.04899461 | 58.6006875 | [9 empty] | 0.01232445 | 7556.063 |  |  | 0.02464891 | 30.22425 | 0.053 | 311.9548 | 133.6881 | 133.6717 | 0 | 193.1049 | 178.2749 | 1.083186 | 65.88821 | 0.05048382 | 29.03542 | 0.5067637
1.63877649 | 0.000881005777 | #DIV/0! | 1.7021637 | 0.00166625006 | 1797.467 | 2.89968896 | 0.000833125028 | 0 | 0.053 | 14912.75 | 0.02500321 | 0.05000642 | 59.651 | [9 empty] | 0.01255719 | 7698.479 |  |  | 0.02511438 | 30.79391 | 0.054 | 317.8465 | 136.2096 | 136.1935 | 0 | 196.7499 | 181.645 | 1.083156 | 66.71596 | 0.0495472 | 29.05333 | 0.5070763
1.66363953 | 0.000881005777 | #DIV/0! | 1.73085181 | 0.00168221036 | 1437.987 | 2.89968896 | 0.000865045527 | 0 | 0.054 | 15173.68 | 0.02551212 | 0.05102424 | 60.69471 | [9 empty] | 0.01278997 | 7840.865 |  |  | 0.02557993 | 31.36346 | 0.055 | 323.7398 | 138.7329 | 138.7171 | 0 | 200.3966 | 185.0148 | 1.083138 | 67.53857 | 0.04864475 | 29.07059 | 0.5073775
1.69068835 | 0.000881005777 | 1557.818 | 1.75380237 | 0.00169817056 | 1694.757 | 2.89968896 | 0.000896966027 | #DIV/0! | 0.055 | 15432.62 | 0.02602463 | 0.05204926 | 61.7305 | [9 empty] | 0.01302282 | 7983.21 |  |  | 0.02604564 | 31.93284 | 0.056 | 329.6352 | 141.2603 | 141.2441 | 0 | 204.0465 | 188.383 | 1.083147 | 68.35579 | 0.04777501 | 29.08722 | 0.5076677
1.71555151 | 0.000896966027 | -479.325 | 1.7808512 | 0.00171413086 | #DIV/0! | 2.89968896 | 0.000896966027 | 0 | 0.056 | 15689.34 | 0.02654127 | 0.05308254 | 62.75736 | [9 empty] | 0.01325581 | 8125.479 |  |  | 0.02651162 | 32.50191 | 0.057 | 335.5345 | 143.7958 | 143.7779 | 0 | 207.7028 | 191.7476 | 1.083209 | 69.1673 | 0.04693669 | 29.10325 | 0.5079475
1.73850195 | 0.000849085278 | 479.3275 | 1.80571423 | 0.00171413086 | 449.3681 | 2.89968896 | 0.000944846775 | 119.8352 | 0.057 | 15943.97 | 0.02706178 | 0.05412357 | 63.77588 | [9 empty] | 0.01348881 | 8267.742 |  |  | 0.02697761 | 33.07096875 | 0.058 | 341.434 | 146.3311 | 146.3115 | 0 | 211.3589 | 195.1127 | 1.083266 | 69.97418 | 0.04612719 | 29.11872 | 0.5082176
1.76145251 | 0.000896966027 | #DIV/0! | 1.83440234 | 0.00177797186 | 393.7338 | 2.90160156 | 0.000960807025 | 0 | 0.058 | 16196.61 | 0.02758594 | 0.05517187 | 64.78645 | [9 empty] | 0.01372181 | 8410.002 |  |  | 0.02744361 | 33.64001 | 0.059 | 347.3336 | 148.8663 | 148.8449 | 0 | 215.0149 | 198.478 | 1.083319 | 70.77651 | 0.04534507 | 29.13368 | 0.5084786
1.78467627 | 0.000896966027 | 718.9913 | 1.8595387 | 0.00184181286 | #DIV/0! | 2.90160156 | 0.000944846775 | -39.94502 | 0.059 | 16447.05 | 0.02811412 | 0.05622824 | 65.7882 | [9 empty] | 0.01395492 | 8552.194 |  |  | 0.02790984 | 34.20878 | 0.06 | 353.2374 | 151.4061 | 151.3829 | 0 | 218.6755 | 201.8429 | 1.083395 | 71.5742 | 0.04458913 | 29.14813 | 0.5087308
1.80762683 | 0.000928886526 | -1437.975 | 1.88057666 | 0.00184181286 | 778.9051 | 2.89968896 | 0.000992727582 | #DIV/0! | 0.06 | 16695.25 | 0.02864645 | 0.05729289 | 66.78098 | [9 empty] | 0.01418817 | 8694.309 |  |  | 0.02837635 | 34.77723 | 0.061 | 359.1456 | 153.9519 | 153.9285 | 0 | 222.342 | 205.2055 | 1.083509 | 72.36692 | 0.04385848 | 29.1621 | 0.5089746
1.83057727 | 0.000912926276 | 1335.272 | 1.9054397 | 0.00187373336 | 393.7337 | 2.89968896 | 0.000992727582 | 119.8357 | 0.061 | 16940.84 | 0.02918363 | 0.05836725 | 67.76335 | [9 empty] | 0.01442162 | 8836.3125 |  |  | 0.02884324 | 35.34525 | 0.062 | 365.0602 | 156.5063 | 156.4846 | 0 | 226.0171 | 208.5647 | 1.083678 | 73.15456 | 0.04315207 | 29.1756 | 0.5092103
1.85188855 | 0.000928886526 | #DIV/0! | 1.93057605 | 0.00193757436 | 838.8186 | 2.90160156 | 0.00100868777 | 119.8348 | 0.062 | 17184.125 | 0.02972508 | 0.05945017 | 68.7365 | [9 empty] | 0.01465507 | 8978.313 |  |  | 0.02931015 | 35.91325 | 0.063 | 370.9749 | 159.0606 | 159.0406 | 0 | 229.6921 | 211.9243 | 1.08384 | 73.93805 | 0.042468 | 29.18868 | 0.5094385
1.87675159 | 0.000928886526 | #DIV/0! | 1.95735156 | 0.00196949486 | -1437.977 | 2.90351416 | 0.00102464808 | #DIV/0! | 0.063 | 17425.01 | 0.03027098 | 0.06054196 | 69.70002 | [9 empty] | 0.01488859 | 9120.278 |  |  | 0.02977717 | 36.48111 | 0.064 | 376.8918 | 161.617 | 161.5988 | 0 | 233.3692 | 215.2839 | 1.084007 | 74.71742 | 0.04180526 | 29.20135 | 0.5096596
1.89970203 | 0.000928886526 | #DIV/0! | 1.98030212 | 0.00195353455 | 778.9024 | 2.90160156 | 0.00102464808 | 239.6713 | 0.064 | 17663.28 | 0.03082169 | 0.06164338 | 70.65311 | [9 empty] | 0.01512224 | 9262.161 |  |  | 0.03024448 | 37.04864 | 0.065 | 382.8138 | 164.18 | 164.1631 | 0 | 237.0523 | 218.6422 | 1.084202 | 75.49246 | 0.04116313 | 29.21362 | 0.5098739
1.92265259 | 0.000928886526 | -1335.265 | 2.00516516 | 0.00198545516 | 363.775 | 2.90542676 | 0.00104060827 | -119.8357 | 0.065 | 17898.41 | 0.03137825 | 0.06275649 | 71.59365625 | [9 empty] | 0.01535605 | 9403.957 |  |  | 0.03071211 | 37.61583 | 0.066 | 388.7411 | 166.7507 | 166.734 | 0 | 240.742 | 221.9987 | 1.084429 | 76.26311 | 0.04054077 | 29.22552 | 0.5100815
1.94396375 | 0.000912926276 | #DIV/0! | 2.02838892 | 0.00204929616 | 718.99 | 2.90733936 | 0.00102464808 | 0 | 0.066 | 18130.92 | 0.03193964 | 0.06387928 | 72.52368 | [9 empty] | 0.01559013 | 9545.602 |  |  | 0.03118026 | 38.18240625 | 0.067 | 394.6782 | 169.3338 | 169.3154 | 0 | 244.4425 | 225.3536 | 1.084706 | 77.02952 | 0.03993723 | 29.23705 | 0.5102828
1.96691431 | 0.000912926276 | -1437.983 | 2.05133936 | 0.00208121655 | -1557.819 | 2.90733936 | 0.00110444927 | 0 | 0.067 | 18360.3 | 0.03250682 | 0.06501365 | 73.4412 | [9 empty] | 0.0158243 | 9687.194 |  |  | 0.03164859 | 38.74878 | 0.068 | 400.6186 | 171.9207 | 171.9002 | 0 | 248.1465 | 228.7081 | 1.084992 | 77.79205 | 0.03935147 | 29.24825 | 0.5104782
1.98986487 | 0.000896966027 | #DIV/0! | 2.07620264 | 0.00206525624 | 363.773 | 2.90733936 | 0.00112040958 | #DIV/0! | 0.068 | 18586.48 | 0.03307999 | 0.06615999 | 74.34590625 | [9 empty] | 0.01605858 | 9828.71875 |  |  | 0.03211717 | 39.314875 | 0.069 | 406.5631 | 174.5132 | 174.491 | 0 | 251.8558 | 232.061 | 1.0853 | 78.5505 | 0.03878291 | 29.25912 | 0.5106679
2.00926355 | 0.000896966027 | 659.0737 | 2.09942627 | 0.00212909724 | 778.9024 | 2.90733936 | 0.00112040958 | 79.88502 | 0.069 | 18809.32 | 0.03365944 | 0.06731889 | 75.23728125 | [9 empty] | 0.01629299 | 9970.174 |  |  | 0.03258599 | 39.8807 | 0.07 | 412.5121 | 177.111 | 177.0873 | 0 | 255.5701 | 235.413 | 1.085625 | 79.3051 | 0.03823068 | 29.26967 | 0.5108521
2.03030151 | 0.000928886526 | -1318.14 | 2.12428931 | 0.00216101785 | 1318.15 | 2.91116431 | 0.00116829027 | 59.91729 | 0.07 | 19029.06 | 0.03424471 | 0.06848942 | 76.11623 | [9 empty] | 0.01652762 | 10111.51 |  |  | 0.03305523 | 40.44602 | 0.071 | 418.4699 | 179.7161 | 179.6912 | 0 | 259.2924 | 238.7663 | 1.085967 | 80.05642 | 0.03769377 | 29.27993 | 0.5110312
2.05133936 | 0.000912926276 | 439.3849 | 2.14532739 | 0.00217697816 | #DIV/0! | 2.9130769 | 0.00120021077 | -119.8341 | 0.071 | 19245.33 | 0.03483652 | 0.06967305 | 76.9813 | [9 empty] | 0.01676256 | 10252.66 |  |  | 0.03352512 | 41.01064 | 0.072 | 424.4391 | 182.3351 | 182.311 | 0 | 263.0284 | 242.1161 | 1.086373 | 80.80346 | 0.03717225 | 29.2899 | 0.5112052
2.07237744 | 0.000960807025 | -1215.437 | 2.16855103 | 0.00217697816 | #DIV/0! | 2.91116431 | 0.00121617108 | 0 | 0.072 | 19457.73 | 0.03543564 | 0.07087128 | 77.83091 | [9 empty] | 0.01699771 | 10393.7 |  |  | 0.03399542 | 41.57479 | 0.073 | 430.4164 | 184.9628 | 184.9411 | 0 | 266.7734375 | 245.4645 | 1.086811 | 81.54675 | 0.03666518 | 29.29959 | 0.5113743
2.09177612 | 0.000944846775 | -1318.14 | 2.18767651 | 0.00217697816 | 287.5948 | 2.91116431 | 0.00124809158 | -119.8341 | 0.073 | 19666.21 | 0.03604214 | 0.07208427 | 78.66486 | [9 empty] | 0.01723294 | 10534.69 |  |  | 0.03446588 | 42.13875 | 0.074 | 436.397 | 187.5922 | 187.5734 | 0 | 270.5209 | 248.8142 | 1.08724 | 82.28695 | 0.03617156 | 29.30902 | 0.511539
2.11281396 | 0.000928886526 | -1318.155 | 2.21062695 | 0.00225677947 | 1198.334 | 2.9130769 | 0.00123213127 | 59.91761 | 0.074 | 19870.37 | 0.03665684 | 0.07331368 | 79.48146875 | [9 empty] | 0.0174684 | 10675.55 |  |  | 0.0349368 | 42.7022 | 0.075 | 442.3866 | 190.2314 | 190.2148 | 0 | 274.2776 | 252.1635 | 1.087697 | 83.02375 | 0.03569113 | 29.3182 | 0.5116992
2.13385205 | 0.000912926276 | 1078.485 | 2.22975244 | 0.00227273954 | 1095.598 | 2.9149895 | 0.00126405177 | 119.8198 | 0.075 | 20070.01 | 0.03728013 | 0.07456026 | 80.28003125 | [9 empty] | 0.01770424 | 10816.2 |  |  | 0.03540847 | 43.2648 | 0.076 | 448.3912 | 192.8888 | 192.8713 | 0 | 278.0504 | 255.5111 | 1.088212 | 83.75693 | 0.03522351 | 29.32714 | 0.5118552
2.15106494 | 0.000928886526 | #DIV/0! | 2.24723853 | 0.00228869985 | 1198.315 | 2.91690186 | 0.00128001207 | 119.8349 | 0.076 | 20265.21875 | 0.03791184 | 0.07582369 | 81.060875 | [9 empty] | 0.01794027 | 10956.74 |  |  | 0.03588054 | 43.82696 | 0.077 | 454.4037 | 195.5539 | 195.5343 | 0 | 281.8306 | 258.8596 | 1.08874 | 84.48708 | 0.03476789 | 29.33585 | 0.5120071
2.17046362 | 0.000928886526 | #DIV/0! | 2.26636401 | 0.00230466016 | 1318.136 | 2.92072705 | 0.00131193257 | -239.6697 | 0.077 | 20454.87 | 0.03855425 | 0.0771085 | 81.81946875 | [9 empty] | 0.01817664 | 11097.09 |  |  | 0.03635328 | 44.38836 | 0.078 | 460.4296 | 198.2328 | 198.2137 | 0 | 285.6254 | 262.2063 | 1.089316 | 85.21373 | 0.03432412 | 29.34433 | 0.5121552
2.18958911 | 0.000928886526 | #DIV/0! | 2.28740186 | 0.00232062046 | 490.2211 | 2.92455225 | 0.00129597227 | 199.7147 | 0.078 | 20639.32 | 0.03920667 | 0.07841334 | 82.55727 | [9 empty] | 0.01841323 | 11237.32 |  |  | 0.03682647 | 44.94926 | 0.079 | 466.4649 | 200.9196 | 200.9028 | 0 | 289.4291 | 265.5537 | 1.089908 | 85.93743 | 0.03389145 | 29.3526 | 0.5122995
2.206802 | 0.000928886526 | #DIV/0! | 2.30461475 | 0.00235573296 | 599.162 | 2.93411475 | 0.00134385307 | 718.9977 | 0.079 | 20817.4 | 0.03987145 | 0.07974291 | 83.2696 | [9 empty] | 0.01865016 | 11377.35 |  |  | 0.03730033 | 45.50941 | 0.08 | 472.5138 | 203.6237 | 203.6051 | 0 | 293.2475 | 268.8994 | 1.090547 | 86.65775 | 0.03346977 | 29.36066 | 0.5124401
2.22592725 | 0.000928886526 | #DIV/0! | 2.32374023 | 0.00238765334 | -1095.614 | 2.94559009 | 0.00135981326 | 787.4635 | 0.08 | 20988.56 | 0.04054984 | 0.08109968 | 83.95423 | [9 empty] | 0.01888737 | 11517.24 |  |  | 0.03777475 | 46.06895 | 0.081 | 478.5749 | 206.3396 | 206.3148 | 0 | 297.0764 | 272.2477 | 1.091199 | 87.37563 | 0.03305813 | 29.36852 | 0.5125774
2.24314014 | 0.000928886526 | -1335.272 | 2.34122632 | 0.00237169326 | #DIV/0! | 2.97072632 | 0.00139173376 | 758.9341 | 0.081 | 21151.63 | 0.04124432 | 0.08248865 | 84.60653125 | [9 empty] | 0.01912497 | 11656.9 |  |  | 0.03824993 | 46.62762 | 0.082 | 484.6522 | 209.0695 | 209.044 | 0 | 300.9219 | 275.5954 | 1.091897 | 88.09045 | 0.03265657 | 29.37619 | 0.5127113
2.26445142 | 0.000912926276 | 958.6498 | 2.35652686 | 0.00237169326 | 958.66 | 3.0070647 | 0.00143961457 | 753.2293 | 0.082 | 21304.75 | 0.04195905 | 0.08391809 | 85.21901 | [9 empty] | 0.01936302 | 11796.32 |  |  | 0.03872604 | 47.18526 | 0.083 | 490.7495 | 211.8137 | 211.7954 | 0 | 304.7862 | 278.9449 | 1.092639 | 88.80276 | 0.03226443 | 29.38369 | 0.5128421
2.27975171 | 0.000928886526 | #DIV/0! | 2.37182715 | 0.00238765334 | 359.4937 | 3.05515161 | 0.00150345557 | 1917.308 | 0.083 | 21442.79 | 0.04270527 | 0.08541054 | 85.77115625 | [9 empty] | 0.01960142 | 11935.54 |  |  | 0.03920285 | 47.74214 | 0.084 | 496.8612 | 214.5793 | 214.5596 | 0 | 308.6667 | 282.2917 | 1.093431 | 89.51166 | 0.03188191 | 29.391 | 0.5129697
2.2969646 | 0.000928886526 | -539.2425 | 2.38904004 | 0.00243553426 | 539.2445 | 3.11635303 | 0.00153537607 | 737.212 | 0.084 | 21560.02 | 0.04349619 | 0.08699238 | 86.24008 | [9 empty] | 0.01984017 | 12074.57 |  |  | 0.03968033 | 48.29826 | 0.085 | 502.9885 | 217.3554 | 217.3391 | 0 | 312.561 | 285.6413 | 1.094243 | 90.21833 | 0.03150805 | 29.39814 | 0.5130944
2.31417749 | 0.000896966027 | -547.8009 | 2.40625293 | 0.00246745464 | 975.7636 | 3.18930273 | 0.00163432956 | 2525.026 | 0.085 | 21660.94 | 0.04432173 | 0.08864346 | 86.64376 | [9 empty] | 0.02007938 | 12213.34 |  |  | 0.04015876 | 48.85334375 | 0.086 | 509.1372 | 220.1486 | 220.1395 | 0 | 316.4751 | 288.9931 | 1.095096 | 90.92274 | 0.03114261 | 29.40512 | 0.5132162
2.33166357 | 0.000865045527 | 279.6101 | 2.42182642 | 0.00248341495 | -838.8271 | 3.26990283 | 0.00166625006 | 824.1493 | 0.086 | 21750.87 | 0.04516989 | 0.09033978 | 87.00346 | [9 empty] | 0.02031919 | 12351.78 |  |  | 0.04063839 | 49.4071 | 0.087 | 515.3124 | 222.9749 | 222.9608 | 0 | 320.416 | 292.3445 | 1.096022 | 91.62433 | 0.03078559 | 29.41195 | 0.5133353
2.34505151 | 0.000912926276 | #DIV/0! | 2.43521436 | 0.00246745464 | #DIV/0! | 3.36197827 | 0.00177797186 | 1024.273 | 0.087 | 21831.64 | 0.04603652 | 0.09207304 | 87.32655 | [9 empty] | 0.02055951 | 12489.94 |  |  | 0.04111901 | 49.95977 | 0.088 | 521.5102 | 225.8223 | 225.8083 | 0 | 324.3803 | 295.6949 | 1.09701 | 92.32303 | 0.03043678 | 29.41861 | 0.5134516
2.3622644 | 0.000912926276 | 1078.485 | 2.45051465 | 0.00246745464 | #DIV/0! | 3.46006421 | 0.00187373336 | 1101.31 | 0.088 | 21904.54 | 0.04691882 | 0.09383765 | 87.61816 | [9 empty] | 0.02080041 | 12627.79 |  |  | 0.04160083 | 50.51115 | 0.089 | 527.7347 | 228.7006 | 228.6855 | 0 | 328.3736 | 299.0417 | 1.098086 | 93.01836 | 0.03009614 | 29.42512 | 0.5135652
2.37947729 | 0.000928886526 | -599.1604 | 2.46581494 | 0.00246745464 | #DIV/0! | 3.56552734 | 0.00196949486 | 1141.257 | 0.089 | 21970.63 | 0.04781453 | 0.09562906 | 87.88251 | [9 empty] | 0.02104202 | 12765.25 |  |  | 0.04208405 | 51.06102 | 0.09 | 533.9912 | 231.6165 | 231.6006 | 0 | 332.4028 | 302.3827 | 1.099278 | 93.70989 | 0.02976361 | 29.43147 | 0.5136761
2.38904004 | 0.000912926276 | -838.8146 | 2.48111523 | 0.00246745464 | 171.1894 | 3.67481567 | 0.00206525624 | 1164.077 | 0.09 | 22030.76 | 0.04872157 | 0.09744315 | 88.12305 | [9 empty] | 0.02128453 | 12902.24 |  |  | 0.04256905 | 51.60896 | 0.091 | 540.288 | 234.5856 | 234.5705 | 0 | 336.4813 | 305.7099 | 1.100656 | 94.39606 | 0.02943967 | 29.43766 | 0.5137841
2.40242773 | 0.000896966027 | 855.9478 | 2.49477637 | 0.00254725595 | 718.9766 | 3.78628955 | 0.00216101785 | 1029.575 | 0.091 | 22085.96 | 0.04963787 | 0.09927573 | 88.34386 | [9 empty] | 0.0215276 | 13038.92 |  |  | 0.04305519 | 52.15568 | 0.092 | 546.6132 | 237.5838 | 237.5617 | 0 | 340.5862 | 309.0405 | 1.102077 | 95.08042 | 0.0291224 | 29.44372 | 0.5138899
2.41608887 | 0.000912926276 | 599.1598 | 2.50625146 | 0.00256321626 | 1078.498 | 3.90131543 | 0.00227273954 | 1003.353 | 0.092 | 22137.52 | 0.05056102 | 0.101122 | 88.55009 | [9 empty] | 0.02177131 | 13175.25 |  |  | 0.04354262 | 52.701 | 0.093 | 552.9725 | 240.6044 | 240.5766 | 0 | 344.7178 | 312.382 | 1.103514 | 95.76456 | 0.02881088 | 29.44968 | 0.5139938
2.42565161 | 0.000928886526 | -958.6498 | 2.52346436 | 0.00257917633 | 958.6612 | 4.0166145 | 0.00238765334 | 1201.167 | 0.093 | 22186.2 | 0.05148954 | 0.1029791 | 88.7448125 | [9 empty] | 0.02201576 | 13311.17 |  |  | 0.04403153 | 53.2446875 | 0.094 | 559.3708 | 243.6466 | 243.6269 | 0 | 348.8814 | 315.734 | 1.104985 | 96.44841 | 0.02850501 | 29.45552 | 0.5140958
2.4409519 | 0.000912926276 | -419.4076 | 2.53876489 | 0.00259513664 | #DIV/0! | 4.13164014 | 0.00248341495 | 1063.814 | 0.094 | 22232.28 | 0.05242274 | 0.1048455 | 88.92911 | [9 empty] | 0.02226056 | 13446.91 |  |  | 0.04452112 | 53.78763 | 0.095 | 565.7877 | 246.7006 | 246.6882 | 0 | 353.0588 | 319.0933 | 1.106444 | 97.13131 | 0.02820492 | 29.46125 | 0.5141959
2.4543396 | 0.000881005777 | 718.995 | 2.55023999 | 0.00259513664 | 838.8271 | 4.25049121 | 0.00259513664 | 1243.964 | 0.095 | 22275.92 | 0.05336032 | 0.1067206 | 89.1037 | [9 empty] | 0.02250605 | 13582.26 |  |  | 0.04501211 | 54.32904 | 0.096 | 572.2442 | 249.7781 | 249.766 | 0 | 357.2628 | 322.4722 | 1.107887 | 97.81579 | 0.02790939 | 29.4669 | 0.5142944
2.46581494 | 0.000896966027 | 599.1605 | 2.56362793 | 0.00261109695 | -855.9289 | 4.36961523 | 0.00269089825 | 930.8366 | 0.096 | 22317.21 | 0.05430229 | 0.1086046 | 89.26886 | [9 empty] | 0.02275232 | 13717.19 |  |  | 0.04550463 | 54.86877 | 0.097 | 578.7418 | 252.8801 | 252.8717 | 0 | 361.4979 | 325.8659 | 1.109345 | 98.50089 | 0.02761872 | 29.47245 | 0.5143914
2.47537769 | 0.000912926276 | -599.1598 | 2.57728882 | 0.00259513664 | #DIV/0! | 4.48846631 | 0.00281858025 | 932.9743 | 0.097 | 22356.43 | 0.05524794 | 0.1104959 | 89.42571 | [9 empty] | 0.02299906 | 13851.86 |  |  | 0.04599813 | 55.40743 | 0.098 | 585.2663 | 255.9985 | 255.9898 | 0 | 365.7515 | 329.2721 | 1.110788 | 99.1861 | 0.02733301 | 29.47791 | 0.5144866
2.48494043 | 0.000896966027 | #DIV/0! | 2.59258936 | 0.00259513664 | -599.1425 | 4.60759033 | 0.00294626225 | 1513.309 | 0.098 | 22393.71 | 0.05619689 | 0.1123938 | 89.57485 | [9 empty] | 0.02324657 | 13986.1 |  |  | 0.04649314 | 55.94442 | 0.099 | 591.8325 | 259.1461 | 259.1293 | 0 | 370.0359 | 332.6948 | 1.112239 | 99.87225 | 0.02705182 | 29.48329 | 0.5145804
2.49286377 | 0.000896966027 | -239.6626 | 2.60215186 | 0.00257917633 | 718.9923 | 4.728354 | 0.00302606332 | 1516.725 | 0.099 | 22429.11 | 0.0571491 | 0.1142982 | 89.71643 | [9 empty] | 0.02349498 | 14119.86 |  |  | 0.04698995 | 56.47944 | 0.1 | 598.453 | 262.3144 | 262.2943 | 0 | 374.3539 | 336.1487 | 1.113656 | 100.5623 | 0.02677387 | 29.4886 | 0.5146731
2.50051392 | 0.000865045527 | #DIV/0! | 2.6136272 | 0.00259513664 | 718.9923 | 4.84939062 | 0.00310586463 | 1050.903 | 0.1 | 22462.81 | 0.05810435 | 0.1162087 | 89.85124 | [9 empty] | 0.02374426 | 14253.14 |  |  | 0.04748851 | 57.01255 | 0.101 | 605.1216 | 265.5154 | 265.496 | 0 | 378.711 | 339.6159 | 1.115116 | 101.2526 | 0.02650053 | 29.49382 | 0.5147642
2.51007666 | 0.000865045527 | -359.49 | 2.62510254 | 0.00261109695 | -599.1575 | 4.97015381 | 0.00322077842 | 962.9331 | 0.101 | 22494.9 | 0.05906239 | 0.1181248 | 89.97961 | [9 empty] | 0.02399441 | 14385.95 |  |  | 0.04798881 | 57.5438 | 0.102 | 611.8349 | 268.7693 | 268.7453 | 0 | 383.1165 | 343.0776 | 1.116705 | 101.9395 | 0.02623313 | 29.49893 | 0.5148534
2.51581421 | 0.000849085278 | #DIV/0! | 2.63466528 | 0.00259513664 | 479.3234 | 5.09310303 | 0.00334846042 | 1513.304 | 0.102 | 22525.48 | 0.06002295 | 0.1200459 | 90.1019375 | [9 empty] | 0.0242454 | 14518.31 |  |  | 0.04849079 | 58.07323 | 0.103 | 618.595 | 272.0618 | 272.0323 | 0 | 387.563 | 346.548 | 1.118353 | 102.6258 | 0.02597043 | 29.50395 | 0.514941
2.5196394 | 0.000849085278 | -479.3252 | 2.64231543 | 0.00261109695 | -616.275 | 5.2138667 | 0.00342826173 | 1263.94 | 0.103 | 22554.78 | 0.06098562 | 0.1219712 | 90.2191 | [9 empty] | 0.02449721 | 14650.22 |  |  | 0.04899442 | 58.60087 | 0.104 | 625.4027 | 275.3806 | 275.354 | 0 | 392.0458 | 350.0354 | 1.120018 | 103.3131 | 0.02571169 | 29.50889 | 0.5150273
2.5349397 | 0.000817164779 | -1078.485 | 2.65215137 | 0.00259513664 | -299.581 | 5.33490332 | 0.00352402311 | 1083.374 | 0.104 | 22582.79 | 0.0619504 | 0.1239008 | 90.33115 | [9 empty] | 0.02474971 | 14781.76 |  |  | 0.04949941 | 59.12704 | 0.105 | 632.2518 | 278.7146 | 278.6982 | 0 | 396.5549 | 353.5454 | 1.121652 | 104.0026 | 0.02545642 | 29.51377 | 0.5151124
2.55215259 | 0.000801204529 | #DIV/0! | 2.66171411 | 0.00256321626 | -239.6617 | 5.45593994 | 0.00363574503 | 960.7953 | 0.105 | 22609.65 | 0.06291699 | 0.125834 | 90.43861 | [9 empty] | 0.02500309 | 14912.81 |  |  | 0.05000618 | 59.65124 | 0.106 | 639.1592 | 282.0609 | 282.0508 | 0 | 401.0903 | 357.1034 | 1.123177 | 104.6992 | 0.02520278 | 29.51861 | 0.515197
2.56963867 | 0.000801204529 | 599.1601 | 2.66936426 | 0.00253129564 | -95.86485 | 5.57861621 | 0.00376342703 | 1263.94 | 0.106 | 22635.36 | 0.06388546 | 0.1277709 | 90.54145 | [9 empty] | 0.0252572 | 15043.47 |  |  | 0.0505144 | 60.17387 | 0.107 | 646.1125 | 285.4311 | 285.4206 | 0 | 405.6547 | 360.6866 | 1.124674 | 105.3984 | 0.02495241 | 29.52339 | 0.5152804
2.58876416 | 0.000833125028 | 539.2425 | 2.6770144 | 0.00245149434 | #DIV/0! | 5.69965283 | 0.00385918841 | 1220.404 | 0.107 | 22660.04 | 0.0648556 | 0.1297112 | 90.64016 | [9 empty] | 0.025512 | 15173.74 |  |  | 0.051024 | 60.69496 | 0.108 | 653.1088 | 288.8179 | 288.8128 | 0 | 410.2465 | 364.2935 | 1.126143 | 106.0999 | 0.02470536 | 29.52811 | 0.5153628
2.60597705 | 0.000865045527 | 539.2425 | 2.68466455 | 0.00245149434 | #DIV/0! | 5.82041602 | 0.0039581419 | 1540.692 | 0.108 | 22683.77 | 0.0658272 | 0.1316544 | 90.73508 | [9 empty] | 0.02576784 | 15303.4375 |  |  | 0.05153569 | 61.21375 | 0.109 | 660.169 | 292.239 | 292.2209 | 0 | 414.8763 | 367.9391 | 1.127568 | 106.8066 | 0.02446057 | 29.53279 | 0.5154444
2.62318994 | 0.000896966027 | -958.6498 | 2.6904021 | 0.00245149434 | -79.89004 | 5.94336523 | 0.0040379432 | 1098.05 | 0.109 | 22706.59 | 0.06680023 | 0.1336005 | 90.82636 | [9 empty] | 0.02602449 | 15432.7 |  |  | 0.05204898 | 61.7308 | 0.11 | 667.2791 | 295.6815 | 295.6581 | 0 | 419.5396 | 371.6093 | 1.12898 | 107.5157 | 0.02421899 | 29.53741 | 0.515525
2.63849023 | 0.000881005777 | 487.8912 | 2.69422729 | 0.00240361365 | -57.06076 | 6.0660415 | 0.00414966512 | 962.9331 | 0.11 | 22728.57 | 0.06777455 | 0.1355491 | 90.91429 | [9 empty] | 0.0262823 | 15561.33 |  |  | 0.05256459 | 62.24533 | 0.111 | 674.4648 | 299.155 | 299.1283 | 0 | 424.2494 | 375.3232 | 1.130358 | 108.2309 | 0.02397933 | 29.54198 | 0.5156049
2.65406396 | 0.000912926276 | 279.6051 | 2.69805225 | 0.00233658054 | 0 | 6.18899072 | 0.00427734712 | 1098.05 | 0.111 | 22749.74 | 0.06875015 | 0.1375003 | 90.99895 | [9 empty] | 0.02654112 | 15689.42 |  |  | 0.05308224 | 62.7577 | 0.112 | 681.7092 | 302.6866 | 302.653 | 0 | 429.0163 | 379.0395 | 1.131851 | 108.9441 | 0.02374423 | 29.54648 | 0.5156833
2.66745166 | 0.000960807025 | #DIV/0! | 2.69805225 | 0.00222485885 | 0 | 6.3116665 | 0.00438906858 | 1865.942 | 0.112 | 22770.17 | 0.06972687 | 0.1394537 | 91.0806875 | [9 empty] | 0.02680084 | 15817.03 |  |  | 0.05360168 | 63.26812 | 0.113 | 689.0082 | 306.2593 | 306.223 | 0 | 433.8302 | 382.7671 | 1.133405 | 109.6572 | 0.023513 | 29.55089 | 0.5157604
2.68083936 | 0.000960807025 | 239.665 | 2.69805225 | 0.00211313716 | -17.1192 | 6.43079053 | 0.00445290981 | 1261.089 | 0.113 | 22789.93 | 0.07070459 | 0.1414092 | 91.15973 | [9 empty] | 0.02706161 | 15944.07 |  |  | 0.05412322 | 63.77627 | 0.114 | 696.3745 | 309.8594 | 309.8315 | 0 | 438.6885 | 386.529 | 1.134943 | 110.3745 | 0.02328415 | 29.55527 | 0.5158367
2.6923147 | 0.00100868777 | #DIV/0! | 2.69996484 | 0.00200141524 | 0 | 6.5515542 | 0.00454867119 | 962.9331 | 0.114 | 22809 | 0.07168335 | 0.1433667 | 91.236 | [9 empty] | 0.02732322 | 16070.64 |  |  | 0.05464645 | 64.28257 | 0.115 | 703.7985 | 313.4789 | 313.4643 | 0 | 443.5805 | 390.3269 | 1.136434 | 111.0964 | 0.0230576 | 29.55959 | 0.5159122
2.70379004 | 0.00100868777 | 419.4073 | 2.69996484 | 0.00187373336 | -19.97254 | 6.67450342 | 0.00467635319 | 1830.071 | 0.115 | 22827.44 | 0.07266302 | 0.145326 | 91.30977 | [9 empty] | 0.02758575 | 16196.72 |  |  | 0.05517149 | 64.78688 | 0.116 | 711.2866 | 317.1171 | 317.1093 | 0 | 448.5043 | 394.1734 | 1.137835 | 111.825 | 0.02283259 | 29.56389 | 0.5159872
2.71717773 | 0.00104060827 | #DIV/0! | 2.70379004 | 0.00168221036 | -49.11145 | 6.7971792 | 0.00474338653 | 1066.264 | 0.116 | 22845.27 | 0.07364357 | 0.1472871 | 91.38109375 | [9 empty] | 0.02784937 | 16322.2 |  |  | 0.05569873 | 65.28879 | 0.117 | 718.8534 | 320.7703 | 320.7652 | 0 | 453.463 | 398.0856 | 1.139109 | 112.5637 | 0.0226082 | 29.56818 | 0.5160621
2.72892627 | 0.00104060827 | 299.5799 | 2.71335278 | 0.00148749526 | -95.86511 | 6.91630371 | 0.00485510798 | 1080.926 | 0.117 | 22862.56 | 0.0746249 | 0.1492498 | 91.45026 | [9 empty] | 0.02811392 | 16447.17 |  |  | 0.05622783 | 65.78868 | 0.118 | 726.4818 | 324.452 | 324.4464 | 0 | 458.46 | 402.0326 | 1.140355 | 113.3065 | 0.02238625 | 29.57242 | 0.5161361
2.73848901 | 0.00107252877 | -718.9983 | 2.72100293 | 0.00140769407 | -119.8274 | 7.03706689 | 0.0049668299 | 977.9125 | 0.118 | 22879.3 | 0.07560699 | 0.151214 | 91.51721875 | [9 empty] | 0.02837949 | 16571.58 |  |  | 0.05675898 | 66.28634 | 0.119 | 734.1779 | 328.1771 | 328.1551 | 0 | 463.5034 | 406.0118 | 1.141601 | 114.053 | 0.02216684 | 29.57661 | 0.5162092
2.74996436 | 0.00105656858 | #DIV/0! | 2.72482788 | 0.00137577357 | #DIV/0! | 7.16192871 | 0.0050945119 | 1080.935 | 0.119 | 22895.54 | 0.07658973 | 0.1531795 | 91.58218 | [9 empty] | 0.02864622 | 16695.38 |  |  | 0.05729244 | 66.78151 | 0.12 | 741.9565 | 331.9321 | 331.8996 | 0 | 468.5961 | 410.0406 | 1.142804 | 114.8062 | 0.02194904 | 29.58077 | 0.5162818
2.76143945 | 0.00105656858 | 299.5802 | 2.72482788 | 0.00137577357 | -119.8348 | 7.28269238 | 0.00520623336 | 1100.493 | 0.12 | 22911.3 | 0.07757315 | 0.1551463 | 91.6452 | [9 empty] | 0.02891427 | 16818.46 |  |  | 0.05782855 | 67.27386 | 0.121 | 749.823 | 335.75 | 335.711 | 0 | 473.7613 | 414.0925 | 1.144095 | 115.5613 | 0.02173427 | 29.58487 | 0.5163534
2.7710022 | 0.00108848908 | 159.7751 | 2.72674048 | 0.00135981326 | -136.9526 | 7.4056416 | 0.00531795528 | 1281.057 | 0.121 | 22926.63 | 0.0785572 | 0.1571144 | 91.70651 | [9 empty] | 0.02918338 | 16940.98 |  |  | 0.05836676 | 67.76393 | 0.122 | 757.7609 | 339.6173 | 339.5722 | 0 | 478.9835 | 418.1661 | 1.145438 | 116.3179 | 0.02152255 | 29.58892 | 0.516424
2.77865234 | 0.00113636977 | -479.327 | 2.72892627 | 0.00134385307 | 0 | 7.52831738 | 0.00541371666 | 1458.388 | 0.122 | 22941.53125 | 0.07954182 | 0.1590836 | 91.766125 | [9 empty] | 0.02945357 | 17062.92 |  |  | 0.05890714 | 68.25167 | 0.123 | 765.7755 | 343.5172 | 343.4819 | 0 | 484.2582 | 422.276 | 1.146781 | 117.0788 | 0.02131307 | 29.59292 | 0.5164939
2.78630249 | 0.00112040958 | #DIV/0! | 2.72892627 | 0.00137577357 | #DIV/0! | 7.649354 | 0.00549671007 | 1281.062 | 0.123 | 22956.03125 | 0.08052698 | 0.161054 | 91.824125 | [9 empty] | 0.02972481 | 17184.29 |  |  | 0.05944962 | 68.73715625 | 0.124 | 773.8649 | 347.4454 | 347.4276 | 0 | 489.5793 | 426.4284 | 1.148093 | 117.8451 | 0.02110553 | 29.59688 | 0.5165631
2.79395264 | 0.00112040958 | 119.835 | 2.72892627 | 0.00137577357 | #DIV/0! | 7.77203027 | 0.00559247145 | 1540.692 | 0.124 | 22970.11 | 0.0815127 | 0.1630254 | 91.88045 | [9 empty] | 0.02999713 | 17305.07 |  |  | 0.05999426 | 69.22028125 | 0.125 | 782.0392 | 351.3911 | 351.3859 | 0 | 494.9387 | 430.6507 | 1.149281 | 118.6217 | 0.02089861 | 29.60084 | 0.5166321
2.79586523 | 0.00113636977 | -119.8341 | 2.72674048 | 0.00137577357 | #DIV/0! | 7.89497949 | 0.00567227276 | 827.4052 | 0.125 | 22983.85 | 0.08249886 | 0.1649977 | 91.93539 | [9 empty] | 0.03027069 | 17425.18 |  |  | 0.06054138 | 69.70071875 | 0.126 | 790.3091 | 355.3581 | 355.3556 | 0 | 500.3409 | 434.9522 | 1.150335 | 119.4103 | 0.02069193 | 29.60479 | 0.516701
2.79395264 | 0.00115233008 | 179.7525 | 2.73083887 | 0.00137577357 | 0 | 8.01383008 | 0.0058159153 | 1492.773 | 0.126 | 22997.2 | 0.08348551 | 0.166971 | 91.9888125 | [9 empty] | 0.03054539 | 17544.67 |  |  | 0.06109077 | 70.1786875 | 0.127 | 798.6621 | 359.364 | 359.3614 | 0 | 505.7958 | 439.2994 | 1.151369 | 120.2047 | 0.02048716 | 29.6087 | 0.5167692
2.79969043 | 0.00118425058 | #DIV/0! | 2.73083887 | 0.00135981326 | 119.8357 | 8.13295459 | 0.00589571614 | 1098.05 | 0.127 | 23010.2 | 0.08447265 | 0.1689453 | 92.0408 | [9 empty] | 0.03082138 | 17663.46875 |  |  | 0.06164275 | 70.653875 | 0.128 | 807.1128 | 363.4171 | 363.3983 | 0 | 511.3094 | 443.7051 | 1.152363 | 121.007 | 0.02028374 | 29.61258 | 0.5168371
2.80351538 | 0.00118425058 | -119.8348 | 2.72892627 | 0.00134385307 | 0 | 8.25563086 | 0.00600743806 | 1100.493 | 0.128 | 23022.82 | 0.08546031 | 0.1709206 | 92.09127 | [9 empty] | 0.03109904 | 17781.37 |  |  | 0.06219808 | 71.12548 | 0.129 | 815.689 | 367.5467 | 367.5111 | 0 | 516.9156 | 448.1601 | 1.153417 | 121.8156 | 0.02008211 | 29.61643 | 0.5169043
2.80542798 | 0.00116829027 | 128.3937 | 2.72892627 | 0.00135981326 | -119.8357 | 8.37858008 | 0.00611915998 | 1098.05 | 0.129 | 23035.11 | 0.08644842 | 0.1728968 | 92.1404375 | [9 empty] | 0.0313779 | 17898.62 |  |  | 0.06275581 | 71.59449 | 0.13 | 824.3541 | 371.7277 | 371.6829 | 0 | 522.5882 | 452.6488 | 1.154512 | 122.6276 | 0.01988297 | 29.62024 | 0.5169707
2.80952637 | 0.00120021077 | #DIV/0! | 2.73083887 | 0.00134385307 | 119.835 | 8.50125586 | 0.00623088144 | 1203.838 | 0.13 | 23046.99 | 0.08743714 | 0.1748743 | 92.18796875 | [9 empty] | 0.0316579 | 18015.26 |  |  | 0.06331579 | 72.06104 | 0.131 | 833.1117 | 375.9361 | 375.8912 | 0 | 528.313 | 457.198 | 1.155545 | 123.4479 | 0.01968512 | 29.62402 | 0.5170366
2.81335132 | 0.00120021077 | -239.6707 | 2.73275146 | 0.00135981326 | 0 | 8.62037988 | 0.00632983493 | 1921.576 | 0.131 | 23058.6 | 0.0884262 | 0.1768524 | 92.23440625 | [9 empty] | 0.03193928 | 18131.14 |  |  | 0.06387857 | 72.52455 | 0.132 | 841.9815 | 380.1731 | 380.1479 | 0 | 534.1008 | 461.821 | 1.15651 | 124.2787 | 0.01948807 | 29.62778 | 0.5171023
2.81717651 | 0.00118425058 | 239.6557 | 2.73275146 | 0.00139173376 | -119.8206 | 8.74305566 | 0.00639367616 | 962.9331 | 0.132 | 23069.98 | 0.08941551 | 0.178831 | 92.27993 | [9 empty] | 0.03222228 | 18246.15 |  |  | 0.06444456 | 72.98461 | 0.133 | 850.9891 | 384.4244 | 384.4203 | 0 | 539.9446 | 466.5668 | 1.157272 | 125.1286 | 0.01928984 | 29.63157 | 0.5171684
2.82100146 | 0.00120021077 | 119.82 | 2.73466382 | 0.00137577357 | #DIV/0! | 8.86600488 | 0.00652135815 | 947.9575 | 0.133 | 23080.98 | 0.0904054 | 0.1808108 | 92.32392 | [9 empty] | 0.03250646 | 18360.52 |  |  | 0.06501292 | 73.44209375 | 0.134 | 860.0959 | 388.7163 | 388.7004 | 0 | 545.8376 | 471.3875 | 1.157938 | 125.9891 | 0.01909257 | 29.63534 | 0.5172342
2.81908911 | 0.00118425058 | 239.6557 | 2.73848901 | 0.00137577357 | 119.8357 | 8.98704199 | 0.00664904015 | 1891.61 | 0.134 | 23091.67 | 0.09139568 | 0.1827914 | 92.3667 | [9 empty] | 0.03279214 | 18474.1 |  |  | 0.06558428 | 73.89638 | 0.135 | 869.3236 | 393.0661 | 393.0455 | 0 | 551.8117 | 476.2678 | 1.158617 | 126.8572 | 0.01889693 | 29.63907 | 0.5172994
2.82291406 | 0.00120021077 | 359.5043 | 2.74040161 | 0.00139173376 | 239.6539 | 9.10780469 | 0.00671288138 | 1283.912 | 0.135 | 23102.27 | 0.09238598 | 0.184772 | 92.40909375 | [9 empty] | 0.03307959 | 18586.73 |  |  | 0.06615919 | 74.34690625 | 0.136 | 878.7004 | 397.4873 | 397.4846 | 0 | 557.8908 | 481.2145 | 1.159339 | 127.734 | 0.01870268 | 29.64278 | 0.5173642
2.82865186 | 0.00121617108 | -179.7447 | 2.74422656 | 0.00140769407 | -179.7528 | 9.23075391 | 0.00680864276 | 1080.935 | 0.136 | 23112.58 | 0.09337668 | 0.1867534 | 92.4503125 | [9 empty] | 0.03336867 | 18698.49 |  |  | 0.06673735 | 74.79398 | 0.137 | 888.2138 | 402.0098 | 401.9759 | 0 | 564.0665 | 486.221 | 1.160103 | 128.6185 | 0.0185101 | 29.64646 | 0.5174284
2.8343894 | 0.00118425058 | 239.6563 | 2.74996436 | 0.00137577357 | 39.9399 | 9.35151758 | 0.00692036422 | 1263.939 | 0.137 | 23122.6 | 0.09436777 | 0.1887355 | 92.4904 | [9 empty] | 0.03365901 | 18809.59 |  |  | 0.06731802 | 75.23836 | 0.138 | 897.8367 | 406.5739 | 406.5277 | 0 | 570.3128 | 491.2859 | 1.160857 | 129.5101 | 0.01831927 | 29.65011 | 0.517492
2.83821436 | 0.00120021077 | 119.8341 | 2.75187671 | 0.00142365426 | -119.8357 | 9.47255469 | 0.00701612607 | 1067.548 | 0.138 | 23132.24 | 0.09535944 | 0.1907189 | 92.52895 | [9 empty] | 0.03395073 | 18919.95 |  |  | 0.06790146 | 75.6798 | 0.139 | 907.5889 | 411.1582 | 411.111 | 0 | 576.6194 | 496.4543 | 1.161475 | 130.4168 | 0.01812856 | 29.65375 | 0.5175556
2.84012695 | 0.00121617108 | -119.835 | 2.75378931 | 0.00140769407 | 119.835 | 9.59523047 | 0.00713103963 | 1283.912 | 0.139 | 23141.78 | 0.09635115 | 0.1927023 | 92.5671 | [9 empty] | 0.03424425 | 19029.35 |  |  | 0.0684885 | 76.11740625 | 0.14 | 917.5091 | 415.7743 | 415.752 | 0 | 583.0118 | 501.7459 | 1.161966 | 131.3419 | 0.01793736 | 29.6574 | 0.5176193
2.83821436 | 0.00123213127 | -119.835 | 2.7557019 | 0.00142365426 | 359.4886 | 9.71817969 | 0.00722680101 | 1281.051 | 0.14 | 23151.17 | 0.097343 | 0.194686 | 92.6046875 | [9 empty] | 0.03453915 | 19138.02 |  |  | 0.0690783 | 76.55209 | 0.141 | 927.5524 | 420.4542 | 420.4482 | 0 | 589.4849 | 507.1012 | 1.16246 | 132.2748 | 0.01774794 | 29.66102 | 0.5176825
2.84012695 | 0.00121617108 | 0 | 2.76143945 | 0.00143961457 | 0 | 9.84085547 | 0.00732256286 | 1066.259 | 0.141 | 23160.25 | 0.09833529 | 0.1966706 | 92.64102 | [9 empty] | 0.03483605 | 19245.63 |  |  | 0.06967211 | 76.98252 | 0.142 | 937.7828 | 425.2385 | 425.206 | 0 | 596.0758 | 512.5605 | 1.162937 | 133.2225 | 0.0175589 | 29.66463 | 0.5177455
2.84012695 | 0.00120021077 | -119.8357 | 2.76143945 | 0.00145557476 | 359.5043 | 9.95997949 | 0.00743428431 | 1261.084 | 0.142 | 23168.91 | 0.09932826 | 0.1986565 | 92.67564 | [9 empty] | 0.03513469 | 19352.32 |  |  | 0.07026938 | 77.40929 | 0.143 | 948.1689 | 430.115 | 430.0789 | 0 | 602.7876 | 518.0719 | 1.163521 | 134.1758 | 0.01737211 | 29.6682 | 0.5178078
2.84203955 | 0.00118425058 | #DIV/0! | 2.76717725 | 0.00147153507 | #DIV/0! | 10.0807432 | 0.00753004616 | 1303.89 | 0.143 | 23177.52 | 0.1003212 | 0.2006424 | 92.71008 | [9 empty] | 0.03543511 | 19458.07 |  |  | 0.07087023 | 77.83228125 | 0.144 | 958.7341 | 435.0491 | 435.0339 | 0 | 609.6057 | 523.6926 | 1.164053 | 135.1445 | 0.01718565 | 29.67176 | 0.5178699
2.84395215 | 0.00118425058 | 0 | 2.77291479 | 0.00147153507 | -59.91729 | 10.2056055 | 0.00762580754 | 1261.079 | 0.144 | 23185.95 | 0.1013143 | 0.2026287 | 92.7438 | [9 empty] | 0.03573755 | 19562.75 |  |  | 0.0714751 | 78.25098 | 0.145 | 969.5104 | 440.0099 | 439.9726 | 0 | 616.4976 | 529.5192 | 1.164259 | 136.1451 | 0.01699655 | 29.67537 | 0.517933
2.84395215 | 0.00120021077 | 0 | 2.7710022 | 0.00150345557 | -179.745 | 10.3263682 | 0.00772156892 | 1243.961 | 0.145 | 23194.07 | 0.102308 | 0.2046159 | 92.77627 | [9 empty] | 0.0360416 | 19666.57 |  |  | 0.0720832 | 78.66627 | 0.146 | 980.4518 | 445.0033 | 444.9512 | 0 | 623.4688 | 535.4745 | 1.164329 | 137.164 | 0.01680752 | 29.67898 | 0.517996
2.84395215 | 0.00121617108 | 0 | 2.77673975 | 0.00147153507 | 119.8349 | 10.4454922 | 0.00781733077 | 1501.199 | 0.146 | 23201.92 | 0.103302 | 0.2066039 | 92.8076875 | [9 empty] | 0.03634775 | 19769.28 |  |  | 0.07269551 | 79.0771 | 0.147 | 991.6141 | 450.0583 | 450.03 | 0 | 630.5674 | 541.5699 | 1.164332 | 138.2029 | 0.01661835 | 29.6826 | 0.5180591
2.84395215 | 0.00123213127 | -59.91761 | 2.78056494 | 0.00150345557 | -119.8348 | 10.5700811 | 0.00790032372 | 947.954 | 0.147 | 23209.68 | 0.104296 | 0.2085921 | 92.83873 | [9 empty] | 0.03665626 | 19870.75 |  |  | 0.07331252 | 79.48299 | 0.148 | 1003.018 | 455.2587 | 455.249 | 0 | 637.842 | 547.7645 | 1.164446 | 139.2548 | 0.01643042 | 29.68619 | 0.5181217
2.84586475 | 0.00120021077 | #DIV/0! | 2.78247754 | 0.00148749526 | 119.8348 | 10.6911182 | 0.00802800618 | 1281.056 | 0.148 | 23217.18 | 0.1052905 | 0.210581 | 92.86873 | [9 empty] | 0.03696693 | 19971.08 |  |  | 0.07393386 | 79.88434 | 0.149 | 1014.664 | 460.5497 | 460.5029 | 0 | 645.2389 | 554.1378 | 1.164402 | 140.3329 | 0.01624145 | 29.6898 | 0.5181847
2.84586475 | 0.00120021077 | 0 | 2.78439014 | 0.00150345557 | 0 | 10.8137939 | 0.00812376756 | 1100.499 | 0.149 | 23224.41 | 0.1062853 | 0.2125707 | 92.89765625 | [9 empty] | 0.03727952 | 20070.41 |  |  | 0.07455903 | 80.28165625 | 0.15 | 1026.536 | 465.871 | 465.828 | 0 | 652.7448 | 560.686 | 1.16419 | 141.4362 | 0.01605176 | 29.69342 | 0.518248
2.84586475 | 0.00121617108 | 0 | 2.78439014 | 0.00155133626 | 0 | 10.9367432 | 0.00823548902 | 1537.264 | 0.15 | 23231.51 | 0.1072804 | 0.2145607 | 92.92602 | [9 empty] | 0.03759416 | 20168.65625 |  |  | 0.07518832 | 80.674625 | 0.151 | 1038.649 | 471.2471 | 471.2247 | 0 | 660.3735 | 567.4129 | 1.163832 | 142.5652 | 0.01586147 | 29.69706 | 0.5183114
2.84586475 | 0.00118425058 | 0 | 2.78439014 | 0.00150345557 | 59.90978 | 11.0594189 | 0.00831529032 | 947.9616 | 0.151 | 23238.43 | 0.1082756 | 0.2165512 | 92.95371 | [9 empty] | 0.03791121 | 20265.64 |  |  | 0.07582242 | 81.06258 | 0.152 | 1051.051 | 476.7083 | 476.6653 | 0 | 668.1415 | 574.3643 | 1.163271 | 143.7272 | 0.0156695 | 29.70072 | 0.5183754
2.84586475 | 0.00120021077 | -119.82 | 2.78630249 | 0.00153537607 | #DIV/0! | 11.1804561 | 0.00844297186 | 1513.292 | 0.152 | 23245.02 | 0.1092713 | 0.2185427 | 92.98007 | [9 empty] | 0.03823092 | 20361.25 |  |  | 0.07646184 | 81.44498 | 0.153 | 1063.771 | 482.2636 | 482.209 | 0 | 676.0812 | 581.5347 | 1.162581 | 144.921 | 0.01547629 | 29.70441 | 0.5184398
2.8477771 | 0.00118425058 | #DIV/0! | 2.78630249 | 0.00153537607 | -119.8348 | 11.3012188 | 0.00852277316 | 1086.571 | 0.153 | 23251.44 | 0.1102673 | 0.2205346 | 93.00576 | [9 empty] | 0.03855358 | 20455.32 |  |  | 0.07710716 | 81.82127 | 0.154 | 1076.866 | 487.9232 | 487.9108 | 0 | 684.2334 | 588.9492 | 1.161787 | 146.1502 | 0.01528145 | 29.70813 | 0.5185048
2.8477771 | 0.00118425058 | #DIV/0! | 2.78821509 | 0.00151941576 | -239.6539 | 11.4260811 | 0.00863768719 | 945.812 | 0.154 | 23257.78125 | 0.1112633 | 0.2225267 | 93.031125 | [9 empty] | 0.03887856 | 20548.1875 |  |  | 0.07775712 | 82.19275 | 0.155 | 1090.286 | 493.6329 | 493.5822 | 0 | 692.5004 | 596.6786 | 1.160592 | 147.4261 | 0.0150835 | 29.71192 | 0.5185708
2.8477771 | 0.00118425058 | #DIV/0! | 2.78439014 | 0.00153537607 | #DIV/0! | 11.5468447 | 0.00876536965 | 1540.691 | 0.155 | 23263.83 | 0.1122598 | 0.2245196 | 93.0553 | [9 empty] | 0.03920596 | 20639.8 |  |  | 0.07841191 | 82.5592 | 0.156 | 1104.043 | 499.3717 | 499.3195 | 0 | 700.9114 | 604.6974 | 1.159111 | 148.744 | 0.01488348 | 29.71574 | 0.5186374
2.8477771 | 0.00118425058 | 0 | 2.78821509 | 0.00153537607 | -239.6557 | 11.6697939 | 0.00884517096 | 1281.057 | 0.156 | 23269.65 | 0.1132566 | 0.2265133 | 93.07859375 | [9 empty] | 0.03953652 | 20729.78125 |  |  | 0.07907305 | 82.919125 | 0.157 | 1118.242 | 505.1738 | 505.1479 | 0 | 709.5212 | 613.0811 | 1.157304 | 150.1157 | 0.01467995 | 29.71962 | 0.5187053
2.8477771 | 0.00120021077 | 0 | 2.78439014 | 0.00155133626 | 0 | 11.7924697 | 0.00894093234 | 947.9539 | 0.157 | 23275.35 | 0.1142536 | 0.2285072 | 93.1014 | [9 empty] | 0.03987071 | 20817.91 |  |  | 0.07974143 | 83.27165 | 0.158 | 1132.953 | 511.1479 | 511.076 | 0 | 718.3925 | 621.8414 | 1.155266 | 151.5423 | 0.01447314 | 29.72357 | 0.5187742
2.8477771 | 0.00121617108 | -119.8348 | 2.78439014 | 0.00153537607 | #DIV/0! | 11.9135059 | 0.00906861387 | 1283.912 | 0.158 | 23280.84 | 0.1152509 | 0.2305017 | 93.12337 | [9 empty] | 0.04020826 | 20904.33 |  |  | 0.08041652 | 83.61733 | 0.159 | 1148.198 | 517.0702 | 516.9829 | 0 | 727.4172 | 631.1719 | 1.152487 | 153.0544 | 0.01425919 | 29.72766 | 0.5188456
2.8496897 | 0.00120021077 | 0 | 2.78821509 | 0.00153537607 | 0 | 12.0364551 | 0.00916437525 | 1115.164 | 0.159 | 23286.09 | 0.1162485 | 0.232497 | 93.14437 | [9 empty] | 0.04054905 | 20989.11 |  |  | 0.08109809 | 83.95645 | 0.16 | 1163.961 | 522.925 | 522.9226 | 0 | 736.603 | 641.0375 | 1.149079 | 154.6452 | 0.01403974 | 29.73185 | 0.5189187
2.8496897 | 0.00118425058 | 0 | 2.78821509 | 0.00155133626 | 39.94512 | 12.1610439 | 0.00927609764 | 1283.913 | 0.16 | 23291.15 | 0.1172464 | 0.2344927 | 93.16461 | [9 empty] | 0.04089365 | 21071.97 |  |  | 0.0817873 | 84.28789 | 0.161 | 1180.321 | 528.7968 | 528.7668 | 0 | 745.9617 | 651.5396 | 1.144921 | 156.3297 | 0.01381343 | 29.73617 | 0.5189942
2.8496897 | 0.00121617108 | #DIV/0! | 2.78630249 | 0.00150345557 | 0 | 12.2839932 | 0.00937185902 | 1830.082 | 0.161 | 23296.04 | 0.1182445 | 0.236489 | 93.18414 | [9 empty] | 0.04124349 | 21152.22 |  |  | 0.08248698 | 84.6089 | 0.162 | 1197.542 | 534.7243 | 534.6786 | 0 | 755.6484 | 662.8408 | 1.140015 | 158.1322 | 0.01357792 | 29.74067 | 0.5190727
2.85160229 | 0.00121617108 | 119.8341 | 2.78630249 | 0.00153537607 | 54.47065 | 12.4066689 | 0.0094388919 | 1283.913 | 0.162 | 23300.67 | 0.119243 | 0.238486 | 93.2027 | [9 empty] | 0.04159791 | 21230.22 |  |  | 0.08319583 | 84.92087 | 0.163 | 1215.438 | 540.4538 | 540.3436 | 0 | 765.4118 | 675.0394 | 1.133877 | 160.0664 | 0.01333255 | 29.74536 | 0.5191545
2.8496897 | 0.00120021077 | 119.8357 | 2.78821509 | 0.00157048856 | #DIV/0! | 12.5296182 | 0.00953465328 | 854.0416 | 0.163 | 23305.09 | 0.1202419 | 0.2404837 | 93.22036 | [9 empty] | 0.04195816 | 21305.39 |  |  | 0.08391631 | 85.22155 | 0.164 | 1234.064 | 545.8732 | 545.7312 | 0 | 775.2229 | 688.2623 | 1.126348 | 162.1499 | 0.01307641 | 29.75025 | 0.5192398
2.8477771 | 0.00118425058 | #DIV/0! | 2.78821509 | 0.00157048856 | 239.6689 | 12.6522949 | 0.00967829581 | 1516.719 | 0.164 | 23309.34 | 0.1212409 | 0.2424819 | 93.23737 | [9 empty] | 0.04232631 | 21376.75 |  |  | 0.08465262 | 85.50702 | 0.165 | 1253.418 | 550.915 | 550.9005 | 0 | 785.0779 | 702.5103 | 1.117532 | 164.3801 | 0.0128112 | 29.75532 | 0.5193283
2.8477771 | 0.00118425058 | #DIV/0! | 2.79204028 | 0.00158644887 | #DIV/0! | 12.7733311 | 0.00975809712 | 1301.034 | 0.165 | 23313.43 | 0.1222402 | 0.2444804 | 93.25373 | [9 empty] | 0.04270433 | 21443.47 |  |  | 0.08540865 | 85.77389 | 0.166 | 1272.849 | 555.7017 | 555.6912 | 0 | 794.7471 | 717.1521 | 1.108199 | 166.6563 | 0.01254964 | 29.76031 | 0.5194155
2.8496897 | 0.00118425058 | 0 | 2.79012769 | 0.00158644887 | -119.8341 | 12.8979199 | 0.0098538585 | 1540.691 | 0.166 | 23317.42 | 0.1232396 | 0.2464793 | 93.2696875 | [9 empty] | 0.04309408 | 21504.74 |  |  | 0.08618817 | 86.01896 | 0.167 | 1291.301 | 560.1933 | 560.1062 | 0 | 803.8667 | 731.1509 | 1.099454 | 168.818 | 0.01230936 | 29.7649 | 0.5194956
2.8496897 | 0.00120021077 | 119.8357 | 2.79204028 | 0.00157048856 | 0 | 13.0208691 | 0.00993365981 | 960.7955 | 0.167 | 23321.21 | 0.1242393 | 0.2484787 | 93.28486 | [9 empty] | 0.04349513 | 21560.79 |  |  | 0.08699026 | 86.24314 | 0.168 | 1308.675 | 564.4133 | 564.2271 | 0 | 812.4386 | 744.3551 | 1.091466 | 170.8445 | 0.012091 | 29.76907 | 0.5195683
2.8477771 | 0.00118425058 | #DIV/0! | 2.79204028 | 0.00158644887 | -119.835 | 13.1435449 | 0.0100613413 | 939.4464 | 0.168 | 23324.86 | 0.1252392 | 0.2504784 | 93.29942 | [9 empty] | 0.04390462 | 21612.83 |  |  | 0.08780925 | 86.45134 | 0.169 | 1325.684 | 568.5909 | 568.4977 | 0 | 820.9241 | 757.1394 | 1.084244 | 172.7951 | 0.01188685 | 29.77297 | 0.5196364
2.8477771 | 0.00118425058 | -39.94502 | 2.79012769 | 0.00160240906 | 0 | 13.2664941 | 0.0101922154 | 1301.035 | 0.169 | 23328.37 | 0.1262393 | 0.2524786 | 93.31346 | [9 empty] | 0.04432048 | 21661.82 |  |  | 0.08864097 | 86.64728125 | 0.17 | 1342.351 | 572.5126 | 572.4835 | 0 | 829.1156 | 769.8528 | 1.076979 | 174.724 | 0.01169055 | 29.77672 | 0.5197018
2.8496897 | 0.00113636977 | 59.91729 | 2.79012769 | 0.00161836937 | -119.8341 | 13.391083 | 0.0102879768 | 1303.879 | 0.17 | 23331.66 | 0.1272397 | 0.2544794 | 93.32665625 | [9 empty] | 0.04474202 | 21708.07 |  |  | 0.08948404 | 86.83227 | 0.171 | 1358.928 | 576.2822 | 576.2297 | 0 | 837.1468 | 782.6724 | 1.069601 | 176.6583 | 0.01149906 | 29.78038 | 0.5197657
2.85160229 | 0.00116829027 | 119.8348 | 2.79204028 | 0.00160240906 | -119.8341 | 13.5159443 | 0.0103837382 | 1261.078 | 0.171 | 23334.78 | 0.1282404 | 0.2564808 | 93.33913 | [9 empty] | 0.04516843 | 21751.88 |  |  | 0.09033685 | 87.00752 | 0.172 | 1375.538 | 580.1041 | 579.8951 | 0 | 845.1791 | 795.5386 | 1.062399 | 178.5891 | 0.01131309 | 29.78393 | 0.5198277
2.85351489 | 0.00118425058 | #DIV/0! | 2.79012769 | 0.00161836937 | #DIV/0! | 13.636708 | 0.0104795005 | 947.9611 | 0.172 | 23337.76 | 0.1292413 | 0.2584825 | 93.35105 | [9 empty] | 0.04559958 | 21793.36 |  |  | 0.09119915 | 87.17343 | 0.173 | 1392.041 | 583.6787 | 583.5441 | 0 | 853.088 | 808.4299 | 1.055241 | 180.5132 | 0.01113269 | 29.78738 | 0.5198878
2.85351489 | 0.00118425058 | #DIV/0! | 2.79204028 | 0.00161836937 | -119.8197 | 13.7577451 | 0.010607182 | 1540.69 | 0.173 | 23340.59 | 0.1302424 | 0.2604847 | 93.36236 | [9 empty] | 0.04603489 | 21832.76 |  |  | 0.09206979 | 87.33105 | 0.174 | 1408.551 | 586.9895 | 586.9552 | 0 | 860.8319 | 821.5786 | 1.047778 | 182.4653 | 0.01095452 | 29.79078 | 0.5199472
2.85160229 | 0.00118425058 | 59.91729 | 2.79395264 | 0.00160240906 | 119.8206 | 13.8806943 | 0.0106869834 | 1921.577 | 0.174 | 23343.27 | 0.1312437 | 0.2624874 | 93.3730625 | [9 empty] | 0.04647407 | 21870.2 |  |  | 0.09294813 | 87.4808 | 0.175 | 1425.274 | 590.4849 | 590.3475 | 0 | 868.702 | 834.8573 | 1.040539 | 184.4261 | 0.01078028 | 29.79411 | 0.5200053
2.8496897 | 0.00115233008 | 59.91729 | 2.79204028 | 0.00158644887 | 0 | 14.0033701 | 0.0107508246 | 855.9442 | 0.175 | 23345.76 | 0.1322453 | 0.2644905 | 93.38305 | [9 empty] | 0.04691701 | 21905.8 |  |  | 0.09383401 | 87.6231875 | 0.176 | 1441.923 | 593.6776 | 593.4796 | 0 | 876.3601 | 848.3444 | 1.033024 | 186.407 | 0.0106089 | 29.79738 | 0.5200624
2.85160229 | 0.00118425058 | #DIV/0! | 2.79204028 | 0.00161836937 | 239.6557 | 14.1263193 | 0.0108944662 | 1050.905 | 0.176 | 23348.07 | 0.1332471 | 0.2664942 | 93.39228125 | [9 empty] | 0.04736317 | 21939.74 |  |  | 0.09472635 | 87.75895 | 0.177 | 1458.651 | 596.7526 | 596.6475 | 0 | 884.017 | 861.9508 | 1.0256 | 188.3949 | 0.01044143 | 29.80058 | 0.5201182
2.85351489 | 0.00118425058 | 59.91761 | 2.79586523 | 0.00163432956 | -119.8341 | 14.247083 | 0.0110093802 | 1283.912 | 0.177 | 23350.2 | 0.1342493 | 0.2684985 | 93.4008 | [9 empty] | 0.04781254 | 21972 |  |  | 0.09562508 | 87.88801 | 0.178 | 1475.606 | 599.7295 | 599.6477 | 0 | 891.6611 | 875.9176 | 1.017974 | 190.4246 | 0.01027494 | 29.80376 | 0.5201737
2.85160229 | 0.00115233008 | -39.94491 | 2.79395264 | 0.00165028987 | 119.835 | 14.3700322 | 0.0111051416 | 975.7633 | 0.178 | 23352.21 | 0.1352516 | 0.2705032 | 93.40882 | [9 empty] | 0.04826472 | 22002.8 |  |  | 0.09652945 | 88.0111875 | 0.179 | 1492.568 | 602.6312 | 602.334 | 0 | 899.1778 | 890.0857 | 1.010215 | 192.4725 | 0.01011139 | 29.80688 | 0.5202283
2.8496897 | 0.00120021077 | 0 | 2.79586523 | 0.00166625006 | -239.6713 | 14.4946201 | 0.0112328241 | 1516.731 | 0.179 | 23354.08 | 0.1362541 | 0.2725081 | 93.41634 | [9 empty] | 0.04871944 | 22032.25 |  |  | 0.09743888 | 88.12898 | 0.18 | 1509.822 | 605.1784 | 605.1159 | 0 | 906.7054 | 904.6747 | 1.002245 | 194.57 | 0.009948327 | 29.81 | 0.5202826
2.8496897 | 0.00118425058 | 0 | 2.79969043 | 0.00165028987 | #DIV/0! | 14.6156572 | 0.0113126254 | 1585.2 | 0.18 | 23355.8 | 0.1372568 | 0.2745136 | 93.4232 | [9 empty] | 0.04917646 | 22060.46 |  |  | 0.09835292 | 88.24184375 | 0.181 | 1527.125 | 608.1229 | 607.5839 | 0 | 914.2772 | 919.2716 | 0.9945671 | 196.6573 | 0.00979036 | 29.81301 | 0.5203353
2.8496897 | 0.00116829027 | 0 | 2.79777783 | 0.00165028987 | #DIV/0! | 14.7421582 | 0.0113924267 | 947.9533 | 0.181 | 23357.35 | 0.1382598 | 0.2765196 | 93.42940625 | [9 empty] | 0.04963563 | 22087.54 |  |  | 0.09927125 | 88.35015625 | 0.182 | 1544.887 | 610.4808 | 609.6898 | 0 | 921.6859 | 934.8022 | 0.9859689 | 198.8661 | 0.009627705 | 29.81612 | 0.5203895
2.8496897 | 0.00118425058 | 0 | 2.79777783 | 0.00165028987 | -119.8357 | 14.8631943 | 0.0115201082 | 1098.05 | 0.182 | 23358.75 | 0.139263 | 0.278526 | 93.435 | [9 empty] | 0.05009647 | 22113.72 |  |  | 0.1001929 | 88.4549 | 0.183 | 1553.738 | 619.1097 | 618.3422 | 0.0001464795 | 930.3965 | 935.012 | 0.9950637 | 198.8958 | 0.009625545 | 29.81616 | 0.5203902
2.8496897 | 0.00115233008 | #DIV/0! | 2.79586523 | 0.00166625006 | #DIV/0! | 14.9858711 | 0.0116318306 | 1283.912 | 0.183 | 23360 | 0.1402664 | 0.2805329 | 93.43998 | [9 empty] | 0.05055868 | 22139.19 |  |  | 0.1011174 | 88.55676 | 0.184 | 1562.526 | 627.6083 | 626.8537 | 0.000295409 | 938.9962 | 935.2957 | 1.003956 | 198.936 | 0.009622625 | 29.81622 | 0.5203912
2.85160229 | 0.00115233008 | #DIV/0! | 2.79969043 | 0.00166625006 | 119.8357 | 15.1088203 | 0.011727592 | 1239.738 | 0.184 | 23361.07 | 0.1412701 | 0.2825403 | 93.44428125 | [9 empty] | 0.0510223 | 22163.9 |  |  | 0.1020446 | 88.65559375 | 0.185 | 1571.206 | 635.9927 | 635.2513 | 0.0004471929 | 947.4835 | 935.5847 | 1.012718 | 198.977 | 0.009619653 | 29.81628 | 0.5203922
2.85160229 | 0.00115233008 | #DIV/0! | 2.79777783 | 0.00165028987 | 0 | 15.2314961 | 0.011826545 | 1516.718 | 0.185 | 23361.99 | 0.1422741 | 0.2845482 | 93.44796 | [9 empty] | 0.05148713 | 22187.94 |  |  | 0.1029743 | 88.75177 | 0.186 | 1579.809 | 644.2941 | 643.5667 | 0.0006022355 | 955.8901 | 935.8793 | 1.021382 | 199.0188 | 0.009616625 | 29.81633 | 0.5203932
2.8496897 | 0.00115233008 | 0 | 2.79777783 | 0.00166625006 | 119.8348 | 15.3525322 | 0.0119063463 | 1321.012 | 0.186 | 23362.78 | 0.1432782 | 0.2865564 | 93.45112 | [9 empty] | 0.05195319 | 22211.3 |  |  | 0.1039064 | 88.8452 | 0.187 | 1588.32 | 652.4963 | 651.7834 | 0.0007604554 | 964.2 | 936.1807 | 1.029929 | 199.0615 | 0.009613529 | 29.81639 | 0.5203942
2.8496897 | 0.00121617108 | 0 | 2.79969043 | 0.00168221036 | 0 | 15.4790342 | 0.0120021077 | 1083.365 | 0.187 | 23363.46 | 0.1442825 | 0.2885649 | 93.45384375 | [9 empty] | 0.05242027 | 22234.09 |  |  | 0.1048405 | 88.93634375 | 0.188 | 1596.747 | 660.6083 | 659.9105 | 0.0009217105 | 972.422 | 936.4879 | 1.038371 | 199.105 | 0.009610375 | 29.81645 | 0.5203953
2.8496897 | 0.00115233008 | #DIV/0! | 2.79969043 | 0.00169817056 | #DIV/0! | 15.6000703 | 0.0121138301 | 960.7954 | 0.188 | 23364 | 0.145287 | 0.2905739 | 93.45598 | [9 empty] | 0.05288843 | 22256.26 |  |  | 0.1057769 | 89.02505 | 0.189 | 1605.089 | 668.6293 | 667.947 | 0.001086047 | 980.5551 | 936.8009 | 1.046706 | 199.1494 | 0.009607164 | 29.81651 | 0.5203963
2.8496897 | 0.00115233008 | 0 | 2.79969043 | 0.00169817056 | #DIV/0! | 15.7227461 | 0.0122415116 | 1100.497 | 0.189 | 23364.39 | 0.1462917 | 0.2925833 | 93.45757 | [9 empty] | 0.05335787 | 22277.76 |  |  | 0.1067157 | 89.11104 | 0.19 | 1613.305 | 676.5198 | 675.8533 | 0.001253066 | 988.5595 | 937.1189 | 1.054892 | 199.1945 | 0.009603904 | 29.81658 | 0.5203974
2.8496897 | 0.00120021077 | 0 | 2.79969043 | 0.00169817056 | #DIV/0! | 15.8456953 | 0.0123532331 | 1955.826 | 0.19 | 23364.63 | 0.1472966 | 0.2945932 | 93.45851 | [9 empty] | 0.05382841 | 22298.68 |  |  | 0.1076568 | 89.19471875 | 0.191 | 1621.428 | 684.3113 | 683.6611 | 0.001422906 | 996.4667 | 937.4416 | 1.062964 | 199.2402 | 0.009600598 | 29.81664 | 0.5203985
2.8496897 | 0.00118425058 | #DIV/0! | 2.79586523 | 0.00169817056 | -239.6712 | 15.9705576 | 0.0124170743 | 1537.266 | 0.191 | 23364.72 | 0.1483017 | 0.2966035 | 93.4589 | [9 empty] | 0.05429987 | 22319.07 |  |  | 0.1085997 | 89.2763 | 0.192 | 1629.461 | 692.0074 | 691.374 | 0.00159569 | 1004.281 | 937.7708 | 1.070924 | 199.2868 | 0.009597228 | 29.8167 | 0.5203997
2.8496897 | 0.00118425058 | 0 | 2.79969043 | 0.00168221036 | #DIV/0! | 16.0932334 | 0.0124968756 | 1223.165 | 0.192 | 23364.68 | 0.1493071 | 0.2986142 | 93.45871875 | [9 empty] | 0.05477225 | 22338.95 |  |  | 0.1095445 | 89.3558 | 0.193 | 1637.408 | 699.61 | 698.9941 | 0.00177146 | 1012.004 | 938.1057 | 1.078774 | 199.3343 | 0.009593802 | 29.81677 | 0.5204008
2.8496897 | 0.00116829027 | #DIV/0! | 2.79969043 | 0.00168221036 | -119.8348 | 16.2142705 | 0.0125958296 | 1513.292 | 0.193 | 23364.52 | 0.1503126 | 0.3006253 | 93.45807 | [9 empty] | 0.05524551 | 22358.32 |  |  | 0.110491 | 89.4333 | 0.194 | 1645.252 | 707.1053 | 706.5073 | 0.001949974 | 1019.622 | 938.4456 | 1.0865 | 199.3824 | 0.009590326 | 29.81684 | 0.520402
2.8496897 | 0.00116829027 | 239.6689 | 2.80160303 | 0.00166625006 | 39.93981 | 16.3350332 | 0.0126756309 | 1117.613 | 0.194 | 23364.21 | 0.1513184 | 0.3026368 | 93.45682 | [9 empty] | 0.05571958 | 22377.21 |  |  | 0.1114392 | 89.50886 | 0.195 | 1653.011 | 714.5097 | 713.9301 | 0.002131593 | 1027.15 | 938.791 | 1.09412 | 199.4314 | 0.009586798 | 29.8169 | 0.5204031
2.85351489 | 0.00118425058 | 59.91761 | 2.80351538 | 0.00171413086 | #DIV/0! | 16.4598945 | 0.0127873523 | 1098.068 | 0.195 | 23363.76 | 0.1523243 | 0.3046487 | 93.45505 | [9 empty] | 0.05619452 | 22395.61 |  |  | 0.112389 | 89.58245 | 0.196 | 1660.663 | 721.8018 | 721.241 | 0.002315936 | 1034.569 | 939.1418 | 1.101611 | 199.481 | 0.009583217 | 29.81697 | 0.5204043
2.85160229 | 0.00115233008 | #DIV/0! | 2.80160303 | 0.00171413086 | #DIV/0! | 16.5825723 | 0.0128990738 | 1083.356 | 0.196 | 23363.19 | 0.1533305 | 0.306661 | 93.45274 | [9 empty] | 0.05667029 | 22413.52 |  |  | 0.1133406 | 89.65409 | 0.197 | 1668.207 | 728.9797 | 728.438 | 0.002502948 | 1041.875 | 939.4981 | 1.10897 | 199.5315 | 0.009579583 | 29.81704 | 0.5204055
2.85160229 | 0.00115233008 | 0 | 2.80160303 | 0.00171413086 | -59.91761 | 16.7036074 | 0.0130107962 | 1098.051 | 0.197 | 23362.51 | 0.1543368 | 0.3086736 | 93.45005 | [9 empty] | 0.05714678 | 22431.01 |  |  | 0.1142936 | 89.72405 | 0.198 | 1675.65625 | 736.058 | 735.5359 | 0.002692817 | 1049.083 | 939.8594 | 1.116213 | 199.5826 | 0.0095759 | 29.81711 | 0.5204068
2.85160229 | 0.00118425058 | 59.91729 | 2.79969043 | 0.00174605136 | 0 | 16.8262832 | 0.0131225176 | 1100.497 | 0.198 | 23361.74 | 0.1553432 | 0.3106865 | 93.44695 | [9 empty] | 0.05762405 | 22448.08 |  |  | 0.1152481 | 89.7923125 | 0.199 | 1682.995 | 743.0208 | 742.5186 | 0.002885051 | 1056.178 | 940.225 | 1.123325 | 199.6344 | 0.009572176 | 29.81718 | 0.520408
2.8496897 | 0.00115233008 | -119.8341 | 2.79969043 | 0.00171413086 | #DIV/0! | 16.9492324 | 0.0132342391 | 1478.154 | 0.199 | 23360.83 | 0.1563499 | 0.3126998 | 93.44333 | [9 empty] | 0.05810213 | 22464.7 |  |  | 0.1162043 | 89.85878125 | 0.2 | 1690.224 | 749.8689 | 749.3869 | 0.003079942 | 1063.16 | 940.5963 | 1.130304 | 199.687 | 0.009568398 | 29.81725 | 0.5204093
2.85160229 | 0.00113636977 | 0 | 2.79969043 | 0.00171413086 | -119.8357 | 17.0719102 | 0.013317233 | 1516.706 | 0.2 | 23359.81 | 0.1573567 | 0.3147134 | 93.43923 | [9 empty] | 0.05858086 | 22480.93 |  |  | 0.1171617 | 89.92371 | 0.201 | 1697.361 | 756.6193 | 756.1579 | 0.003277582 | 1070.046 | 940.9729 | 1.13717 | 199.7402 | 0.009564569 | 29.81733 | 0.5204105
2.85160229 | 0.00115233008 | #DIV/0! | 2.79777783 | 0.00173009105 | 119.8348 | 17.1929453 | 0.0133970343 | 1301.046 | 0.201 | 23358.67 | 0.1583637 | 0.3167274 | 93.4346875 | [9 empty] | 0.05906025 | 22496.78 |  |  | 0.1181205 | 89.9871 | 0.202 | 1704.396 | 763.2625 | 762.8219 | 0.003477709 | 1076.827 | 941.3536 | 1.143913 | 199.7941 | 0.0095607 | 29.8174 | 0.5204118
2.85160229 | 0.00115233008 | 0 | 2.79969043 | 0.00174605136 | #DIV/0! | 17.3175352 | 0.0134927956 | 1066.25 | 0.202 | 23357.43 | 0.1593708 | 0.3187416 | 93.4297 | [9 empty] | 0.05954031 | 22512.22 |  |  | 0.1190806 | 90.04888 | 0.203 | 1711.314 | 769.785 | 769.3656 | 0.003680342 | 1083.488 | 941.7391 | 1.150519 | 199.8487 | 0.009556787 | 29.81748 | 0.5204131
2.85160229 | 0.00116829027 | 0 | 2.80160303 | 0.00174605136 | #DIV/0! | 17.4366582 | 0.0136045171 | 1098.05 | 0.203 | 23356.05 | 0.1603782 | 0.3207564 | 93.4242 | [9 empty] | 0.06002089 | 22527.34375 |  |  | 0.1200418 | 90.109375 | 0.204 | 1718.149 | 776.2184 | 775.8204 | 0.003885616 | 1090.063 | 942.13 | 1.157019 | 199.904 | 0.009552821 | 29.81755 | 0.5204145
2.85160229 | 0.00118425058 | 0 | 2.79969043 | 0.00174605136 | 0 | 17.559334 | 0.0137162386 | 1263.946 | 0.204 | 23354.56 | 0.1613857 | 0.3227714 | 93.41823 | [9 empty] | 0.06050197 | 22542.15 |  |  | 0.1210039 | 90.16861 | 0.205 | 1724.898 | 782.5608 | 782.1844 | 0.004093525 | 1096.548 | 942.5257 | 1.163414 | 199.9599 | 0.009548812 | 29.81763 | 0.5204158
2.85160229 | 0.00121617108 | 0 | 2.79969043 | 0.00171413086 | 0 | 17.6803711 | 0.0138119999 | 1513.305 | 0.205 | 23352.96 | 0.1623934 | 0.3247868 | 93.41185 | [9 empty] | 0.06098364 | 22556.62 |  |  | 0.1219673 | 90.22646875 | 0.206 | 1731.544 | 788.7959 | 788.4415 | 0.004303841 | 1102.927 | 942.9258 | 1.169686 | 200.0165 | 0.00954476 | 29.81771 | 0.5204171
2.85160229 | 0.00120021077 | 0 | 2.79969043 | 0.00174605136 | #DIV/0! | 17.8011348 | 0.0138918012 | 1083.374 | 0.206 | 23351.26 | 0.1634012 | 0.3268024 | 93.40502 | [9 empty] | 0.06146585 | 22570.76 |  |  | 0.1229317 | 90.28304 | 0.207 | 1738.091 | 794.9262 | 794.59375 | 0.004516594 | 1109.204 | 943.3311 | 1.175837 | 200.0738 | 0.009540658 | 29.81778 | 0.5204185
2.85160229 | 0.00116829027 | 0 | 2.80160303 | 0.00174605136 | 59.91761 | 17.9221719 | 0.0140035236 | 1067.553 | 0.207 | 23349.43 | 0.1644093 | 0.3288185 | 93.3977 | [9 empty] | 0.06194852 | 22584.6 |  |  | 0.123897 | 90.33840625 | 0.208 | 1744.542 | 800.9562 | 800.6458 | 0.004731843 | 1115.381 | 943.7409 | 1.181872 | 200.1318 | 0.009536516 | 29.81786 | 0.5204199
2.85160229 | 0.00118425058 | #DIV/0! | 2.79969043 | 0.00171413086 | 0 | 18.0448477 | 0.0141184367 | 1492.745 | 0.208 | 23347.47 | 0.1654175 | 0.3308349 | 93.3899 | [9 empty] | 0.06243164 | 22598.16 |  |  | 0.1248633 | 90.39263 | 0.209 | 1750.9 | 806.8884 | 806.6002 | 0.00494952 | 1121.463 | 944.1553 | 1.187795 | 200.1903 | 0.00953233 | 29.81794 | 0.5204213
2.85160229 | 0.00118425058 | 39.94481 | 2.79969043 | 0.00174605136 | 0 | 18.1639707 | 0.014198238 | 1098.058 | 0.209 | 23345.43 | 0.1664258 | 0.3328516 | 93.3817 | [9 empty] | 0.0629152 | 22611.44 |  |  | 0.1258304 | 90.44576 | 0.21 | 1757.169 | 812.7275 | 812.4617 | 0.005169693 | 1127.453 | 944.5745 | 1.193609 | 200.2496 | 0.0095281 | 29.81802 | 0.5204227
2.8496897 | 0.00113636977 | 119.8349 | 2.79969043 | 0.00176201155 | 0 | 18.2866484 | 0.0143099604 | 1283.913 | 0.21 | 23343.27 | 0.1674343 | 0.3348686 | 93.37309375 | [9 empty] | 0.06339927 | 22624.41 |  |  | 0.1267985 | 90.49763 | 0.211 | 1763.331 | 818.4551 | 818.2119 | 0.005392075 | 1133.333 | 944.9977 | 1.199297 | 200.3094 | 0.009523833 | 29.81811 | 0.5204241
2.85351489 | 0.00116829027 | #DIV/0! | 2.79969043 | 0.00174605136 | 119.8274 | 18.4095977 | 0.0144057218 | 1261.069 | 0.211 | 23341.02 | 0.168443 | 0.336886 | 93.36409375 | [9 empty] | 0.06388378 | 22637.12 |  |  | 0.1277676 | 90.54846 | 0.212 | 1769.395 | 824.0801 | 823.8593 | 0.005616699 | 1139.111 | 945.4253 | 1.204867 | 200.3698 | 0.009519525 | 29.81819 | 0.5204256
2.85160229 | 0.00116829027 | 0 | 2.80351538 | 0.00177797186 | #DIV/0! | 18.5303594 | 0.0145014832 | 1243.977 | 0.212 | 23338.68 | 0.1694518 | 0.3389035 | 93.35471 | [9 empty] | 0.06436871 | 22649.56 |  |  | 0.1287374 | 90.59823 | 0.213 | 1775.361 | 829.6027 | 829.4041 | 0.005843627 | 1144.789 | 945.8573 | 1.210319 | 200.4309 | 0.009515177 | 29.81827 | 0.520427
2.85160229 | 0.00115233008 | 239.6563 | 2.80160303 | 0.00177797186 | 0 | 18.6494844 | 0.0145972446 | 1281.058 | 0.213 | 23336.24 | 0.1704607 | 0.3409214 | 93.34498 | [9 empty] | 0.06485403 | 22661.76 |  |  | 0.1297081 | 90.64704 | 0.214 | 1781.23 | 835.0245 | 834.8481 | 0.006072674 | 1150.367 | 946.2933 | 1.215656 | 200.4924 | 0.009510793 | 29.81835 | 0.5204285
2.85542725 | 0.00116829027 | 0 | 2.80160303 | 0.00176201155 | -239.6557 | 18.7721602 | 0.0146930059 | 1540.692 | 0.214 | 23333.71 | 0.1714698 | 0.3429395 | 93.33482 | [9 empty] | 0.06533969 | 22673.73 |  |  | 0.1306794 | 90.69490625 | 0.215 | 1787.01 | 840.3538 | 840.1996 | 0.006304049 | 1155.855 | 946.7337 | 1.220887 | 200.5546 | 0.009506369 | 29.81844 | 0.5204299
2.85542725 | 0.00115233008 | 0 | 2.80542798 | 0.00174605136 | -59.91761 | 18.8951094 | 0.0147728072 | 809.4266 | 0.215 | 23331.06 | 0.172479 | 0.344958 | 93.32423 | [9 empty] | 0.06582573 | 22685.45 |  |  | 0.1316515 | 90.7418125 | 0.216 | 1792.696 | 845.5834 | 845.4515 | 0.006537599 | 1161.244 | 947.1784 | 1.226003 | 200.6175 | 0.009501905 | 29.81852 | 0.5204314
2.85542725 | 0.00113636977 | 119.8341 | 2.80351538 | 0.00177797186 | 0 | 19.0139609 | 0.0149196414 | 1083.374 | 0.216 | 23328.31 | 0.1734884 | 0.3469768 | 93.31323 | [9 empty] | 0.06631213 | 22696.96 |  |  | 0.1326243 | 90.78782 | 0.217 | 1798.291 | 850.7187 | 850.6091 | 0.006773264 | 1166.54 | 947.627 | 1.231011 | 200.6808 | 0.009497408 | 29.81861 | 0.5204329
2.85733984 | 0.00115233008 | #DIV/0! | 2.80351538 | 0.00176201155 | -119.8357 | 19.134998 | 0.0150313638 | 1516.707 | 0.217 | 23325.46 | 0.1744979 | 0.3489959 | 93.30182 | [9 empty] | 0.06679887 | 22708.23 |  |  | 0.1335977 | 90.8329375 | 0.218 | 1803.794 | 855.7582 | 855.6708 | 0.007011055 | 1171.741 | 948.0796 | 1.23591 | 200.7447 | 0.009492874 | 29.8187 | 0.5204344
2.85542725 | 0.00115233008 | 0 | 2.80542798 | 0.00174605136 | -59.91761 | 19.2560332 | 0.0151111651 | 1261.09 | 0.218 | 23322.52 | 0.1755076 | 0.3510152 | 93.2900625 | [9 empty] | 0.06728591 | 22719.3125 |  |  | 0.1345718 | 90.87725 | 0.219 | 1809.212 | 860.708 | 860.6429 | 0.007251004 | 1176.854 | 948.5364 | 1.240705 | 200.8092 | 0.009488302 | 29.81878 | 0.520436
2.85542725 | 0.00113636977 | 119.8341 | 2.80351538 | 0.00177797186 | 0 | 19.3767969 | 0.0152069265 | 1516.731 | 0.219 | 23319.46 | 0.1765175 | 0.353035 | 93.27783 | [9 empty] | 0.0677733 | 22730.18 |  |  | 0.1355466 | 90.92071 | 0.22 | 1814.534 | 865.5586 | 865.5157 | 0.007492919 | 1181.869 | 948.9969 | 1.245388 | 200.8741 | 0.009483698 | 29.81887 | 0.5204375
2.85733984 | 0.00115233008 | 0 | 2.80351538 | 0.00179393205 | -119.8357 | 19.497834 | 0.0152867278 | 1281.057 | 0.22 | 23316.3 | 0.1775275 | 0.355055 | 93.26521 | [9 empty] | 0.068261 | 22740.84 |  |  | 0.136522 | 90.96334375 | 0.221 | 1819.763 | 870.3118 | 870.291 | 0.007736797 | 1186.788 | 949.4612 | 1.24996 | 200.9397 | 0.009479061 | 29.81896 | 0.520439
2.85733984 | 0.00112040958 | -119.8348 | 2.80542798 | 0.00177797186 | 59.91761 | 19.6205098 | 0.0153824892 | 1049.136 | 0.221 | 23313.04 | 0.1785377 | 0.3570753 | 93.25214 | [9 empty] | 0.06874901 | 22751.3 |  |  | 0.137498 | 91.0052 | 0.222 | 1824.901 | 874.9727 | 874.9715 | 0.007982656 | 1191.615 | 949.9291 | 1.254425 | 201.0057 | 0.009474391 | 29.81905 | 0.5204406
2.85925244 | 0.00110444927 | -23.96703 | 2.80734058 | 0.00180989236 | #DIV/0! | 19.7377207 | 0.0154942106 | 1080.935 | 0.222 | 23309.68 | 0.179548 | 0.3590959 | 93.23871875 | [9 empty] | 0.06923729 | 22761.58 |  |  | 0.1384746 | 91.04632 | 0.223 | 1829.953 | 879.5634 | 879.5403 | 0.008230419 | 1196.352 | 950.4008 | 1.258787 | 201.0722 | 0.009469689 | 29.81914 | 0.5204422
2.85733984 | 0.00118425058 | #DIV/0! | 2.80734058 | 0.00180989236 | #DIV/0! | 19.8584844 | 0.0156059321 | 1242.501 | 0.223 | 23306.23 | 0.1805584 | 0.3611168 | 93.2249375 | [9 empty] | 0.06972583 | 22771.7 |  |  | 0.1394517 | 91.08679 | 0.224 | 1834.927 | 884.0728 | 884.028 | 0.008480189 | 1201.009 | 950.8762 | 1.263055 | 201.1393 | 0.009464954 | 29.81923 | 0.5204437
2.85733984 | 0.00118425058 | -59.91761 | 2.80734058 | 0.00180989236 | 136.9526 | 19.9814336 | 0.0157048851 | 1046.688 | 0.224 | 23302.71 | 0.181569 | 0.3631379 | 93.21084375 | [9 empty] | 0.07021459 | 22781.65625 |  |  | 0.1404292 | 91.126625 | 0.225 | 1839.822 | 888.4993 | 888.4328 | 0.008731937 | 1205.585 | 951.3555 | 1.267228 | 201.2068 | 0.009460186 | 29.81932 | 0.5204453
2.85925244 | 0.00115233008 | #DIV/0! | 2.80952637 | 0.00182585255 | -119.835 | 20.098373 | 0.0158166084 | 1861.672 | 0.225 | 23299.11 | 0.1825796 | 0.3651592 | 93.19643 | [9 empty] | 0.07070366 | 22791.41 |  |  | 0.1414073 | 91.16565625 | 0.226 | 1844.624 | 892.8301 | 892.7421 | 0.008985572 | 1210.066 | 951.8383 | 1.271293 | 201.2749 | 0.009455388 | 29.81941 | 0.5204469
2.86116504 | 0.00115233008 | 0 | 2.81143896 | 0.00180989236 | -119.8197 | 20.2172227 | 0.0158804487 | 947.9537 | 0.226 | 23295.42 | 0.1835904 | 0.3671808 | 93.1817 | [9 empty] | 0.07119297 | 22801 |  |  | 0.1423859 | 91.20402 | 0.227 | 1849.348 | 897.0779 | 896.9684 | 0.009241062 | 1214.465 | 952.3246 | 1.275263 | 201.3434 | 0.009450559 | 29.8195 | 0.5204485
2.86116504 | 0.00113636977 | 119.8348 | 2.81335132 | 0.00179393205 | -39.94001 | 20.3382598 | 0.0160081312 | 1489.343 | 0.227 | 23291.65 | 0.1846013 | 0.3692026 | 93.16662 | [9 empty] | 0.07168251 | 22810.44 |  |  | 0.143365 | 91.24176 | 0.228 | 1853.993 | 901.2438 | 901.113 | 0.009498449 | 1218.783 | 952.8145 | 1.27914 | 201.4125 | 0.0094457 | 29.8196 | 0.5204502
2.86307764 | 0.00115233008 | 0 | 2.81143896 | 0.00184181286 | -119.8197 | 20.4571113 | 0.0160879325 | 1083.382 | 0.228 | 23287.8 | 0.1856124 | 0.3712247 | 93.1511875 | [9 empty] | 0.07217228 | 22819.72 |  |  | 0.1443446 | 91.27889 | 0.229 | 1858.559 | 905.3276 | 905.1756 | 0.00975759 | 1223.021 | 953.3077 | 1.282923 | 201.482 | 0.009440813 | 29.81969 | 0.5204518
2.86307764 | 0.00116829027 | #DIV/0! | 2.81335132 | 0.00182585255 | 239.6689 | 20.5781484 | 0.016199654 | 945.8132 | 0.229 | 23283.86 | 0.1866235 | 0.373247 | 93.1354375 | [9 empty] | 0.07266227 | 22828.84375 |  |  | 0.1453245 | 91.315375 | 0.23 | 1863.046 | 909.3282 | 909.1552 | 0.01001855 | 1227.177 | 953.8046 | 1.286612 | 201.552 | 0.009435895 | 29.81979 | 0.5204534
2.86690259 | 0.00116829027 | 119.8357 | 2.81717651 | 0.00184181286 | #DIV/0! | 20.6989121 | 0.0163273364 | 1468.784 | 0.23 | 23279.83 | 0.1876348 | 0.3752696 | 93.11934 | [9 empty] | 0.0731525 | 22837.81 |  |  | 0.146305 | 91.35123 | 0.231 | 1867.459 | 913.2512 | 913.0573 | 0.01028135 | 1231.256 | 954.3049 | 1.290212 | 201.6225 | 0.009430948 | 29.81988 | 0.5204551
2.86498999 | 0.00115233008 | #DIV/0! | 2.81908911 | 0.00184181286 | #DIV/0! | 20.816123 | 0.0164071377 | 1830.083 | 0.231 | 23275.74 | 0.1886462 | 0.3772924 | 93.10296875 | [9 empty] | 0.0736429 | 22846.64 |  |  | 0.1472858 | 91.38657 | 0.232 | 1871.801 | 917.1003 | 916.8856 | 0.0105459 | 1235.262 | 954.8084 | 1.293728 | 201.6934 | 0.009425975 | 29.81997 | 0.5204567
2.86498999 | 0.00115233008 | 119.8352 | 2.81908911 | 0.00184181286 | 0 | 20.9387988 | 0.0164741706 | 932.9922 | 0.232 | 23271.57 | 0.1896577 | 0.3793154 | 93.08629 | [9 empty] | 0.07413353 | 22855.33 |  |  | 0.1482671 | 91.42132 | 0.233 | 1876.062 | 920.8644 | 920.6292 | 0.01081203 | 1239.185 | 955.315 | 1.297148 | 201.7647 | 0.009420976 | 29.82007 | 0.5204584
2.86881519 | 0.00118425058 | #DIV/0! | 2.81908911 | 0.00182585255 | 59.90978 | 21.0579238 | 0.0166018512 | 1063.785 | 0.233 | 23267.32 | 0.1906693 | 0.3813387 | 93.06928125 | [9 empty] | 0.07462433 | 22863.89 |  |  | 0.1492487 | 91.45555 | 0.234 | 1880.245 | 924.5483 | 924.2928 | 0.01107978 | 1243.029 | 955.8247 | 1.300478 | 201.8365 | 0.009415953 | 29.82017 | 0.5204601
2.86881519 | 0.00118425058 | 0 | 2.82100146 | 0.00185777305 | 119.8348 | 21.1767734 | 0.0167135745 | 1516.731 | 0.234 | 23262.99 | 0.1916811 | 0.3833622 | 93.05196 | [9 empty] | 0.07511533 | 22872.31 |  |  | 0.1502307 | 91.48923 | 0.235 | 1884.361 | 928.1608 | 927.8853 | 0.01134929 | 1246.802 | 956.3378 | 1.303726 | 201.9087 | 0.0094109 | 29.82026 | 0.5204618
2.86881519 | 0.00113636977 | -239.6557 | 2.82291406 | 0.00187373336 | #DIV/0! | 21.2978105 | 0.0167933758 | 1261.101 | 0.235 | 23258.59 | 0.192693 | 0.3853859 | 93.03434375 | [9 empty] | 0.0756065 | 22880.58 |  |  | 0.151213 | 91.52234 | 0.236 | 1888.396 | 931.6899 | 931.3946 | 0.01162041 | 1250.494 | 956.8539 | 1.30688 | 201.9813 | 0.009405825 | 29.82036 | 0.5204635
2.87264014 | 0.00112040958 | 59.91729 | 2.82482666 | 0.00187373336 | #DIV/0! | 21.4185742 | 0.0168891363 | 1223.979 | 0.236 | 23254.11 | 0.1937049 | 0.3874098 | 93.01643 | [9 empty] | 0.07609785 | 22888.74 |  |  | 0.1521957 | 91.55496 | 0.237 | 1892.362 | 935.1469 | 934.832 | 0.01189315 | 1254.114 | 957.373 | 1.309953 | 202.0544 | 0.009400724 | 29.82046 | 0.5204652
2.87455273 | 0.00115233008 | -119.8348 | 2.82673926 | 0.00187373336 | 0 | 21.5357852 | 0.0169848986 | 1261.102 | 0.237 | 23249.55 | 0.194717 | 0.389434 | 92.9982 | [9 empty] | 0.07658933 | 22896.79 |  |  | 0.1531787 | 91.58715 | 0.238 | 1896.258 | 938.5303 | 938.1964 | 0.01216742 | 1257.662 | 957.8951 | 1.312943 | 202.1278 | 0.009395601 | 29.82055 | 0.5204669
2.87646533 | 0.00113636977 | -119.8357 | 2.82673926 | 0.00184181286 | 119.8357 | 21.6565488 | 0.017080659 | 1243.964 | 0.238 | 23244.90625 | 0.1957292 | 0.3914584 | 92.979625 | [9 empty] | 0.077081 | 22904.71 |  |  | 0.154162 | 91.61882 | 0.239 | 1900.085 | 941.8417 | 941.4888 | 0.01244329 | 1261.139 | 958.4202 | 1.315851 | 202.2017 | 0.009390453 | 29.82065 | 0.5204686
2.87837793 | 0.00112040958 | -29.9588 | 2.82865186 | 0.00185777305 | 0 | 21.7756738 | 0.0171764214 | 1201.071 | 0.239 | 23240.19 | 0.1967415 | 0.3934831 | 92.96076 | [9 empty] | 0.07757284 | 22912.51 |  |  | 0.1551457 | 91.65002 | 0.24 | 1903.849 | 945.0867 | 944.7148 | 0.01272071 | 1264.55 | 958.9483 | 1.318684 | 202.276 | 0.009385282 | 29.82075 | 0.5204703
2.87646533 | 0.00118425058 | -119.8348 | 2.82865186 | 0.00188969355 | -119.8348 | 21.8945234 | 0.0172753744 | 1049.154 | 0.24 | 23235.4 | 0.197754 | 0.3955079 | 92.94159375 | [9 empty] | 0.07806483 | 22920.2 |  |  | 0.1561297 | 91.6808125 | 0.241 | 1907.544 | 948.2605 | 947.8699 | 0.01299943 | 1267.891 | 959.4789 | 1.321438 | 202.3506 | 0.009380092 | 29.82085 | 0.520472
2.87837793 | 0.00116829027 | #DIV/0! | 2.82673926 | 0.00190565386 | -59.91761 | 22.0117363 | 0.0173870958 | 1063.802 | 0.241 | 23230.53 | 0.1987665 | 0.397533 | 92.92211 | [9 empty] | 0.07855697 | 22927.79 |  |  | 0.1571139 | 91.71118 | 0.242 | 1911.17 | 951.3625 | 950.9535 | 0.0132795 | 1271.162 | 960.0121 | 1.32411 | 202.4255 | 0.009374882 | 29.82095 | 0.5204738
2.88029053 | 0.00116829027 | -119.82 | 2.82865186 | 0.00187373336 | 0 | 22.1305859 | 0.0174988173 | 2567.799 | 0.242 | 23225.59 | 0.1997792 | 0.3995583 | 92.90236 | [9 empty] | 0.07904924 | 22935.29 |  |  | 0.1580985 | 91.74115 | 0.243 | 1914.734 | 954.3995 | 953.9729 | 0.01356106 | 1274.369 | 960.548 | 1.32671 | 202.5009 | 0.009369651 | 29.82105 | 0.5204755
2.88220288 | 0.00115233008 | #DIV/0! | 2.82865186 | 0.00188969355 | 0 | 22.2535352 | 0.0175466985 | 930.837 | 0.243 | 23220.57 | 0.2007919 | 0.4015839 | 92.8823 | [9 empty] | 0.07954165 | 22942.67 |  |  | 0.1590833 | 91.77067 | 0.244 | 1918.24 | 957.3748 | 956.931 | 0.01384412 | 1277.515 | 961.0869 | 1.32924 | 202.5766 | 0.009364398 | 29.82115 | 0.5204773
2.88602808 | 0.00115233008 | #DIV/0! | 2.82865186 | 0.00190565386 | #DIV/0! | 22.3723867 | 0.0176743809 | 1492.77 | 0.244 | 23215.49 | 0.2018048 | 0.4036096 | 92.86196 | [9 empty] | 0.08003421 | 22949.94 |  |  | 0.1600684 | 91.79977 | 0.245 | 1921.683 | 960.2849 | 959.8239 | 0.01412855 | 1280.597 | 961.6283 | 1.331697 | 202.6527 | 0.009359126 | 29.82125 | 0.520479
2.88794067 | 0.00115233008 | #DIV/0! | 2.83056421 | 0.00190565386 | #DIV/0! | 22.4915117 | 0.0177541822 | 1029.573 | 0.245 | 23210.34 | 0.2028178 | 0.4056356 | 92.84136 | [9 empty] | 0.08052689 | 22957.125 |  |  | 0.1610538 | 91.8285 | 0.246 | 1925.062 | 963.1286 | 962.6502 | 0.01441432 | 1283.613 | 962.1722 | 1.334079 | 202.7291 | 0.009353835 | 29.82135 | 0.5204808
2.88602808 | 0.00115233008 | #DIV/0! | 2.83056421 | 0.00190565386 | 0 | 22.6065371 | 0.0178659037 | 1895.936 | 0.246 | 23205.11 | 0.2038309 | 0.4076618 | 92.82045 | [9 empty] | 0.08101972 | 22964.2 |  |  | 0.1620394 | 91.8568 | 0.247 | 1928.379 | 965.9084 | 965.4125 | 0.01470143 | 1286.567 | 962.7188 | 1.336389 | 202.8058 | 0.009348524 | 29.82145 | 0.5204826
2.88794067 | 0.00115233008 | #DIV/0! | 2.83056421 | 0.00193757436 | #DIV/0! | 22.7275742 | 0.017929744 | 1220.371 | 0.247 | 23199.8125 | 0.2048441 | 0.4096881 | 92.79925 | [9 empty] | 0.08151267 | 22971.18 |  |  | 0.1630253 | 91.8847 | 0.248 | 1931.641 | 968.6294 | 968.1168 | 0.01498985 | 1289.462 | 963.2678 | 1.338633 | 202.8829 | 0.009343196 | 29.82156 | 0.5204843
2.88794067 | 0.00115233008 | -136.9516 | 2.83056421 | 0.00193757436 | -239.6689 | 22.8483359 | 0.0180286989 | 1083.383 | 0.248 | 23194.44 | 0.2058574 | 0.4117148 | 92.77774 | [9 empty] | 0.08200572 | 22978.07 |  |  | 0.1640114 | 91.9123 | 0.249 | 1934.85 | 971.2947 | 970.7662 | 0.01527965 | 1292.304 | 963.8195 | 1.340815 | 202.9604 | 0.009337848 | 29.82166 | 0.5204861
2.89012646 | 0.00113636977 | -119.8206 | 2.8343894 | 0.00192161405 | 0 | 22.969373 | 0.0181404203 | 1046.705 | 0.249 | 23188.98 | 0.2068708 | 0.4137416 | 92.75592 | [9 empty] | 0.08249888 | 22984.88 |  |  | 0.1649978 | 91.93954 | 0.25 | 1938.007 | 973.9054 | 973.3613 | 0.01557076 | 1295.091 | 964.3735 | 1.342935 | 203.0382 | 0.009332484 | 29.82176 | 0.5204879
2.89203882 | 0.00112040958 | #DIV/0! | 2.8343894 | 0.00193757436 | #DIV/0! | 23.0863125 | 0.0182521418 | 1492.745 | 0.25 | 23183.46 | 0.2078844 | 0.4157687 | 92.73385 | [9 empty] | 0.08299216 | 22991.6 |  |  | 0.1659843 | 91.9664 | 0.251 | 1941.107 | 976.4567 | 975.8967 | 0.01586311 | 1297.82 | 964.9301 | 1.344989 | 203.1163 | 0.0093271 | 29.82186 | 0.5204897
2.89203882 | 0.00112040958 | 239.6707 | 2.8343894 | 0.00193757436 | #DIV/0! | 23.2054355 | 0.0183319431 | 1221.143 | 0.251 | 23177.88 | 0.208898 | 0.4177959 | 92.71154 | [9 empty] | 0.08348561 | 22998.2 |  |  | 0.1669712 | 91.9928 | 0.252 | 1944.147 | 978.9458 | 978.3701 | 0.01615663 | 1300.488 | 965.4889 | 1.346973 | 203.1947 | 0.009321702 | 29.82197 | 0.5204915
2.89586401 | 0.00113636977 | -119.8341 | 2.83247681 | 0.00193757436 | #DIV/0! | 23.322375 | 0.0184277054 | 1243.969 | 0.252 | 23172.24 | 0.2099117 | 0.4198233 | 92.68898 | [9 empty] | 0.08397914 | 23004.73 |  |  | 0.1679583 | 92.01893 | 0.253 | 1947.132 | 981.3775 | 980.7866 | 0.01645129 | 1303.099 | 966.0498 | 1.348894 | 203.2734 | 0.00931629 | 29.82207 | 0.5204933
2.89395142 | 0.00115233008 | #DIV/0! | 2.83247681 | 0.00193757436 | 0 | 23.441498 | 0.0185234658 | 1063.82 | 0.253 | 23166.55 | 0.2109255 | 0.4218509 | 92.6661875 | [9 empty] | 0.08447281 | 23011.17 |  |  | 0.1689456 | 92.04467 | 0.254 | 1950.064 | 983.7542 | 983.1483 | 0.01674714 | 1305.656 | 966.613 | 1.350753 | 203.3524 | 0.009310862 | 29.82217 | 0.5204951
2.89777661 | 0.00115233008 | #DIV/0! | 2.83247681 | 0.00196949486 | 0 | 23.5603496 | 0.0186351873 | 1223.977 | 0.254 | 23160.79 | 0.2119393 | 0.4238787 | 92.64316 | [9 empty] | 0.0849666 | 23017.5 |  |  | 0.1699332 | 92.07002 | 0.255 | 1952.947 | 986.079 | 985.4584 | 0.01704424 | 1308.161 | 967.1784 | 1.352554 | 203.4317 | 0.009305418 | 29.82228 | 0.5204969
2.90160156 | 0.00115233008 | 0 | 2.83247681 | 0.00193757436 | 0 | 23.6775605 | 0.0187309496 | 1201.091 | 0.255 | 23154.98 | 0.2129533 | 0.4259066 | 92.61990625 | [9 empty] | 0.08546051 | 23023.76 |  |  | 0.170921 | 92.09502 | 0.256 | 1955.782 | 988.3528 | 987.718 | 0.01734255 | 1310.618 | 967.7465 | 1.354298 | 203.5113 | 0.009299956 | 29.82238 | 0.5204987
2.90160156 | 0.00116829027 | #DIV/0! | 2.83247681 | 0.00196949486 | 59.91752 | 23.7964121 | 0.0188299026 | 1468.784 | 0.256 | 23149.1 | 0.2139673 | 0.4279347 | 92.59641 | [9 empty] | 0.08595454 | 23029.93 |  |  | 0.1719091 | 92.11971 | 0.257 | 1958.567 | 990.5751 | 989.9263 | 0.0176419 | 1313.023 | 968.3166 | 1.355985 | 203.5912 | 0.009294481 | 29.82249 | 0.5205006
2.90160156 | 0.00116829027 | 239.6695 | 2.8343894 | 0.00200141524 | #DIV/0! | 23.913623 | 0.0189097039 | 1081.599 | 0.257 | 23143.18 | 0.2149815 | 0.4299629 | 92.5727 | [9 empty] | 0.08644868 | 23036.02 |  |  | 0.1728974 | 92.14408 | 0.258 | 1961.302 | 992.7451 | 992.0826 | 0.01794229 | 1315.376 | 968.8881 | 1.357614 | 203.6713 | 0.009288999 | 29.82259 | 0.5205024
2.90542676 | 0.00118425058 | 0 | 2.8343894 | 0.00200141524 | -59.91783 | 24.0344609 | 0.0190214254 | 1206.642 | 0.258 | 23137.19 | 0.2159957 | 0.4319913 | 92.54877 | [9 empty] | 0.086943 | 23041.99 |  |  | 0.173886 | 92.16798 | 0.259 | 1963.99 | 994.866 | 994.1902 | 0.01824385 | 1317.682 | 969.4624 | 1.359189 | 203.7518 | 0.009283495 | 29.8227 | 0.5205042
2.90542676 | 0.00116829027 | 0 | 2.836302 | 0.00196949486 | 0 | 24.1500117 | 0.0191171877 | 1223.797 | 0.259 | 23131.15 | 0.21701 | 0.4340199 | 92.52462 | [9 empty] | 0.08743745 | 23047.87 |  |  | 0.1748749 | 92.19149 | 0.26 | 1966.632 | 996.9384 | 996.2494 | 0.01854652 | 1319.94 | 970.0381 | 1.360709 | 203.8325 | 0.009277986 | 29.8228 | 0.5205061
2.90542676 | 0.00115233008 | #DIV/0! | 2.836302 | 0.00200141524 | #DIV/0! | 24.2672031 | 0.0192129482 | 932.8568 | 0.26 | 23125.05 | 0.2180243 | 0.4360487 | 92.50021875 | [9 empty] | 0.08793198 | 23053.69 |  |  | 0.175864 | 92.21476 | 0.261 | 1969.228 | 998.9622 | 998.26 | 0.01885018 | 1322.15 | 970.6166 | 1.362175 | 203.9135 | 0.009272456 | 29.82291 | 0.5205079
2.90733936 | 0.00115233008 | -119.8191 | 2.8343894 | 0.00200141524 | 59.91738 | 24.3863125 | 0.0193406306 | 1246.658 | 0.261 | 23118.9 | 0.2190388 | 0.4380776 | 92.47559 | [9 empty] | 0.08842656 | 23059.46 |  |  | 0.1768531 | 92.23782 | 0.262 | 1971.779 | 1000.94 | 1000.226 | 0.01915488 | 1324.315 | 971.1964 | 1.363591 | 203.9947 | 0.009266921 | 29.82301 | 0.5205098
2.90925171 | 0.00113636977 | #DIV/0! | 2.836302 | 0.00203333586 | -59.90986 | 24.5056953 | 0.0194363929 | 1492.55 | 0.262 | 23112.68 | 0.2200534 | 0.4401067 | 92.45071875 | [9 empty] | 0.08892121 | 23065.16 |  |  | 0.1778424 | 92.26063 | 0.263 | 1974.289 | 1002.874 | 1002.147 | 0.01946062 | 1326.437 | 971.7785 | 1.364958 | 204.0762 | 0.00926137 | 29.82312 | 0.5205116
2.90733936 | 0.00113636977 | 119.8274 | 2.83821436 | 0.00200141524 | -39.93992 | 24.6248027 | 0.0195161942 | 1723.792 | 0.263 | 23106.4 | 0.221068 | 0.442136 | 92.42561 | [9 empty] | 0.08941592 | 23070.81 |  |  | 0.1788318 | 92.28324 | 0.264 | 1976.758 | 1004.766 | 1004.027 | 0.01976735 | 1328.517 | 972.362 | 1.366278 | 204.1579 | 0.009255812 | 29.82322 | 0.5205135
2.91116431 | 0.00116829027 | #DIV/0! | 2.836302 | 0.00204929616 | #DIV/0! | 24.7403535 | 0.0195832271 | 1203.789 | 0.264 | 23100.0625 | 0.2220828 | 0.4441655 | 92.40025 | [9 empty] | 0.08991079 | 23076.36 |  |  | 0.1798216 | 92.30542 | 0.265 | 1979.187 | 1006.615 | 1005.863 | 0.02007506 | 1330.555 | 972.948 | 1.36755 | 204.2399 | 0.009250238 | 29.82333 | 0.5205153
2.9149895 | 0.00116829027 | 0 | 2.836302 | 0.00204929616 | 119.8215 | 24.8556289 | 0.0196789876 | 1085.707 | 0.265 | 23093.66 | 0.2230976 | 0.4461952 | 92.37465625 | [9 empty] | 0.09040583 | 23081.79 |  |  | 0.1808117 | 92.32716 | 0.266 | 1981.579 | 1008.425 | 1007.662 | 0.02038388 | 1332.555 | 973.5363 | 1.368778 | 204.3222 | 0.009244648 | 29.82344 | 0.5205172
2.9149895 | 0.00115233008 | 119.8206 | 2.83821436 | 0.00206525624 | 59.91031 | 24.9769277 | 0.0197907109 | 1223.798 | 0.266 | 23087.21 | 0.2241125 | 0.448225 | 92.34883 | [9 empty] | 0.090901 | 23087.13 |  |  | 0.181802 | 92.34852 | 0.267 | 1983.935 | 1010.197 | 1009.422 | 0.02069376 | 1334.518 | 974.1255 | 1.369965 | 204.4047 | 0.009239056 | 29.82354 | 0.520519
2.91690186 | 0.00116829027 | -119.8197 | 2.836302 | 0.00203333586 | #DIV/0! | 25.0941191 | 0.0198864713 | 1206.642 | 0.267 | 23080.7 | 0.2251275 | 0.450255 | 92.32278125 | [9 empty] | 0.09139615 | 23092.46 |  |  | 0.1827923 | 92.36984375 | 0.268 | 1986.252 | 1011.928 | 1011.142 | 0.02100452 | 1336.441 | 974.7176 | 1.371106 | 204.4875 | 0.009233444 | 29.82365 | 0.5205209
2.9149895 | 0.00118425058 | 0 | 2.836302 | 0.00203333586 | -39.94512 | 25.2096699 | 0.0199822336 | 1444.53 | 0.268 | 23074.13 | 0.2261426 | 0.4522852 | 92.29652 | [9 empty] | 0.0918913 | 23097.77 |  |  | 0.1837826 | 92.39108 | 0.269 | 1988.525 | 1013.614 | 1012.817 | 0.02131604 | 1338.319 | 975.3099 | 1.372198 | 204.5703 | 0.009227836 | 29.82376 | 0.5205228
2.9149895 | 0.00116829027 | #DIV/0! | 2.8343894 | 0.00208121655 | -59.91781 | 25.3249453 | 0.0200620349 | 1068.575 | 0.269 | 23067.52 | 0.2271577 | 0.4543155 | 92.2700625 | [9 empty] | 0.09238649 | 23103.03 |  |  | 0.184773 | 92.41213 | 0.27 | 1990.757 | 1015.256 | 1014.449 | 0.02162836 | 1340.154 | 975.905 | 1.373242 | 204.6535 | 0.009222209 | 29.82387 | 0.5205247
2.9149895 | 0.00116829027 | #DIV/0! | 2.836302 | 0.00204929616 | 119.8215 | 25.4443281 | 0.0201737564 | 1048.96 | 0.27 | 23060.85 | 0.228173 | 0.456346 | 92.24340625 | [9 empty] | 0.09288181 | 23108.21 |  |  | 0.1857636 | 92.43284 | 0.271 | 1992.955 | 1016.863 | 1016.045 | 0.02194168 | 1341.954 | 976.5011 | 1.374247 | 204.7368 | 0.009216579 | 29.82397 | 0.5205265
2.9149895 | 0.00116829027 | 239.6539 | 2.83821436 | 0.00206525624 | #DIV/0! | 25.5615195 | 0.0202854779 | 1005.525 | 0.271 | 23054.13 | 0.2291883 | 0.4583766 | 92.21654 | [9 empty] | 0.09337723 | 23113.31 |  |  | 0.1867545 | 92.45326 | 0.272 | 1995.114 | 1018.429 | 1017.601 | 0.02225578 | 1343.715 | 977.0992 | 1.375208 | 204.8204 | 0.009210938 | 29.82408 | 0.5205284
2.91881445 | 0.00118425058 | #DIV/0! | 2.84012695 | 0.00206525624 | #DIV/0! | 25.6770684 | 0.0204003919 | 1835.726 | 0.272 | 23047.37 | 0.2302037 | 0.4604073 | 92.18948 | [9 empty] | 0.09387272 | 23118.37 |  |  | 0.1877454 | 92.47346 | 0.273 | 1997.239 | 1019.96 | 1019.122 | 0.02257072 | 1345.44 | 977.6984 | 1.37613 | 204.9042 | 0.009205293 | 29.82419 | 0.5205303
2.92263965 | 0.00118425058 | #DIV/0! | 2.84012695 | 0.00206525624 | -59.91709 | 25.7942617 | 0.0204642322 | 1468.54 | 0.273 | 23040.55 | 0.2312191 | 0.4624383 | 92.16221 | [9 empty] | 0.09436835 | 23123.31 |  |  | 0.1887367 | 92.49326 | 0.274 | 1999.329 | 1021.453 | 1020.605 | 0.02288653 | 1347.129 | 978.2997 | 1.377011 | 204.9882 | 0.009199634 | 29.8243 | 0.5205322
2.92263965 | 0.00118425058 | 119.8357 | 2.83821436 | 0.00209717685 | -39.94491 | 25.9114531 | 0.0205440335 | 1206.622 | 0.274 | 23033.67 | 0.2322347 | 0.4644694 | 92.1347 | [9 empty] | 0.09486414 | 23128.17 |  |  | 0.1897283 | 92.51267 | 0.275 | 2001.387 | 1022.914 | 1022.056 | 0.02320321 | 1348.786 | 978.9031 | 1.377854 | 205.0724 | 0.009193964 | 29.82441 | 0.5205341
2.92455225 | 0.00120021077 | #DIV/0! | 2.84012695 | 0.00204929616 | -119.8359 | 26.027002 | 0.0206397958 | 917.863 | 0.275 | 23026.74 | 0.2332503 | 0.4665006 | 92.10696875 | [9 empty] | 0.09536005 | 23132.94 |  |  | 0.1907201 | 92.53174 | 0.276 | 2003.413 | 1024.34 | 1023.473 | 0.02352079 | 1350.409 | 979.507 | 1.378662 | 205.1568 | 0.009188295 | 29.82451 | 0.520536
2.9264646 | 0.00120021077 | #DIV/0! | 2.83821436 | 0.00206525624 | 0 | 26.1441953 | 0.0207674764 | 1034.241 | 0.276 | 23019.76 | 0.234266 | 0.4685321 | 92.07904 | [9 empty] | 0.09585592 | 23137.7 |  |  | 0.1917118 | 92.5508 | 0.277 | 2005.403 | 1025.728 | 1024.852 | 0.02383889 | 1351.994 | 980.1128 | 1.379427 | 205.2414 | 0.009182616 | 29.82462 | 0.5205379
2.92455225 | 0.00120021077 | -119.82 | 2.83821436 | 0.00211313716 | #DIV/0! | 26.2597441 | 0.0208791997 | 1223.797 | 0.277 | 23012.73 | 0.2352818 | 0.4705637 | 92.05091 | [9 empty] | 0.09635179 | 23142.45 |  |  | 0.1927036 | 92.5698 | 0.278 | 2007.36 | 1027.083 | 1026.198 | 0.02415769 | 1353.547 | 980.7194 | 1.380157 | 205.326 | 0.009176937 | 29.82473 | 0.5205398
2.9264646 | 0.00118425058 | #DIV/0! | 2.84012695 | 0.00211313716 | -39.94493 | 26.3769355 | 0.0209749602 | 1471.991 | 0.278 | 23005.65 | 0.2362977 | 0.4725953 | 92.0226 | [9 empty] | 0.0968477 | 23147.16 |  |  | 0.1936954 | 92.58865 | 0.279 | 2009.288 | 1028.407 | 1027.514 | 0.02447724 | 1355.07 | 981.3281 | 1.380853 | 205.411 | 0.009171245 | 29.82484 | 0.5205417
2.92455225 | 0.00118425058 | 0 | 2.84203955 | 0.00206525624 | -59.9174 | 26.4944023 | 0.0210547615 | 1184.315 | 0.279 | 22998.52 | 0.2373136 | 0.4746272 | 91.99409375 | [9 empty] | 0.09734365 | 23151.83 |  |  | 0.1946873 | 92.6073125 | 0.28 | 2011.188 | 1029.702 | 1028.8 | 0.02479753 | 1356.563 | 981.9372 | 1.381517 | 205.496 | 0.009165556 | 29.82495 | 0.5205435
2.92455225 | 0.00121617108 | 239.6557 | 2.84012695 | 0.00209717685 | 0 | 26.6115938 | 0.0211537145 | 1447.956 | 0.28 | 22991.35 | 0.2383296 | 0.4766592 | 91.96539 | [9 empty] | 0.09783971 | 23156.42 |  |  | 0.1956794 | 92.6256875 | 0.281 | 2013.06 | 1030.966 | 1030.056 | 0.02511859 | 1358.027 | 982.5488 | 1.382147 | 205.5813 | 0.00915985 | 29.82506 | 0.5205454
2.9283772 | 0.00123213127 | #DIV/0! | 2.84012695 | 0.00212909724 | #DIV/0! | 26.7271426 | 0.0212335158 | 1243.803 | 0.281 | 22984.12 | 0.2393457 | 0.4786914 | 91.93649 | [9 empty] | 0.09833597 | 23160.9 |  |  | 0.1966719 | 92.64359 | 0.282 | 2014.904 | 1032.202 | 1031.283 | 0.02544041 | 1359.463 | 983.1618 | 1.382746 | 205.6668 | 0.009154139 | 29.82517 | 0.5205474
2.93028979 | 0.00123213127 | 0 | 2.84012695 | 0.00212909724 | -59.91781 | 26.846252 | 0.0213292781 | 1051.425 | 0.282 | 22976.85 | 0.2403618 | 0.4807237 | 91.90739 | [9 empty] | 0.09883241 | 23165.25 |  |  | 0.1976648 | 92.661 | 0.283 | 2016.722 | 1033.41 | 1032.484 | 0.02576308 | 1360.872 | 983.7756 | 1.383315 | 205.7524 | 0.009148428 | 29.82528 | 0.5205493
2.93028979 | 0.00121617108 | #DIV/0! | 2.84203955 | 0.00209717685 | 119.8348 | 26.9637188 | 0.0214409996 | 1444.529 | 0.283 | 22969.52 | 0.2413781 | 0.4827562 | 91.87809 | [9 empty] | 0.09932896 | 23169.54 |  |  | 0.1986579 | 92.67815 | 0.284 | 2018.513 | 1034.589 | 1033.655 | 0.02608648 | 1362.253 | 984.3913 | 1.383853 | 205.8382 | 0.009142706 | 29.82538 | 0.5205512
2.93028979 | 0.00121617108 | 59.91761 | 2.84012695 | 0.00208121655 | 29.95881 | 27.0789941 | 0.0215208009 | 1492.551 | 0.284 | 22962.15 | 0.2423944 | 0.4847888 | 91.84859 | [9 empty] | 0.09982543 | 23173.84 |  |  | 0.1996509 | 92.69536 | 0.285 | 2020.277 | 1035.74 | 1034.798 | 0.02641044 | 1363.605 | 985.0078 | 1.38436 | 205.9241 | 0.009136984 | 29.82549 | 0.5205531
2.93220239 | 0.00124809158 | 0 | 2.84203955 | 0.00214505754 | 39.94512 | 27.1981016 | 0.0216006022 | 1017.108 | 0.285 | 22954.73 | 0.2434108 | 0.4868215 | 91.81891 | [9 empty] | 0.1003219 | 23178.13 |  |  | 0.2006438 | 92.71252 | 0.286 | 2022.011 | 1036.86 | 1035.911 | 0.02673495 | 1364.928 | 985.6261 | 1.384833 | 206.0103 | 0.009131252 | 29.8256 | 0.520555
2.93220239 | 0.00126405177 | #DIV/0! | 2.84395215 | 0.00219293823 | 0 | 27.3117344 | 0.0217123237 | 1492.575 | 0.286 | 22947.27 | 0.2444272 | 0.4888544 | 91.7890625 | [9 empty] | 0.1008184 | 23182.36 |  |  | 0.2016369 | 92.72945 | 0.287 | 2023.721 | 1037.955 | 1036.999 | 0.02706012 | 1366.225 | 986.2445 | 1.38528 | 206.0965 | 0.009125526 | 29.82571 | 0.5205569
2.93411475 | 0.00126405177 | #DIV/0! | 2.84395215 | 0.00216101785 | 0 | 27.4308438 | 0.021792125 | 1022.214 | 0.287 | 22939.76 | 0.2454437 | 0.4908874 | 91.75904 | [9 empty] | 0.1013151 | 23186.54 |  |  | 0.2026301 | 92.74618 | 0.288 | 2025.406 | 1039.023 | 1038.06 | 0.02738592 | 1367.496 | 986.8652 | 1.385697 | 206.1829 | 0.009119787 | 29.82582 | 0.5205588
2.93411475 | 0.00126405177 | -119.835 | 2.84395215 | 0.00214505754 | 119.8348 | 27.5483105 | 0.021907039 | 1066.112 | 0.288 | 22932.21 | 0.2464603 | 0.4929205 | 91.72884375 | [9 empty] | 0.1018118 | 23190.63 |  |  | 0.2036237 | 92.76254 | 0.289 | 2027.068 | 1040.067 | 1039.097 | 0.02771237 | 1368.744 | 987.4861 | 1.386089 | 206.2694 | 0.009114053 | 29.82593 | 0.5205607
2.93602734 | 0.00124809158 | 59.91763 | 2.84586475 | 0.00216101785 | #DIV/0! | 27.667418 | 0.0220187604 | 1034.275 | 0.289 | 22924.62 | 0.2474769 | 0.4949538 | 91.69846875 | [9 empty] | 0.1023087 | 23194.65 |  |  | 0.2046174 | 92.77859 | 0.29 | 2028.702 | 1041.082 | 1040.105 | 0.02803939 | 1369.963 | 988.1091 | 1.386449 | 206.3562 | 0.009108306 | 29.82604 | 0.5205626
2.93793994 | 0.00128001207 | 239.6712 | 2.84395215 | 0.00216101785 | 0 | 27.7829688 | 0.0221304819 | 1468.54 | 0.29 | 22916.97 | 0.2484936 | 0.4969873 | 91.66789 | [9 empty] | 0.1028057 | 23198.58 |  |  | 0.2056115 | 92.7943125 | 0.291 | 2030.313 | 1042.073 | 1041.089 | 0.02836704 | 1371.158 | 988.7324 | 1.386784 | 206.4429 | 0.009102564 | 29.82615 | 0.5205645
2.94176514 | 0.00129597227 | -119.8348 | 2.84395215 | 0.00217697816 | -119.8348 | 27.9001602 | 0.0222102832 | 1034.241 | 0.291 | 22909.29 | 0.2495104 | 0.4990208 | 91.63715625 | [9 empty] | 0.1033028 | 23202.48 |  |  | 0.2066055 | 92.80993 | 0.292 | 2031.901 | 1043.039 | 1042.049 | 0.02869522 | 1372.329 | 989.3574 | 1.387092 | 206.5299 | 0.009096814 | 29.82626 | 0.5205665
2.93985254 | 0.00131193257 | #DIV/0! | 2.84586475 | 0.00216101785 | 0 | 28.015709 | 0.0223220065 | 1865.74 | 0.292 | 22901.56 | 0.2505272 | 0.5010545 | 91.60626 | [9 empty] | 0.1037998 | 23206.38 |  |  | 0.2075995 | 92.82552 | 0.293 | 2033.462 | 1043.978 | 1042.982 | 0.02902382 | 1373.474 | 989.9824 | 1.387372 | 206.6169 | 0.00909107 | 29.82637 | 0.5205684
2.94176514 | 0.00131193257 | -119.8192 | 2.84586475 | 0.00217697816 | 0 | 28.1348184 | 0.0223858468 | 1206.644 | 0.293 | 22893.8 | 0.2515441 | 0.5030882 | 91.57521 | [9 empty] | 0.1042968 | 23210.23 |  |  | 0.2085937 | 92.8409375 | 0.294 | 2035.002 | 1044.894 | 1043.892 | 0.02935297 | 1374.596 | 990.6095 | 1.387627 | 206.7041 | 0.009085316 | 29.82648 | 0.5205703
2.94367749 | 0.00129597227 | #DIV/0! | 2.84586475 | 0.00222485885 | #DIV/0! | 28.2503672 | 0.0224816073 | 1048.96 | 0.294 | 22886 | 0.2525611 | 0.5051221 | 91.54401 | [9 empty] | 0.104794 | 23214.02 |  |  | 0.209588 | 92.85609 | 0.295 | 2036.522 | 1045.789 | 1044.782 | 0.02968274 | 1375.698 | 991.2371 | 1.387859 | 206.7914 | 0.009079563 | 29.82659 | 0.5205722
2.94176514 | 0.00129597227 | 239.654 | 2.84586475 | 0.00222485885 | -39.9399 | 28.3675605 | 0.0225933306 | 1184.315 | 0.295 | 22878.16 | 0.2535781 | 0.5071562 | 91.51264 | [9 empty] | 0.1052913 | 23217.72 |  |  | 0.2105826 | 92.87088 | 0.296 | 2038.022 | 1046.662 | 1045.651 | 0.03001311 | 1376.778 | 991.8659 | 1.388069 | 206.8789 | 0.009073807 | 29.8267 | 0.5205741
2.94559009 | 0.00131193257 | #DIV/0! | 2.8477771 | 0.00217697816 | #DIV/0! | 28.484752 | 0.0226922836 | 1246.681 | 0.296 | 22870.28125 | 0.2545952 | 0.5091903 | 91.481125 | [9 empty] | 0.1057887 | 23221.35 |  |  | 0.2115774 | 92.88541 | 0.297 | 2039.504 | 1047.517 | 1046.5 | 0.03034407 | 1377.84 | 992.4962 | 1.388258 | 206.9665 | 0.009068045 | 29.82681 | 0.5205761
2.94559009 | 0.00131193257 | -239.6555 | 2.8477771 | 0.00217697816 | 0 | 28.6041348 | 0.0227880441 | 1835.645 | 0.297 | 22862.36 | 0.2556123 | 0.5112246 | 91.44945 | [9 empty] | 0.1062862 | 23224.94 |  |  | 0.2125723 | 92.89977 | 0.298 | 2040.968 | 1048.353 | 1047.33 | 0.03067557 | 1378.884 | 993.1273 | 1.388426 | 207.0542 | 0.009062282 | 29.82692 | 0.520578
2.94176514 | 0.00132789277 | #DIV/0! | 2.8477771 | 0.00219293823 | 119.8348 | 28.7213262 | 0.0228518862 | 919.9914 | 0.298 | 22854.41 | 0.2566295 | 0.5132589 | 91.41763 | [9 empty] | 0.1067837 | 23228.48 |  |  | 0.2135673 | 92.91393 | 0.299 | 2042.412 | 1049.167 | 1048.138 | 0.03100753 | 1379.906 | 993.7594 | 1.388571 | 207.1421 | 0.009056518 | 29.82703 | 0.5205799
2.94367749 | 0.00132789277 | 119.8353 | 2.8496897 | 0.00220889854 | 0 | 28.838793 | 0.0229795687 | 1223.798 | 0.299 | 22846.41 | 0.2576467 | 0.5152934 | 91.38563 | [9 empty] | 0.1072812 | 23232.02 |  |  | 0.2145624 | 92.92807 | 0.3 | 2043.833 | 1049.959 | 1048.924 | 0.03133988 | 1380.905 | 994.3918 | 1.388693 | 207.23 | 0.009050758 | 29.82714 | 0.5205818
2.94750269 | 0.00135981326 | #DIV/0! | 2.8496897 | 0.00219293823 | 0 | 28.9559844 | 0.0230753291 | 1839.955 | 0.3 | 22838.37 | 0.258664 | 0.517328 | 91.35348 | [9 empty] | 0.1077787 | 23235.51 |  |  | 0.2155575 | 92.94204 | 0.301 | 2045.233 | 1050.729 | 1049.689 | 0.03167263 | 1381.883 | 995.025 | 1.388793 | 207.3179 | 0.009044999 | 29.82725 | 0.5205837
2.94750269 | 0.00135981326 | 119.8341 | 2.8496897 | 0.00217697816 | 59.91752 | 29.0734512 | 0.0231391713 | 1243.825 | 0.301 | 22830.29 | 0.2596814 | 0.5193627 | 91.32117 | [9 empty] | 0.1082764 | 23238.93 |  |  | 0.2165528 | 92.95571 | 0.302 | 2046.616 | 1051.479 | 1050.435 | 0.03200589 | 1382.843 | 995.6593 | 1.388872 | 207.406 | 0.009039237 | 29.82736 | 0.5205857
2.94941528 | 0.00137577357 | #DIV/0! | 2.85160229 | 0.00220889854 | 0 | 29.1925605 | 0.0232349318 | 1051.409 | 0.302 | 22822.17 | 0.2606988 | 0.5213976 | 91.2887 | [9 empty] | 0.1087742 | 23242.25 |  |  | 0.2175485 | 92.96902 | 0.303 | 2047.985 | 1052.214 | 1051.167 | 0.03233975 | 1383.788 | 996.2948 | 1.388935 | 207.4943 | 0.00903347 | 29.82747 | 0.5205876
2.94941528 | 0.00137577357 | #DIV/0! | 2.85160229 | 0.00224081916 | -119.8341 | 29.3100254 | 0.0233466532 | 1066.128 | 0.303 | 22814.01 | 0.2617163 | 0.5234326 | 91.25605 | [9 empty] | 0.1092722 | 23245.51 |  |  | 0.2185443 | 92.98204 | 0.304 | 2049.34 | 1052.934 | 1051.883 | 0.03267416 | 1384.719 | 996.9314 | 1.388981 | 207.5826 | 0.009027702 | 29.82758 | 0.5205895
2.95324023 | 0.00137577357 | 0 | 2.8496897 | 0.00225677947 | 239.6725 | 29.4291348 | 0.0234583747 | 1392.258 | 0.304 | 22805.81 | 0.2627338 | 0.5254677 | 91.22324 | [9 empty] | 0.1097701 | 23248.73 |  |  | 0.2195403 | 92.99491 | 0.305 | 2050.676 | 1053.636 | 1052.579 | 0.0330089 | 1385.63 | 997.5689 | 1.389007 | 207.6711 | 0.009021933 | 29.82769 | 0.5205914
2.95324023 | 0.00139173376 | #DIV/0! | 2.85351489 | 0.00227273954 | 0 | 29.5446836 | 0.0235413685 | 1468.563 | 0.305 | 22797.5625 | 0.2637515 | 0.527503 | 91.19025 | [9 empty] | 0.1102682 | 23251.92 |  |  | 0.2205363 | 93.00768 | 0.306 | 2051.993 | 1054.319 | 1053.256 | 0.03334403 | 1386.523 | 998.2066 | 1.389014 | 207.7596 | 0.00901617 | 29.8278 | 0.5205933
2.95324023 | 0.00139173376 | 0 | 2.85351489 | 0.00224081916 | #DIV/0! | 29.661877 | 0.0236211699 | 1068.558 | 0.306 | 22789.28 | 0.2647692 | 0.5295383 | 91.15711 | [9 empty] | 0.1107661 | 23255.11 |  |  | 0.2215323 | 93.02045 | 0.307 | 2053.293 | 1054.982 | 1053.914 | 0.03367949 | 1387.397 | 998.845 | 1.389001 | 207.8482 | 0.009010407 | 29.82791 | 0.5205953
2.95324023 | 0.00142365426 | 0 | 2.85542725 | 0.00224081916 | -79.88523 | 29.7812578 | 0.0237328913 | 1243.803 | 0.307 | 22780.96 | 0.2657869 | 0.5315738 | 91.12384 | [9 empty] | 0.1112642 | 23258.25 |  |  | 0.2225284 | 93.03301 | 0.308 | 2054.579 | 1055.63 | 1054.56 | 0.03401542 | 1388.256 | 999.4844 | 1.388973 | 207.9369 | 0.009004642 | 29.82802 | 0.5205972
2.95324023 | 0.00140769407 | #DIV/0! | 2.85160229 | 0.00228869985 | #DIV/0! | 29.9003672 | 0.0238286536 | 1031.81 | 0.308 | 22772.61 | 0.2668047 | 0.5336094 | 91.09042 | [9 empty] | 0.1117624 | 23261.32 |  |  | 0.2235247 | 93.04527 | 0.309 | 2055.853 | 1056.264 | 1055.192 | 0.03435184 | 1389.103 | 1000.125 | 1.388929 | 208.0257 | 0.008998873 | 29.82813 | 0.5205991
2.95706543 | 0.00140769407 | #DIV/0! | 2.85351489 | 0.00228869985 | #DIV/0! | 30.0156426 | 0.0239403751 | 1226.65 | 0.309 | 22764.22 | 0.2678225 | 0.5356451 | 91.05687 | [9 empty] | 0.1122607 | 23264.29 |  |  | 0.2245213 | 93.05718 | 0.31 | 2057.118 | 1056.888 | 1055.814 | 0.03468881 | 1389.94 | 1000.767 | 1.388875 | 208.1147 | 0.008993101 | 29.82824 | 0.520601
2.95706543 | 0.00140769407 | #DIV/0! | 2.85542725 | 0.00228869985 | 0 | 30.1331094 | 0.0240361374 | 1468.575 | 0.31 | 22755.8 | 0.2688404 | 0.5376809 | 91.0231875 | [9 empty] | 0.1127591 | 23267.22 |  |  | 0.2255181 | 93.06887 | 0.311 | 2058.37 | 1057.5 | 1056.421 | 0.03502624 | 1390.764 | 1001.41 | 1.388806 | 208.2038 | 0.00898733 | 29.82835 | 0.520603
2.96089038 | 0.00140769407 | 0 | 2.85542725 | 0.00227273954 | #DIV/0! | 30.2503008 | 0.0241159368 | 1206.621 | 0.311 | 22747.34 | 0.2698584 | 0.5397168 | 90.98934375 | [9 empty] | 0.1132575 | 23270.11 |  |  | 0.226515 | 93.08042 | 0.312 | 2059.608 | 1058.1 | 1057.014 | 0.03536405 | 1391.574 | 1002.052 | 1.388725 | 208.2928 | 0.008981572 | 29.82846 | 0.5206049
2.96089038 | 0.00145557476 | -119.8357 | 2.85733984 | 0.00227273954 | 239.6695 | 30.3658496 | 0.0242116991 | 1003.161 | 0.312 | 22738.84 | 0.2708764 | 0.5417528 | 90.95537 | [9 empty] | 0.1137559 | 23272.97 |  |  | 0.2275119 | 93.09188 | 0.313 | 2060.831 | 1058.682 | 1057.592 | 0.03570218 | 1392.368 | 1002.694 | 1.388627 | 208.3818 | 0.008975817 | 29.82857 | 0.5206068
2.96280298 | 0.00143961457 | #DIV/0! | 2.86116504 | 0.00228869985 | -119.8348 | 30.481127 | 0.0243266132 | 1869.991 | 0.313 | 22730.31 | 0.2718944 | 0.5437889 | 90.92126 | [9 empty] | 0.1142544 | 23275.8 |  |  | 0.2285089 | 93.1032 | 0.314 | 2062.038 | 1059.246 | 1058.154 | 0.03604062 | 1393.146 | 1003.338 | 1.388512 | 208.471 | 0.008970059 | 29.82868 | 0.5206087
2.96471558 | 0.00143961457 | 0 | 2.85925244 | 0.00230466016 | -119.8348 | 30.6005078 | 0.0243904535 | 1223.795 | 0.314 | 22721.75 | 0.2729125 | 0.5458251 | 90.88701 | [9 empty] | 0.114753 | 23278.57 |  |  | 0.2295061 | 93.11427 | 0.315 | 2063.233 | 1059.795 | 1058.703125 | 0.03637939 | 1393.91 | 1003.985 | 1.388378 | 208.5606 | 0.008964281 | 29.82879 | 0.5206106
2.96471558 | 0.00147153507 | #DIV/0! | 2.86116504 | 0.00228869985 | #DIV/0! | 30.7177012 | 0.0244862158 | 1226.653 | 0.315 | 22713.15625 | 0.2739307 | 0.5478614 | 90.852625 | [9 empty] | 0.1152517 | 23281.28 |  |  | 0.2305034 | 93.12513 | 0.316 | 2064.418 | 1060.334 | 1059.237 | 0.03671853 | 1394.663 | 1004.633 | 1.388232 | 208.6503 | 0.008958499 | 29.8289 | 0.5206126
2.96662817 | 0.00147153507 | #DIV/0! | 2.86116504 | 0.00228869985 | 0 | 30.835166 | 0.0245819762 | 917.8501 | 0.316 | 22704.53125 | 0.2749489 | 0.5498978 | 90.818125 | [9 empty] | 0.1157505 | 23283.94 |  |  | 0.231501 | 93.13574 | 0.317 | 2065.594 | 1060.866 | 1059.762 | 0.03705812 | 1395.408 | 1005.28 | 1.388078 | 208.74 | 0.008952727 | 29.82901 | 0.5206145
2.96881396 | 0.00147153507 | 0 | 2.86116504 | 0.00230466016 | 119.8348 | 30.9523594 | 0.0247096587 | 1226.629 | 0.317 | 22695.87 | 0.2759672 | 0.5519343 | 90.78348 | [9 empty] | 0.1162493 | 23286.53 |  |  | 0.2324987 | 93.1461 | 0.318 | 2066.76 | 1061.388 | 1060.281 | 0.03739813 | 1396.143 | 1005.926 | 1.387918 | 208.8294 | 0.008946979 | 29.82912 | 0.5206164
2.96881396 | 0.00148749526 | -119.8206 | 2.86307764 | 0.00232062046 | #DIV/0! | 31.0698242 | 0.024805421 | 1243.826 | 0.318 | 22687.17 | 0.2769855 | 0.5539709 | 90.7487 | [9 empty] | 0.1167483 | 23289.08 |  |  | 0.2334965 | 93.1563 | 0.319 | 2067.916 | 1061.897 | 1060.791 | 0.03773846 | 1396.868 | 1006.573 | 1.387746 | 208.9189 | 0.00894123 | 29.82923 | 0.5206183
2.97072632 | 0.00147153507 | 239.6707 | 2.86307764 | 0.00232062046 | 119.8208 | 31.1889336 | 0.0249011815 | 1471.991 | 0.319 | 22678.44 | 0.2780038 | 0.5560077 | 90.71376 | [9 empty] | 0.1172472 | 23291.58 |  |  | 0.2344945 | 93.1663125 | 0.32 | 2069.061 | 1062.396 | 1061.287 | 0.03807909 | 1397.582 | 1007.22 | 1.387563 | 209.0084 | 0.008935485 | 29.82934 | 0.5206202
2.97455151 | 0.00148749526 | 0 | 2.86498999 | 0.00233658054 | -119.8365 | 31.3064004 | 0.0249809828 | 1164.929 | 0.32 | 22669.67 | 0.2790223 | 0.5580446 | 90.67867 | [9 empty] | 0.1177463 | 23294.04 |  |  | 0.2354925 | 93.17616 | 0.321 | 2070.197 | 1062.886 | 1061.772 | 0.03841994 | 1398.285 | 1007.868 | 1.387369 | 209.098 | 0.008929742 | 29.82945 | 0.5206222
2.97455151 | 0.00147153507 | #DIV/0! | 2.86690259 | 0.00232062046 | 0 | 31.4216758 | 0.0250799377 | 1223.798 | 0.321 | 22660.86 | 0.2800407 | 0.5600815 | 90.64345 | [9 empty] | 0.1182454 | 23296.45 |  |  | 0.2364908 | 93.1858125 | 0.322 | 2071.324 | 1063.367 | 1062.251 | 0.03876106 | 1398.981 | 1008.516 | 1.387168 | 209.1876 | 0.008924003 | 29.82956 | 0.5206241
2.97837646 | 0.00147153507 | 0 | 2.86690259 | 0.00233658054 | 199.7236 | 31.5388672 | 0.0251756981 | 1471.991 | 0.322 | 22652.03 | 0.2810593 | 0.5621186 | 90.6081 | [9 empty] | 0.1187446 | 23298.79 |  |  | 0.2374892 | 93.19518 | 0.323 | 2072.448 | 1063.845 | 1062.722 | 0.03910245 | 1399.672 | 1009.166 | 1.38696 | 209.2775 | 0.00891826 | 29.82967 | 0.520626
2.97837646 | 0.00150345557 | #DIV/0! | 2.87072778 | 0.00235573296 | 59.91031 | 31.656334 | 0.0252554994 | 1048.96 | 0.323 | 22643.15 | 0.2820779 | 0.5641558 | 90.57262 | [9 empty] | 0.1192439 | 23301.09 |  |  | 0.2384878 | 93.20434375 | 0.324 | 2073.572 | 1064.314 | 1063.195 | 0.039444 | 1400.36 | 1009.818 | 1.386745 | 209.3677 | 0.008912496 | 29.82978 | 0.5206279
2.98411426 | 0.00150345557 | #DIV/0! | 2.87264014 | 0.00238765334 | #DIV/0! | 31.7735254 | 0.0253672209 | 934.9981 | 0.324 | 22634.25 | 0.2830965 | 0.566193 | 90.53699 | [9 empty] | 0.1197433 | 23303.31 |  |  | 0.2394865 | 93.21324 | 0.325 | 2074.713 | 1064.811 | 1063.675 | 0.03978551 | 1401.066 | 1010.47 | 1.386548 | 209.4578 | 0.008906743 | 29.82989 | 0.5206298
2.98411426 | 0.00150345557 | 0 | 2.87264014 | 0.00238765334 | 0 | 31.8929082 | 0.0254949033 | 1775.671 | 0.325 | 22625.31 | 0.2841152 | 0.5682304 | 90.50124 | [9 empty] | 0.1202427 | 23305.49 |  |  | 0.2404855 | 93.22198 | 0.326 | 2075.916 | 1065.55 | 1064.442 | 0.04012947 | 1401.969 | 1010.92 | 1.386825 | 209.52 | 0.00890278 | 29.82997 | 0.5206311
2.98411426 | 0.00153537607 | 163.4048 | 2.87264014 | 0.00237169326 | #DIV/0! | 32.0062676 | 0.0255587436 | 1226.629 | 0.326 | 22616.34375 | 0.2851339 | 0.5702679 | 90.465375 | [9 empty] | 0.1207422 | 23307.64 |  |  | 0.2414845 | 93.2305625 | 0.327 | 2077.036 | 1066.565 | 1065.452 | 0.04047778 | 1403.017 | 1011.028 | 1.387713 | 209.5349 | 0.008901828 | 29.82999 | 0.5206315
2.98985181 | 0.00157048856 | -199.7248 | 2.87455273 | 0.00237169326 | #DIV/0! | 32.1237324 | 0.0256545059 | 1113.842 | 0.327 | 22607.35 | 0.2861527 | 0.5723054 | 90.42939 | [9 empty] | 0.1212418 | 23309.74 |  |  | 0.2424836 | 93.23895 | 0.328 | 2078.203 | 1067.614 | 1066.521 | 0.04082809 | 1404.113 | 1011.137 | 1.388648 | 209.5499 | 0.008900874 | 29.83 | 0.5206318
2.993677 | 0.00155133626 | #DIV/0! | 2.87646533 | 0.00237169326 | 59.91781 | 32.3583906 | 0.0258651804 | #DIV/0! | 0.328 | 22598.32 | 0.2871715 | 0.574343 | 90.39327 | [9 empty] | 0.1217414 | 23311.79 |  |  | 0.2434829 | 93.24715625 | 0.329 | 2079.181 | 1068.228 | 1067.119 | 0.04117685 | 1404.843 | 1011.508 | 1.388859 | 209.6012 | 0.008897603 | 29.83007 | 0.5206329
2.99558936 | 0.00155133626 | #DIV/0! | 2.87837793 | 0.00240361365 | #DIV/0! | 32.3583906 | 0.0258651804 | 932.8561 | 0.329 | 22589.26 | 0.2881904 | 0.5763808 | 90.35704 | [9 empty] | 0.1222411 | 23313.82 |  |  | 0.2444822 | 93.25528125 | 0.33 | 2080.218 | 1068.642 | 1067.532 | 0.04152332 | 1405.464 | 1012.132 | 1.388618 | 209.6873 | 0.008892123 | 29.83017 | 0.5206347
2.99941455 | 0.00155133626 | 199.7254 | 2.88029053 | 0.00240361365 | 119.8192 | 32.4775 | 0.0259928629 | 1809.915 | 0.33 | 22580.18 | 0.2892093 | 0.5784186 | 90.3207 | [9 empty] | 0.1227408 | 23315.82 |  |  | 0.2454816 | 93.2633 | 0.331 | 2081.1875 | 1068.994 | 1067.873 | 0.04186914 | 1406.018 | 1012.754 | 1.388311 | 209.7733 | 0.008886656 | 29.83028 | 0.5206365
3.00323975 | 0.00157048856 | -54.46353 | 2.88220288 | 0.00241957395 | #DIV/0! | 32.5930488 | 0.026056705 | 1805.684 | 0.331 | 22571.0625 | 0.2902282 | 0.5804565 | 90.28425 | [9 empty] | 0.1232405 | 23317.8 |  |  | 0.246481 | 93.27121875 | 0.332 | 2082.287 | 1069.477 | 1068.361 | 0.04221494 | 1406.708 | 1013.368 | 1.388151 | 209.8581 | 0.008881272 | 29.83038 | 0.5206383
3.0051521 | 0.00153537607 | 239.6707 | 2.88411548 | 0.00241957395 | #DIV/0! | 32.7083242 | 0.0261205453 | 1263.855 | 0.332 | 22561.92 | 0.2912472 | 0.5824945 | 90.2476875 | [9 empty] | 0.1237403 | 23319.73 |  |  | 0.2474806 | 93.2789375 | 0.333 | 2083.377 | 1069.956 | 1068.839 | 0.04256226 | 1407.390625 | 1013.98 | 1.387987 | 209.9425 | 0.008875918 | 29.83048 | 0.5206401
3.00897729 | 0.00155133626 | #DIV/0! | 2.88794067 | 0.00241957395 | #DIV/0! | 32.8293516 | 0.0262163058 | 1051.39 | 0.333 | 22552.75 | 0.2922663 | 0.5845326 | 90.21098 | [9 empty] | 0.1242402 | 23321.59375 |  |  | 0.2484804 | 93.286375 | 0.334 | 2084.347 | 1070.317 | 1069.197 | 0.04290967 | 1407.954 | 1014.591 | 1.387706 | 210.0268 | 0.00887057 | 29.83058 | 0.5206419
3.01280225 | 0.00155133626 | #DIV/0! | 2.89012646 | 0.00241957395 | 119.8197 | 32.9468164 | 0.0263280291 | 1203.768 | 0.334 | 22543.54 | 0.2932854 | 0.5865708 | 90.17415625 | [9 empty] | 0.1247401 | 23323.42 |  |  | 0.2494802 | 93.2936875 | 0.335 | 2085.288 | 1070.657 | 1069.529 | 0.04325729 | 1408.491 | 1015.195 | 1.38741 | 210.1102 | 0.008865291 | 29.83068 | 0.5206436
3.01471484 | 0.00155133626 | #DIV/0! | 2.89203882 | 0.00243553426 | #DIV/0! | 33.0620898 | 0.0264237896 | 1034.276 | 0.335 | 22534.3 | 0.2943045 | 0.5886091 | 90.13721 | [9 empty] | 0.1252401 | 23325.23 |  |  | 0.2504802 | 93.30091 | 0.336 | 2086.1875 | 1070.959 | 1069.827 | 0.04360403 | 1408.991 | 1015.795 | 1.387082 | 210.193 | 0.008860056 | 29.83078 | 0.5206454
3.02045264 | 0.00155133626 | 112.3406 | 2.89395142 | 0.00243553426 | #DIV/0! | 33.1776406 | 0.026535511 | 1412.048 | 0.336 | 22525.03 | 0.2953238 | 0.5906475 | 90.10013 | [9 empty] | 0.1257401 | 23327 |  |  | 0.2514802 | 93.30799 | 0.337 | 2087.202 | 1071.372 | 1070.241 | 0.04395133 | 1409.605 | 1016.396 | 1.386866 | 210.2759 | 0.008854818 | 29.83088 | 0.5206471
3.02619019 | 0.00160240906 | 239.6539 | 2.89777661 | 0.00243553426 | #DIV/0! | 33.294832 | 0.0266185049 | 1246.658 | 0.337 | 22515.73 | 0.296343 | 0.592686 | 90.06293 | [9 empty] | 0.1262402 | 23328.73 |  |  | 0.2524803 | 93.31493 | 0.338 | 2088.211 | 1071.794 | 1070.664 | 0.04429904 | 1410.223 | 1016.982 | 1.386674 | 210.3568 | 0.00884971 | 29.83098 | 0.5206488
3.03001514 | 0.00161836937 | #DIV/0! | 2.89968896 | 0.00243553426 | #DIV/0! | 33.4142148 | 0.0267142672 | 1805.715 | 0.338 | 22506.4 | 0.2973623 | 0.5947246 | 90.02562 | [9 empty] | 0.1267403 | 23330.4 |  |  | 0.2534807 | 93.32162 | 0.339 | 2089.233 | 1072.231 | 1071.101 | 0.04464745 | 1410.855 | 1017.568 | 1.386497 | 210.4375 | 0.00884462 | 29.83108 | 0.5206505
3.03384033 | 0.00161836937 | #DIV/0! | 2.90351416 | 0.00243553426 | 119.8365 | 33.5294922 | 0.0267781075 | 1051.407 | 0.339 | 22497.05 | 0.2983816 | 0.5967633 | 89.9882 | [9 empty] | 0.1272406 | 23332.03 |  |  | 0.2544812 | 93.3281 | 0.34 | 2090.271 | 1072.684 | 1071.549 | 0.04499687 | 1411.501 | 1018.155 | 1.386333 | 210.5184 | 0.008839521 | 29.83118 | 0.5206522
3.03957788 | 0.00161836937 | #DIV/0! | 2.90542676 | 0.00245149434 | 119.8348 | 33.646957 | 0.026889829 | 815.8598 | 0.34 | 22487.67 | 0.299401 | 0.598802 | 89.95068 | [9 empty] | 0.1277409 | 23333.61 |  |  | 0.2554817 | 93.33442 | 0.341 | 2091.225 | 1073.059 | 1071.922 | 0.04534665 | 1412.069 | 1018.736 | 1.386099 | 210.5984 | 0.008834481 | 29.83127 | 0.5206539
3.04531567 | 0.00161836937 | 188.3038 | 2.90733936 | 0.00246745464 | #DIV/0! | 33.7641484 | 0.0270334706 | 1496.001 | 0.341 | 22478.27 | 0.3004204 | 0.6008408 | 89.91307 | [9 empty] | 0.1282412 | 23335.14 |  |  | 0.2564825 | 93.34057 | 0.342 | 2092.103 | 1073.359 | 1072.217 | 0.04569611 | 1412.56 | 1019.315 | 1.385792 | 210.6784 | 0.008829455 | 29.83137 | 0.5206556
3.05132642 | 0.00165028987 | -119.8349 | 2.9130769 | 0.00246745464 | 179.7443 | 33.8835312 | 0.0271132719 | 1444.555 | 0.342 | 22468.84 | 0.3014399 | 0.6028797 | 89.87534375 | [9 empty] | 0.1287417 | 23336.65 |  |  | 0.2574833 | 93.34659 | 0.343 | 2092.95 | 1073.629 | 1072.485 | 0.04604538 | 1413.021 | 1019.894 | 1.38546 | 210.758 | 0.00882445 | 29.83146 | 0.5206573
3.05515161 | 0.00161836937 | 179.745 | 2.91881445 | 0.00249937526 | 359.4989 | 33.9988086 | 0.0271930732 | 1444.505 | 0.343 | 22459.38 | 0.3024593 | 0.6049187 | 89.83752 | [9 empty] | 0.1292421 | 23338.12 |  |  | 0.2584842 | 93.35246875 | 0.344 | 2093.802 | 1073.915 | 1072.772 | 0.04639442 | 1413.496 | 1020.459 | 1.385157 | 210.8359 | 0.008819561 | 29.83156 | 0.5206589
3.06088916 | 0.00165028987 | 359.4913 | 2.93028979 | 0.00253129564 | 179.7443 | 34.114082 | 0.0272728745 | 1226.671 | 0.344 | 22449.9 | 0.3034789 | 0.6069577 | 89.79959 | [9 empty] | 0.1297426 | 23339.55 |  |  | 0.2594853 | 93.3582 | 0.345 | 2094.746 | 1074.292 | 1073.149 | 0.04674433 | 1414.062 | 1021.026 | 1.384943 | 210.914 | 0.008814663 | 29.83165 | 0.5206605
3.06662671 | 0.00166625006 | -179.7525 | 2.93602734 | 0.00256321626 | 719.0037 | 34.2315508 | 0.0273686368 | 1019.818 | 0.345 | 22440.39 | 0.3044984 | 0.6089968 | 89.76155 | [9 empty] | 0.1302432 | 23340.9375 |  |  | 0.2604864 | 93.36375 | 0.346 | 2095.69 | 1074.672 | 1073.53 | 0.04709472 | 1414.631 | 1021.59 | 1.384735 | 210.9916 | 0.008809799 | 29.83174 | 0.5206621
3.0723645 | 0.00163432956 | #DIV/0! | 2.94750269 | 0.00257917633 | -599.1665 | 34.3487422 | 0.0274835508 | 1423.947 | 0.346 | 22430.86 | 0.305518 | 0.611036 | 89.72343 | [9 empty] | 0.1307438 | 23342.29 |  |  | 0.2614877 | 93.36917 | 0.347 | 2096.624 | 1075.052 | 1073.909 | 0.04744539 | 1415.195 | 1022.144 | 1.384536 | 211.0679 | 0.008805023 | 29.83183 | 0.5206637
3.08001465 | 0.00163432956 | 179.745 | 2.95706543 | 0.00256321626 | #DIV/0! | 34.462375 | 0.0275633521 | 1243.826 | 0.347 | 22421.3 | 0.3065377 | 0.6130753 | 89.6852 | [9 empty] | 0.1312445 | 23343.61 |  |  | 0.2624891 | 93.3744375 | 0.348 | 2097.557 | 1075.432 | 1074.287 | 0.04779644 | 1415.759 | 1022.698 | 1.384337 | 211.1442 | 0.008800249 | 29.83193 | 0.5206653
3.0857522 | 0.00166625006 | 119.8349 | 2.96881396 | 0.00256321626 | 479.327 | 34.5814844 | 0.0276591126 | 919.9764 | 0.348 | 22411.71 | 0.3075573 | 0.6151147 | 89.64686 | [9 empty] | 0.1317453 | 23344.87 |  |  | 0.2634906 | 93.37948 | 0.349 | 2098.502 | 1075.824 | 1074.678 | 0.0481482 | 1416.335 | 1023.251 | 1.384151 | 211.2203 | 0.008795494 | 29.83202 | 0.5206669
3.08957739 | 0.00169817056 | 479.3237 | 2.98411426 | 0.00259513664 | 838.8114 | 34.6989492 | 0.027786795 | 1223.773 | 0.349 | 22402.11 | 0.3085771 | 0.6171541 | 89.60842 | [9 empty] | 0.1322461 | 23346.1 |  |  | 0.2644922 | 93.38441 | 0.35 | 2099.431 | 1076.206 | 1075.056 | 0.04850022 | 1416.898 | 1023.8 | 1.383959 | 211.2959 | 0.008790777 | 29.83211 | 0.5206685
3.09722754 | 0.00171413086 | #DIV/0! | 2.99750195 | 0.00261109695 | 479.327 | 34.8161406 | 0.0278825574 | 2453.355 | 0.35 | 22392.46 | 0.3095968 | 0.6191937 | 89.56985 | [9 empty] | 0.132747 | 23347.28 |  |  | 0.265494 | 93.38912 | 0.351 | 2100.359 | 1076.586 | 1075.431 | 0.04885306 | 1417.459 | 1024.351 | 1.383763 | 211.3716 | 0.008786052 | 29.8322 | 0.5206701
3.10487769 | 0.00171413086 | #DIV/0! | 3.01280225 | 0.00264301733 | 958.6612 | 34.9336055 | 0.0279304367 | 1031.811 | 0.351 | 22382.79 | 0.3106166 | 0.6212333 | 89.53118 | [9 empty] | 0.133248 | 23348.41 |  |  | 0.2664959 | 93.39363 | 0.352 | 2101.231 | 1076.914 | 1075.76 | 0.04920584 | 1417.968 | 1024.895 | 1.383525 | 211.4464 | 0.008781389 | 29.83229 | 0.5206716
3.11252783 | 0.00171413086 | #DIV/0! | 3.02810278 | 0.00265897764 | 539.2406 | 35.0488828 | 0.02804216 | 1203.769 | 0.352 | 22373.1 | 0.3116365 | 0.623273 | 89.4924 | [9 empty] | 0.133749 | 23349.49 |  |  | 0.267498 | 93.39798 | 0.353 | 2102.035 | 1077.18 | 1076.024 | 0.04955814 | 1418.413 | 1025.434 | 1.383232 | 211.5206 | 0.008776772 | 29.83237 | 0.5206731
3.11826538 | 0.00171413086 | 299.5799 | 3.04531567 | 0.00269089825 | 445.0862 | 35.1641562 | 0.0281379204 | 1415.391 | 0.353 | 22363.38 | 0.3126564 | 0.6253128 | 89.45353125 | [9 empty] | 0.1342501 | 23350.53125 |  |  | 0.2685002 | 93.402125 | 0.354 | 2102.83 | 1077.433 | 1076.281 | 0.04991044 | 1418.848 | 1025.973 | 1.382929 | 211.5947 | 0.008772162 | 29.83246 | 0.5206747
3.12782812 | 0.00174605136 | 128.3937 | 3.06662671 | 0.00273877895 | 479.3345 | 35.281625 | 0.0282209143 | 815.8598 | 0.354 | 22353.64 | 0.3136763 | 0.6273527 | 89.4145625 | [9 empty] | 0.1347513 | 23351.54 |  |  | 0.2695025 | 93.40618 | 0.355 | 2103.622 | 1077.694 | 1076.542 | 0.05026266 | 1419.286 | 1026.504 | 1.38264 | 211.6677 | 0.008767622 | 29.83255 | 0.5206762
3.13192651 | 0.00177797186 | -179.745 | 3.08192725 | 0.00277069933 | 1318.135 | 35.3988164 | 0.0283645559 | 1471.966 | 0.355 | 22343.875 | 0.3146963 | 0.6293926 | 89.3755 | [9 empty] | 0.1352524 | 23352.53 |  |  | 0.2705049 | 93.41013 | 0.356 | 2104.45 | 1077.993 | 1076.842 | 0.05061549 | 1419.762 | 1027.033 | 1.382391 | 211.7404 | 0.008763106 | 29.83263 | 0.5206777
3.13766406 | 0.00174605136 | 479.327 | 3.10296509 | 0.00278665964 | -1198.316 | 35.5162812 | 0.0284443572 | 1444.555 | 0.356 | 22334.09 | 0.3157163 | 0.6314325 | 89.33635 | [9 empty] | 0.1357536 | 23353.49 |  |  | 0.2715073 | 93.41396 | 0.357 | 2105.319 | 1078.332 | 1077.18 | 0.05096892 | 1420.277 | 1027.563 | 1.382179 | 211.8133 | 0.008758584 | 29.83272 | 0.5206792
3.14531421 | 0.00176201155 | 599.1575 | 3.12209058 | 0.00277069933 | 405.1443 | 35.6315586 | 0.0285241585 | 1447.933 | 0.357 | 22324.28 | 0.3167363 | 0.6334726 | 89.29711 | [9 empty] | 0.1362549 | 23354.41 |  |  | 0.2725098 | 93.41764 | 0.358 | 2106.185 | 1078.677 | 1077.524 | 0.05132278 | 1420.795 | 1028.084 | 1.381983 | 211.8849 | 0.008754144 | 29.83281 | 0.5206807
3.15487695 | 0.00177797186 | #DIV/0! | 3.14148926 | 0.00281858025 | 1318.154 | 35.7471055 | 0.0286039598 | 1444.554 | 0.358 | 22314.44 | 0.3177564 | 0.6355128 | 89.25777 | [9 empty] | 0.1367562 | 23355.29 |  |  | 0.2735125 | 93.42115 | 0.359 | 2107.046 | 1079.018 | 1077.865 | 0.05167693 | 1421.31 | 1028.605 | 1.381784 | 211.9564 | 0.008749714 | 29.83289 | 0.5206822
3.1625271 | 0.00177797186 | -239.6701 | 3.1625271 | 0.00283454033 | 1318.151 | 35.8623828 | 0.0286837611 | 817.7638 | 0.359 | 22304.58 | 0.3187765 | 0.637553 | 89.21833 | [9 empty] | 0.1372577 | 23356.12 |  |  | 0.2745153 | 93.42448 | 0.36 | 2107.907 | 1079.359 | 1078.204 | 0.05203135 | 1421.823 | 1029.125 | 1.381584 | 212.0279 | 0.008745289 | 29.83298 | 0.5206836
3.17017749 | 0.00174605136 | #DIV/0! | 3.18356519 | 0.00285050063 | 718.9845 | 35.9798477 | 0.0288274027 | 1203.785 | 0.36 | 22294.7 | 0.3197966 | 0.6395932 | 89.1788 | [9 empty] | 0.1377591 | 23356.92 |  |  | 0.2755182 | 93.42766 | 0.361 | 2108.763 | 1079.702 | 1078.545 | 0.05238618 | 1422.337 | 1029.64 | 1.381392 | 212.0986 | 0.008740918 | 29.83306 | 0.5206851
3.17973999 | 0.00174605136 | 119.832 | 3.20651562 | 0.00288242125 | 727.5565 | 36.095125 | 0.0289231651 | 1167.695 | 0.361 | 22284.8 | 0.3208168 | 0.6416336 | 89.1391875 | [9 empty] | 0.1382606 | 23357.67 |  |  | 0.2765212 | 93.43068 | 0.362 | 2109.615 | 1080.039 | 1078.881 | 0.05274139 | 1422.845 | 1030.155 | 1.381195 | 212.1693 | 0.008736549 | 29.83314 | 0.5206866
3.18930273 | 0.00182585255 | -599.1627 | 3.2297395 | 0.00291434163 | 1198.316 | 36.2106719 | 0.0290221181 | 1468.54 | 0.362 | 22274.87 | 0.321837 | 0.643674 | 89.09948 | [9 empty] | 0.1387622 | 23358.38 |  |  | 0.2775244 | 93.43353125 | 0.363 | 2110.462 | 1080.375 | 1079.215 | 0.05309694 | 1423.351 | 1030.668 | 1.380999 | 212.2397 | 0.008732204 | 29.83323 | 0.520688
3.19886548 | 0.00180989236 | 736.1147 | 3.24886499 | 0.00293030194 | 1437.97 | 36.3278633 | 0.0291019194 | 1223.815 | 0.363 | 22264.92 | 0.3228573 | 0.6457145 | 89.0596875 | [9 empty] | 0.1392638 | 23359.0625 |  |  | 0.2785277 | 93.43625 | 0.364 | 2111.299 | 1080.708 | 1079.546 | 0.05345282 | 1423.851 | 1031.173 | 1.380807 | 212.309 | 0.008727926 | 29.83331 | 0.5206894
3.21061401 | 0.00182585255 | 479.3234 | 3.27181543 | 0.00294626225 | 727.5487 | 36.4450586 | 0.0291976817 | 1206.625 | 0.364 | 22254.95 | 0.3238775 | 0.6477551 | 89.01979 | [9 empty] | 0.1397655 | 23359.7 |  |  | 0.2795311 | 93.4388 | 0.365 | 2112.125 | 1081.028 | 1079.866 | 0.0538091 | 1424.34 | 1031.679 | 1.380604 | 212.3785 | 0.008723644 | 29.83339 | 0.5206909
3.21826416 | 0.00184181286 | 599.162 | 3.29503906 | 0.00297818263 | 519.2707 | 36.5606055 | 0.0292934421 | 1183.756 | 0.365 | 22244.95 | 0.3248979 | 0.6497958 | 88.9798 | [9 empty] | 0.1402673 | 23360.31 |  |  | 0.2805345 | 93.44123 | 0.366 | 2112.935 | 1081.334 | 1080.174 | 0.0541654 | 1424.815 | 1032.182 | 1.380391 | 212.4475 | 0.008719396 | 29.83347 | 0.5206923
3.2278269 | 0.00185777305 | 419.4076 | 3.3199021 | 0.00302606332 | #DIV/0! | 36.6739648 | 0.0293892045 | 1034.276 | 0.366 | 22234.92 | 0.3259183 | 0.6518365 | 88.9397 | [9 empty] | 0.1407691 | 23360.87 |  |  | 0.2815382 | 93.44346 | 0.367 | 2113.721 | 1081.62 | 1080.462 | 0.05452178 | 1425.267 | 1032.681 | 1.380163 | 212.5159 | 0.008715183 | 29.83355 | 0.5206937
3.2412146 | 0.00188969355 | 838.8271 | 3.34285278 | 0.00302606332 | 439.3784 | 36.7895156 | 0.0295009259 | 1203.746 | 0.367 | 22224.88 | 0.3269387 | 0.6538773 | 88.89952 | [9 empty] | 0.141271 | 23361.38 |  |  | 0.2825419 | 93.44551 | 0.368 | 2114.483 | 1081.883 | 1080.725 | 0.05487815 | 1425.697 | 1033.179 | 1.379912 | 212.5844 | 0.008710975 | 29.83363 | 0.5206951
3.25460254 | 0.00190565386 | #DIV/0! | 3.36389062 | 0.00307394424 | 727.5563 | 36.9047891 | 0.0295966882 | 1423.947 | 0.368 | 22214.81 | 0.3279591 | 0.6559182 | 88.85926 | [9 empty] | 0.1417729 | 23361.85 |  |  | 0.2835458 | 93.44740625 | 0.369 | 2115.22 | 1082.126 | 1080.968 | 0.05523428 | 1426.105 | 1033.673 | 1.379648 | 212.6521 | 0.008706813 | 29.83371 | 0.5206965
3.26799023 | 0.00190565386 | 599.1627 | 3.3871145 | 0.00310586463 | #DIV/0! | 37.0184219 | 0.0296764895 | 1435.19 | 0.369 | 22204.73 | 0.3289796 | 0.6579591 | 88.81891 | [9 empty] | 0.1422749 | 23362.29 |  |  | 0.2845498 | 93.44918 | 0.37 | 2115.961 | 1082.376 | 1081.216 | 0.05559063 | 1426.518 | 1034.165 | 1.379391 | 212.7196 | 0.008702671 | 29.83379 | 0.5206978
3.27755298 | 0.00192161405 | 427.9736 | 3.41197754 | 0.00310586463 | 449.3672 | 37.1375312 | 0.0297594815 | 1183.757 | 0.37 | 22194.62 | 0.33 | 0.6600001 | 88.77848 | [9 empty] | 0.1427769 | 23362.7 |  |  | 0.2855539 | 93.45079 | 0.371 | 2116.714 | 1082.638 | 1081.476 | 0.05594737 | 1426.942 | 1034.657 | 1.379145 | 212.787 | 0.008698532 | 29.83387 | 0.5206992
3.29121411 | 0.00195353455 | -1078.489 | 3.43492798 | 0.00315693743 | 485.0365 | 37.2508906 | 0.0298552439 | 1034.276 | 0.371 | 22184.49 | 0.3310206 | 0.6620411 | 88.73796875 | [9 empty] | 0.143279 | 23363.08 |  |  | 0.286558 | 93.45232 | 0.372 | 2117.481 | 1082.921 | 1081.76 | 0.05630454 | 1427.387 | 1035.141 | 1.37893 | 212.8534 | 0.008694468 | 29.83395 | 0.5207006
3.308427 | 0.00193757436 | 958.6534 | 3.45815186 | 0.00320481812 | 359.4936 | 37.3664414 | 0.0299669653 | 1420.472 | 0.372 | 22174.34375 | 0.3320411 | 0.6640823 | 88.697375 | [9 empty] | 0.1437811 | 23363.4375 |  |  | 0.2875622 | 93.45375 | 0.373 | 2118.268 | 1083.223 | 1082.065 | 0.05666219 | 1427.852 | 1035.624 | 1.378736 | 212.9196 | 0.008690413 | 29.83402 | 0.5207019
3.32372729 | 0.00195353455 | 479.3235 | 3.48110229 | 0.00326865911 | 1677.639 | 37.4797969 | 0.0300467666 | 1051.442 | 0.373 | 22164.18 | 0.3330617 | 0.6661234 | 88.6567 | [9 empty] | 0.1442833 | 23363.76 |  |  | 0.2885665 | 93.45504 | 0.374 | 2119.057 | 1083.531 | 1082.371 | 0.05702012 | 1428.32 | 1036.107 | 1.378545 | 212.9857 | 0.008686365 | 29.8341 | 0.5207033
3.33902759 | 0.00198545516 | #DIV/0! | 3.50787793 | 0.00328461942 | #DIV/0! | 37.5972656 | 0.0301584881 | 1031.794 | 0.374 | 22153.99 | 0.3340824 | 0.6681647 | 88.61595 | [9 empty] | 0.1447855 | 23364.04 |  |  | 0.289571 | 93.45616 | 0.375 | 2119.844 | 1083.841 | 1082.681 | 0.05737844 | 1428.789 | 1036.583 | 1.378364 | 213.051 | 0.00868237 | 29.83418 | 0.5207046
3.35815308 | 0.00198545516 | 975.7771 | 3.53110156 | 0.00328461942 | 659.0752 | 37.7125391 | 0.0302702095 | 1186.613 | 0.375 | 22143.78 | 0.335103 | 0.670206 | 88.5751 | [9 empty] | 0.1452878 | 23364.29 |  |  | 0.2905755 | 93.45716 | 0.376 | 2120.627 | 1084.148 | 1082.987 | 0.057737 | 1429.254 | 1037.06 | 1.378178 | 213.1164 | 0.008678377 | 29.83425 | 0.5207059
3.37372656 | 0.00200141524 | #DIV/0! | 3.55213965 | 0.00331654004 | 1557.828 | 37.8261719 | 0.0303659718 | 1203.808 | 0.376 | 22133.54 | 0.3361237 | 0.6722474 | 88.53418 | [9 empty] | 0.1457901 | 23364.51 |  |  | 0.2915801 | 93.45803125 | 0.377 | 2121.407 | 1084.453125 | 1083.292 | 0.0580958 | 1429.717 | 1037.535 | 1.377994 | 213.1815 | 0.008674402 | 29.83433 | 0.5207073
3.39093945 | 0.00200141524 | 599.1578 | 3.57700269 | 0.00333250011 | 1677.638 | 37.9414492 | 0.0304617323 | 1365.829 | 0.377 | 22123.29 | 0.3371444 | 0.6742889 | 88.49317 | [9 empty] | 0.1462924 | 23364.69 |  |  | 0.2925849 | 93.45874 | 0.378 | 2122.181 | 1084.756 | 1083.595 | 0.05845487 | 1430.178 | 1038.006 | 1.377813 | 213.2459 | 0.008670471 | 29.8344 | 0.5207086
3.41006494 | 0.00203333586 | #DIV/0! | 3.60377832 | 0.00334846042 | #DIV/0! | 38.0548047 | 0.0305447262 | 904.9861 | 0.378 | 22113.02 | 0.3381652 | 0.6763304 | 88.45209 | [9 empty] | 0.1467949 | 23364.82 |  |  | 0.2935898 | 93.45927 | 0.379 | 2122.95 | 1085.054 | 1083.893 | 0.05881426 | 1430.632 | 1038.477 | 1.377626 | 213.3104 | 0.00866654 | 29.83448 | 0.5207099
3.42919043 | 0.00203333586 | 599.1624 | 3.62891455 | 0.00334846042 | 479.3256 | 38.1703555 | 0.0306724086 | 1805.714 | 0.379 | 22102.73 | 0.339186 | 0.678372 | 88.41091 | [9 empty] | 0.1472974 | 23364.92 |  |  | 0.2945948 | 93.45966 | 0.38 | 2123.714 | 1085.351 | 1084.189 | 0.05917389 | 1431.085 | 1038.944 | 1.377441 | 213.3744 | 0.008662638 | 29.83455 | 0.5207112
3.44831592 | 0.00206525624 | 667.626 | 3.65186499 | 0.00339634111 | 1677.638 | 38.2856328 | 0.0307362489 | 1226.629 | 0.38 | 22092.41 | 0.3402068 | 0.6804136 | 88.36965 | [9 empty] | 0.1477999 | 23364.98 |  |  | 0.2955999 | 93.45993 | 0.381 | 2124.474 | 1085.647 | 1084.484 | 0.05953379 | 1431.535 | 1039.409 | 1.377259 | 213.438 | 0.00865877 | 29.83463 | 0.5207125
3.46962695 | 0.00209717685 | #DIV/0! | 3.67864062 | 0.00341230142 | 524.9816 | 38.4030977 | 0.0308320113 | 1468.54 | 0.381 | 22082.07 | 0.3412277 | 0.6824554 | 88.32829 | [9 empty] | 0.1483025 | 23365.01 |  |  | 0.2966051 | 93.46005 | 0.382 | 2125.227 | 1085.935 | 1084.773 | 0.05989386 | 1431.978 | 1039.873 | 1.37707 | 213.5016 | 0.008654902 | 29.8347 | 0.5207138
3.49066504 | 0.00209717685 | #DIV/0! | 3.7037771 | 0.00346018211 | 519.2682 | 38.5202891 | 0.0309118126 | 999.9409 | 0.382 | 22071.71 | 0.3422486 | 0.6844971 | 88.28686 | [9 empty] | 0.1488052 | 23365 |  |  | 0.2976104 | 93.46002 | 0.383 | 2125.974 | 1086.222 | 1085.062 | 0.06025423 | 1432.419 | 1040.333 | 1.376886 | 213.5645 | 0.008651078 | 29.83477 | 0.520715
3.50787793 | 0.00209717685 | #DIV/0! | 3.72864014 | 0.00350806303 | 778.9075 | 38.6320039 | 0.031023534 | 1223.815 | 0.383 | 22061.34 | 0.3432695 | 0.686539 | 88.24535 | [9 empty] | 0.1493079 | 23364.96 |  |  | 0.2986158 | 93.45986 | 0.384 | 2126.718 | 1086.507 | 1085.348 | 0.06061482 | 1432.858 | 1040.791 | 1.376701 | 213.6272 | 0.008647271 | 29.83485 | 0.5207163
3.53110156 | 0.00209717685 | 439.3857 | 3.75350317 | 0.00353998342 | 564.9215 | 38.7491992 | 0.0311192963 | 1206.624 | 0.384 | 22050.94 | 0.3442904 | 0.6885809 | 88.20377 | [9 empty] | 0.1498106 | 23364.9 |  |  | 0.2996213 | 93.45959375 | 0.385 | 2127.452 | 1086.782 | 1085.625 | 0.06097546 | 1433.286 | 1041.249 | 1.376507 | 213.6898 | 0.008643468 | 29.83492 | 0.5207176
3.55213965 | 0.00214505754 | #DIV/0! | 3.780552 | 0.00358786411 | 1437.97 | 38.8647461 | 0.0312150568 | 1365.908 | 0.385 | 22040.53125 | 0.3453114 | 0.6906229 | 88.162125 | [9 empty] | 0.1503134 | 23364.8 |  |  | 0.3006268 | 93.4592 | 0.386 | 2128.177 | 1087.056 | 1085.898 | 0.0613363 | 1433.71 | 1041.7 | 1.376318 | 213.7516 | 0.008639721 | 29.83499 | 0.5207188
3.57317749 | 0.00214505754 | #DIV/0! | 3.80350244 | 0.00360382441 | #DIV/0! | 38.9781055 | 0.0312980488 | 1492.538 | 0.386 | 22030.1 | 0.3463324 | 0.6926649 | 88.12040625 | [9 empty] | 0.1508163 | 23364.66 |  |  | 0.3016325 | 93.45864 | 0.387 | 2128.896 | 1087.326 | 1086.165 | 0.06169734 | 1434.129 | 1042.151 | 1.376123 | 213.8133 | 0.008635981 | 29.83506 | 0.5207201
3.59421558 | 0.00214505754 | #DIV/0! | 3.82836548 | 0.00360382441 | 1574.921 | 39.0972148 | 0.031377852 | 1017.11 | 0.387 | 22019.65 | 0.3473535 | 0.6947069 | 88.07861 | [9 empty] | 0.1513192 | 23364.49 |  |  | 0.3026384 | 93.45795 | 0.388 | 2129.607 | 1087.587 | 1086.424 | 0.06205839 | 1434.539 | 1042.602 | 1.375922 | 213.8749 | 0.008632251 | 29.83513 | 0.5207213
3.61743921 | 0.00214505754 | 1318.15 | 3.85350171 | 0.00361978472 | 419.4112 | 39.2108477 | 0.0314895734 | 1031.792 | 0.388 | 22009.18 | 0.3483745 | 0.6967491 | 88.03673 | [9 empty] | 0.1518221 | 23364.28 |  |  | 0.3036442 | 93.45712 | 0.389 | 2130.306 | 1087.842 | 1086.679 | 0.06241957 | 1434.942 | 1043.046 | 1.375723 | 213.9357 | 0.008628574 | 29.8352 | 0.5207225
3.63847729 | 0.00216101785 | 778.908 | 3.88027734 | 0.00368362572 | 838.8259 | 39.3261211 | 0.0316012949 | 1206.642 | 0.389 | 21998.7 | 0.3493956 | 0.6987913 | 87.9948 | [9 empty] | 0.1523251 | 23364.04 |  |  | 0.3046502 | 93.45615625 | 0.39 | 2130.998 | 1088.091 | 1086.926 | 0.06278087 | 1435.338 | 1043.49 | 1.375516 | 213.9964 | 0.008624899 | 29.83527 | 0.5207238
3.66334033 | 0.00219293823 | 519.2681 | 3.90705298 | 0.0037155461 | 718.9923 | 39.4416719 | 0.0316970572 | 1031.793 | 0.39 | 21988.2 | 0.3504167 | 0.7008335 | 87.95278125 | [9 empty] | 0.1528282 | 23363.76 |  |  | 0.3056564 | 93.45505 | 0.391 | 2131.686 | 1088.334 | 1087.172 | 0.06314225 | 1435.731 | 1043.933 | 1.375309 | 214.057 | 0.008621239 | 29.83534 | 0.520725
3.68820337 | 0.00224081916 | 1455.102 | 3.93000366 | 0.00374746672 | 1694.756 | 39.5569453 | 0.0318087786 | 1448.014 | 0.391 | 21977.68 | 0.3514379 | 0.7028758 | 87.9107 | [9 empty] | 0.1533313 | 23363.46 |  |  | 0.3066626 | 93.45384 | 0.392 | 2132.38 | 1088.586 | 1087.426 | 0.06350399 | 1436.131 | 1044.375 | 1.37511 | 214.1173 | 0.008617595 | 29.83541 | 0.5207262
3.71142725 | 0.00225677947 | 1557.827 | 3.95705249 | 0.00376342703 | 599.1557 | 39.6724961 | 0.0318885781 | 1183.758 | 0.392 | 21967.14 | 0.3524591 | 0.7049181 | 87.86855 | [9 empty] | 0.1538344 | 23363.13 |  |  | 0.3076688 | 93.45254 | 0.393 | 2133.078 | 1088.843 | 1087.682 | 0.06386597 | 1436.534 | 1044.816 | 1.374916 | 214.1777 | 0.008613954 | 29.83548 | 0.5207274
3.73629028 | 0.00227273954 | -1557.828 | 3.98574048 | 0.00381130772 | 1694.757 | 39.7858555 | 0.0319843404 | 1164.908 | 0.393 | 21956.58 | 0.3534803 | 0.7069606 | 87.8263125 | [9 empty] | 0.1543376 | 23362.79 |  |  | 0.3086751 | 93.45115 | 0.394 | 2133.783 | 1089.112 | 1087.952 | 0.06422823 | 1436.949 | 1045.252 | 1.37474 | 214.2371 | 0.008610367 | 29.83555 | 0.5207286
3.76115332 | 0.00225677947 | 787.4665 | 4.01278931 | 0.00382726802 | 718.9975 | 39.9011289 | 0.0320832953 | 1779.954 | 0.394 | 21946 | 0.3545015 | 0.709003 | 87.78401 | [9 empty] | 0.1548408 | 23362.41 |  |  | 0.3096815 | 93.44965 | 0.395 | 2134.493 | 1089.39 | 1088.231 | 0.06459086 | 1437.371 | 1045.683 | 1.374576 | 214.2961 | 0.008606815 | 29.83562 | 0.5207298
3.78628955 | 0.00228869985 | #DIV/0! | 4.03573999 | 0.00385918841 | #DIV/0! | 40.0147617 | 0.0321471356 | 1048.996 | 0.395 | 21935.4 | 0.3555228 | 0.7110456 | 87.74162 | [9 empty] | 0.155344 | 23362.01 |  |  | 0.310688 | 93.44804 | 0.396 | 2135.207 | 1089.672 | 1088.513 | 0.06495377 | 1437.797 | 1046.115 | 1.374416 | 214.3551 | 0.00860326 | 29.83569 | 0.520731
3.80923999 | 0.00228869985 | 559.2156 | 4.06251538 | 0.00385918841 | 838.8198 | 40.131957 | 0.032258857 | 1017.108 | 0.396 | 21924.79 | 0.3565441 | 0.7130882 | 87.69915 | [9 empty] | 0.1558473 | 23361.57 |  |  | 0.3116946 | 93.44628125 | 0.397 | 2135.916 | 1089.951 | 1088.793 | 0.06531697 | 1438.22 | 1046.544 | 1.374257 | 214.4137 | 0.008599733 | 29.83576 | 0.5207322
3.83601562 | 0.00233658054 | 661.4093 | 4.08929102 | 0.00389110902 | 715.8819 | 40.2455898 | 0.0323705785 | 1835.696 | 0.397 | 21914.15 | 0.3575654 | 0.7151309 | 87.65661 | [9 empty] | 0.1563506 | 23361.1 |  |  | 0.3127013 | 93.44440625 | 0.398 | 2136.621 | 1090.228 | 1089.069 | 0.06568036 | 1438.639 | 1046.973 | 1.374094 | 214.4722 | 0.008596212 | 29.83582 | 0.5207333
3.8592395 | 0.00237169326 | 838.8256 | 4.11442725 | 0.00392622128 | 559.2151 | 40.3627812 | 0.0324344188 | 999.9409 | 0.398 | 21903.5 | 0.3585868 | 0.7171736 | 87.614 | [9 empty] | 0.156854 | 23360.61 |  |  | 0.313708 | 93.44242 | 0.399 | 2137.325 | 1090.504 | 1089.345 | 0.06604398 | 1439.058 | 1047.401 | 1.373932 | 214.5307 | 0.008592697 | 29.83589 | 0.5207345
3.88601514 | 0.00240361365 | -778.9075 | 4.14120312 | 0.00397410244 | 898.7423 | 40.4744961 | 0.0325461403 | 902.8307 | 0.399 | 21892.83 | 0.3596082 | 0.7192163 | 87.57133 | [9 empty] | 0.1573575 | 23360.08 |  |  | 0.3147149 | 93.4403125 | 0.4 | 2138.025 | 1090.782 | 1089.624 | 0.06640784 | 1439.477 | 1047.823 | 1.373779 | 214.5883 | 0.008589237 | 29.83596 | 0.5207357
3.91087817 | 0.00237169326 | #DIV/0! | 4.16989111 | 0.00400602259 | 1574.898 | 40.5897734 | 0.0326738246 | 1223.774 | 0.4 | 21882.15 | 0.3606296 | 0.7212592 | 87.52859375 | [9 empty] | 0.1578609 | 23359.52 |  |  | 0.3157218 | 93.43808 | 0.401 | 2138.722 | 1091.057 | 1089.898 | 0.06677193 | 1439.892 | 1048.245 | 1.373621 | 214.646 | 0.008585776 | 29.83602 | 0.5207368
3.937927 | 0.00237169326 | 519.2707 | 4.19502734 | 0.00402198313 | 519.2757 | 40.7069648 | 0.0327695869 | 1423.982 | 0.401 | 21871.45 | 0.361651 | 0.7233021 | 87.48579 | [9 empty] | 0.1583644 | 23358.9375 |  |  | 0.3167289 | 93.43575 | 0.402 | 2139.419 | 1091.332 | 1090.173 | 0.0671362 | 1440.308 | 1048.667 | 1.373466 | 214.7035 | 0.008582326 | 29.83609 | 0.520738
3.96279004 | 0.00241957395 | 1557.804 | 4.21989062 | 0.00406986382 | 838.8123 | 40.8205977 | 0.0328493863 | 1126.184 | 0.402 | 21860.73 | 0.3626725 | 0.725345 | 87.44292 | [9 empty] | 0.158868 | 23358.33 |  |  | 0.3177359 | 93.43332 | 0.403 | 2140.11 | 1091.604 | 1090.446 | 0.06750062 | 1440.72 | 1049.086 | 1.37331 | 214.7607 | 0.008578898 | 29.83615 | 0.5207391
3.98765308 | 0.00243553426 | 1694.78 | 4.24666602 | 0.00410178443 | #DIV/0! | 40.9320391 | 0.0329483412 | 1447.964 | 0.403 | 21850 | 0.363694 | 0.727388 | 87.39999 | [9 empty] | 0.1593716 | 23357.69 |  |  | 0.3187431 | 93.43076 | 0.404 | 2140.796875 | 1091.87 | 1090.714 | 0.06786523 | 1441.127 | 1049.505 | 1.373149 | 214.8179 | 0.008575471 | 29.83622 | 0.5207403
4.0147019 | 0.00245149434 | 778.9024 | 4.27371484 | 0.00410178443 | 898.7577 | 41.0475859 | 0.0330281407 | 1031.829 | 0.404 | 21839.25 | 0.3647155 | 0.729431 | 87.35699 | [9 empty] | 0.1598752 | 23357.02 |  |  | 0.3197505 | 93.4280625 | 0.405 | 2141.482 | 1092.141 | 1090.985 | 0.06823009 | 1441.536 | 1049.92 | 1.372996 | 214.8746 | 0.00857208 | 29.83628 | 0.5207414
4.03956494 | 0.00248341495 | #DIV/0! | 4.30240332 | 0.00413370458 | 778.8943 | 41.1628633 | 0.0331398621 | 1017.108 | 0.405 | 21828.48 | 0.365737 | 0.731474 | 87.31392 | [9 empty] | 0.1603789 | 23356.31 |  |  | 0.3207578 | 93.42524 | 0.406 | 2142.164 | 1092.409 | 1091.255 | 0.06859516 | 1441.943 | 1050.332 | 1.372844 | 214.9308 | 0.008568716 | 29.83635 | 0.5207425
4.06634058 | 0.00248341495 | 1694.755 | 4.32726611 | 0.0041656252 | 847.378 | 41.2764961 | 0.0332515836 | 1420.489 | 0.406 | 21817.7 | 0.3667586 | 0.7335172 | 87.2708 | [9 empty] | 0.1608827 | 23355.58 |  |  | 0.3217653 | 93.42232 | 0.407 | 2142.842 | 1092.674 | 1091.52 | 0.06896038 | 1442.345 | 1050.745 | 1.372688 | 214.9871 | 0.008565349 | 29.83641 | 0.5207436
4.0933894 | 0.00249937526 | 838.8259 | 4.35431494 | 0.00419754582 | 838.8273 | 41.3898555 | 0.0333313867 | 1163.728 | 0.407 | 21806.9 | 0.3677802 | 0.7355604 | 87.22761 | [9 empty] | 0.1613864 | 23354.82 |  |  | 0.3227729 | 93.41927 | 0.408 | 2143.517 | 1092.94 | 1091.786 | 0.06932581 | 1442.748 | 1051.155 | 1.372536 | 215.043 | 0.008562012 | 29.83648 | 0.5207447
4.12016504 | 0.00253129564 | #DIV/0! | 4.38109082 | 0.00422946643 | 838.8241 | 41.5012969 | 0.0334271491 | 1226.678 | 0.408 | 21796.09 | 0.3688018 | 0.7376036 | 87.18434375 | [9 empty] | 0.1618903 | 23354.03 |  |  | 0.3237805 | 93.41613 | 0.409 | 2144.189 | 1093.203 | 1092.048 | 0.06969138 | 1443.147 | 1051.564 | 1.372381 | 215.0988 | 0.008558677 | 29.83654 | 0.5207458
4.14311572 | 0.00253129564 | 778.8946 | 4.40786621 | 0.00426138658 | 907.2953 | 41.6187617 | 0.0335229076 | 1163.728 | 0.409 | 21785.26 | 0.3698235 | 0.7396469 | 87.14102 | [9 empty] | 0.1623941 | 23353.22 |  |  | 0.3247882 | 93.41288 | 0.41 | 2144.859 | 1093.465 | 1092.308 | 0.07005713 | 1443.544 | 1051.973 | 1.372225 | 215.1546 | 0.008555354 | 29.8366 | 0.520747
4.16797852 | 0.00256321626 | 1694.781 | 4.43682764 | 0.0042933072 | 1557.812 | 41.7302031 | 0.03361867 | 1415.36 | 0.41 | 21774.41 | 0.3708451 | 0.7416902 | 87.09764 | [9 empty] | 0.162898 | 23352.38 |  |  | 0.325796 | 93.40953125 | 0.411 | 2145.525 | 1093.729 | 1092.571 | 0.0704231 | 1443.942 | 1052.375 | 1.372078 | 215.2094 | 0.008552081 | 29.83667 | 0.520748
4.19502734 | 0.00257917633 | 1677.654 | 4.46169043 | 0.00430926727 | #DIV/0! | 41.8476719 | 0.0337016657 | 1203.792 | 0.411 | 21763.54 | 0.3718668 | 0.7437336 | 87.05417 | [9 empty] | 0.1634019 | 23351.51 |  |  | 0.3268039 | 93.40605 | 0.412 | 2146.185 | 1093.986 | 1092.828 | 0.07078921 | 1444.333 | 1052.778 | 1.371925 | 215.2644 | 0.008548808 | 29.83673 | 0.5207491
4.22180322 | 0.00259513664 | #DIV/0! | 4.48655371 | 0.00430926727 | 1814.565 | 41.9629453 | 0.0337974243 | 1014.661 | 0.412 | 21752.66 | 0.3728885 | 0.7457771 | 87.01065 | [9 empty] | 0.1639059 | 23350.61 |  |  | 0.3278119 | 93.40245 | 0.413 | 2146.842 | 1094.242 | 1093.084 | 0.07115552 | 1444.723 | 1053.18 | 1.371772 | 215.3191 | 0.00854555 | 29.83679 | 0.5207502
4.24857861 | 0.00259513664 | 847.378 | 4.51551514 | 0.00432522781 | 559.2106 | 42.0763047 | 0.0339091457 | 1423.913 | 0.413 | 21741.77 | 0.3739103 | 0.7478206 | 86.9670625 | [9 empty] | 0.16441 | 23349.68 |  |  | 0.3288199 | 93.39873 | 0.414 | 2147.496 | 1094.497 | 1093.339 | 0.07152195 | 1445.111 | 1053.579 | 1.371621 | 215.3735 | 0.008542312 | 29.83685 | 0.5207513
4.27562744 | 0.00262705726 | 838.8334 | 4.54229053 | 0.0043731085 | 838.8271 | 42.1899375 | 0.0339889489 | 1183.758 | 0.414 | 21730.86 | 0.3749321 | 0.7498641 | 86.92342 | [9 empty] | 0.1649141 | 23348.71875 |  |  | 0.3298281 | 93.394875 | 0.415 | 2148.141 | 1094.742 | 1093.584 | 0.07188853 | 1445.489 | 1053.978 | 1.37146 | 215.4279 | 0.008539074 | 29.83691 | 0.5207524
4.30240332 | 0.00265897764 | 519.2655 | 4.56906641 | 0.00440502912 | 453.6509 | 42.3032969 | 0.0340847112 | 1017.108 | 0.415 | 21719.93 | 0.3759539 | 0.7519077 | 86.87973 | [9 empty] | 0.1654182 | 23347.73 |  |  | 0.3308364 | 93.39091 | 0.416 | 2148.783 | 1094.989 | 1093.832 | 0.0722553 | 1445.868 | 1054.373 | 1.371306 | 215.4817 | 0.008535876 | 29.83697 | 0.5207534
4.32726611 | 0.00270685833 | -1694.78 | 4.59802783 | 0.00446886988 | 1797.432 | 42.4169297 | 0.0341964327 | 872.8139 | 0.416 | 21708.99 | 0.3769757 | 0.7539513 | 86.83598 | [9 empty] | 0.1659223 | 23346.71 |  |  | 0.3318447 | 93.38686 | 0.417 | 2149.427 | 1095.24 | 1094.083 | 0.07262217 | 1446.25 | 1054.766 | 1.371157 | 215.5352 | 0.008532701 | 29.83704 | 0.5207545
4.35431494 | 0.00269089825 | #DIV/0! | 4.62671582 | 0.00448483042 | #DIV/0! | 42.5283711 | 0.0343241133 | 1775.671 | 0.417 | 21698.04 | 0.3779975 | 0.755995 | 86.79216 | [9 empty] | 0.1664265 | 23345.68 |  |  | 0.332853 | 93.38271 | 0.418 | 2150.063 | 1095.483 | 1094.328 | 0.07298909 | 1446.625 | 1055.158 | 1.371003 | 215.5887 | 0.008529525 | 29.8371 | 0.5207556
4.38300293 | 0.00269089825 | 778.9153 | 4.65376465 | 0.00448483042 | 778.9212 | 42.6417305 | 0.0343879536 | 1148.329 | 0.418 | 21687.08 | 0.3790193 | 0.7580387 | 86.7483 | [9 empty] | 0.1669308 | 23344.62 |  |  | 0.3338615 | 93.37846 | 0.419 | 2150.696 | 1095.727 | 1094.572 | 0.07335619 | 1446.998 | 1055.547 | 1.370851 | 215.6417 | 0.008526381 | 29.83716 | 0.5207566
4.40786621 | 0.00272281864 | #DIV/0! | 4.67862793 | 0.00451675057 | 838.8117 | 42.7553633 | 0.0344869085 | 802.497 | 0.419 | 21676.09375 | 0.3800412 | 0.7600825 | 86.704375 | [9 empty] | 0.167435 | 23343.53 |  |  | 0.3348701 | 93.3741 | 0.42 | 2151.33 | 1095.97 | 1094.816 | 0.07372352 | 1447.372 | 1055.937 | 1.370699 | 215.6947 | 0.008523237 | 29.83722 | 0.5207577
4.43300244 | 0.00272281864 | 1797.458 | 4.70540332 | 0.00454867119 | #DIV/0! | 42.8706367 | 0.0346305519 | 1423.979 | 0.42 | 21665.1 | 0.3810631 | 0.7621263 | 86.66038 | [9 empty] | 0.1679393 | 23342.41 |  |  | 0.3358787 | 93.36965 | 0.421 | 2151.965 | 1096.217 | 1095.063 | 0.07409106 | 1447.748 | 1056.326 | 1.370551 | 215.7477 | 0.008520099 | 29.83728 | 0.5207587
4.46169043 | 0.00273877895 | #DIV/0! | 4.73436475 | 0.00454867119 | 898.7288 | 42.9842695 | 0.0347103514 | 1031.829 | 0.421 | 21654.08 | 0.3820851 | 0.7641702 | 86.61634 | [9 empty] | 0.1684437 | 23341.27 |  |  | 0.3368874 | 93.36509 | 0.422 | 2152.601 | 1096.466 | 1095.314 | 0.07445883 | 1448.127 | 1056.712 | 1.370409 | 215.8002 | 0.008516987 | 29.83734 | 0.5207597
4.49037891 | 0.00273877895 | 524.9764 | 4.76305273 | 0.00458059181 | 559.2208 | 43.0995469 | 0.0348220728 | 1399.879 | 0.422 | 21643.06 | 0.383107 | 0.7662141 | 86.57223 | [9 empty] | 0.1689481 | 23340.11 |  |  | 0.3378961 | 93.36045 | 0.423 | 2153.241 | 1096.719 | 1095.568 | 0.07482684 | 1448.509 | 1057.098 | 1.370269 | 215.8528 | 0.008513872 | 29.8374 | 0.5207608
4.51551514 | 0.00278665964 | #DIV/0! | 4.78982861 | 0.0046284725 | 604.8666 | 43.2112617 | 0.034901876 | 1420.555 | 0.423 | 21632.02 | 0.384129 | 0.768258 | 86.5280625 | [9 empty] | 0.1694525 | 23338.93 |  |  | 0.3389049 | 93.3557 | 0.424 | 2153.879 | 1096.974 | 1095.823 | 0.0751951 | 1448.892 | 1057.481 | 1.370135 | 215.9049 | 0.008510791 | 29.83745 | 0.5207618
4.54037793 | 0.00278665964 | -838.8331 | 4.81879004 | 0.00467635319 | #DIV/0! | 43.3246211 | 0.0349816754 | 1420.487 | 0.424 | 21620.96 | 0.385151 | 0.7703021 | 86.48384 | [9 empty] | 0.1699569 | 23337.71875 |  |  | 0.3399138 | 93.350875 | 0.425 | 2154.521 | 1097.237 | 1096.085 | 0.07556362 | 1449.281 | 1057.861 | 1.370012 | 215.9566 | 0.008507738 | 29.83751 | 0.5207628
4.56715381 | 0.00275473925 | 907.3016 | 4.84556543 | 0.00467635319 | 561.7078 | 43.4379805 | 0.0350614786 | 1034.24 | 0.425 | 21609.89 | 0.386173 | 0.7723461 | 86.43955 | [9 empty] | 0.1704614 | 23336.49 |  |  | 0.3409228 | 93.34596 | 0.426 | 2155.164 | 1097.5 | 1096.348 | 0.07593226 | 1449.671 | 1058.24 | 1.369888 | 216.0083 | 0.008504684 | 29.83757 | 0.5207638
4.59611523 | 0.00278665964 | 559.2106 | 4.87425342 | 0.00472742599 | -1694.78 | 43.5535273 | 0.0351732001 | 969.8157 | 0.426 | 21598.8 | 0.3871951 | 0.7743902 | 86.3952 | [9 empty] | 0.1709659 | 23335.24 |  |  | 0.3419318 | 93.34095 | 0.427 | 2155.804 | 1097.762 | 1096.611 | 0.07630111 | 1450.059 | 1058.617 | 1.369767 | 216.0596 | 0.008501655 | 29.83763 | 0.5207649
4.62289062 | 0.00283454033 | #DIV/0! | 4.90130225 | 0.00471146591 | 419.4165 | 43.6649727 | 0.0352881141 | 1186.618 | 0.427 | 21587.7 | 0.3882172 | 0.7764344 | 86.3508 | [9 empty] | 0.1714705 | 23333.95 |  |  | 0.3429409 | 93.3358 | 0.428 | 2156.44 | 1098.022 | 1096.872 | 0.07667018 | 1450.445 | 1058.994 | 1.369644 | 216.1108 | 0.008498635 | 29.83769 | 0.5207659
4.64775391 | 0.00283454033 | 1694.756 | 4.92807812 | 0.00477530668 | 1797.432 | 43.7786016 | 0.0353838727 | 1203.786 | 0.428 | 21576.59 | 0.3892393 | 0.7784786 | 86.30635 | [9 empty] | 0.1719751 | 23332.64 |  |  | 0.3439501 | 93.33055 | 0.429 | 2157.072 | 1098.278 | 1097.128 | 0.07703942 | 1450.826 | 1059.37 | 1.369518 | 216.162 | 0.008495616 | 29.83774 | 0.5207669
4.67480273 | 0.00285050063 | 778.8946 | 4.95676611 | 0.00479126722 | 453.6511 | 43.8938789 | 0.035479635 | 1420.487 | 0.429 | 21565.46 | 0.3902614 | 0.7805228 | 86.26185 | [9 empty] | 0.1724797 | 23331.3 |  |  | 0.3449594 | 93.32521 | 0.43 | 2157.704 | 1098.536 | 1097.387 | 0.07740885 | 1451.209 | 1059.743 | 1.369397 | 216.2127 | 0.008492625 | 29.8378 | 0.5207679
4.69966553 | 0.00288242125 | 898.7509 | 4.98572754 | 0.00485510798 | -778.9099 | 44.0072383 | 0.0355594382 | 1186.659 | 0.43 | 21554.33 | 0.3912835 | 0.782567 | 86.2173 | [9 empty] | 0.1729844 | 23329.9375 |  |  | 0.3459688 | 93.31975 | 0.431 | 2158.335 | 1098.794 | 1097.645 | 0.07777847 | 1451.591 | 1060.116 | 1.369276 | 216.2635 | 0.008489634 | 29.83786 | 0.5207689
4.728354 | 0.00291434163 | 1694.756 | 5.01059082 | 0.00482318737 | 898.7294 | 44.1208711 | 0.0356551968 | 1420.489 | 0.431 | 21543.18 | 0.3923057 | 0.7846113 | 86.17271 | [9 empty] | 0.1734891 | 23328.55 |  |  | 0.3469782 | 93.3141875 | 0.432 | 2158.964 | 1099.05 | 1097.902 | 0.07814829 | 1451.972 | 1060.488 | 1.369154 | 216.3141 | 0.008486655 | 29.83791 | 0.5207699
4.75540283 | 0.00293030194 | 838.818 | 5.03927881 | 0.00485510798 | 453.6476 | 44.2342305 | 0.0357349999 | 1423.979 | 0.432 | 21532.02 | 0.3933278 | 0.7866557 | 86.1280625 | [9 empty] | 0.1739939 | 23327.13 |  |  | 0.3479877 | 93.30852 | 0.433 | 2159.59 | 1099.305 | 1098.158 | 0.07851832 | 1452.351 | 1060.859 | 1.369033 | 216.3644 | 0.008483694 | 29.83797 | 0.5207708
4.78217822 | 0.00296222232 | -1677.679 | 5.06824023 | 0.00491894921 | 838.8241 | 44.3478633 | 0.0358147994 | 1014.593 | 0.433 | 21520.84 | 0.39435 | 0.7887 | 86.08337 | [9 empty] | 0.1744986 | 23325.7 |  |  | 0.3489973 | 93.30278125 | 0.434 | 2160.216 | 1099.562 | 1098.414 | 0.07888849 | 1452.73 | 1061.229 | 1.368914 | 216.4147 | 0.008480737 | 29.83803 | 0.5207718
4.8089541 | 0.00294626225 | 1694.781 | 5.09501562 | 0.00495086936 | 838.8271 | 44.4612188 | 0.0359265245 | 868.2664 | 0.434 | 21509.65 | 0.3953722 | 0.7907445 | 86.03862 | [9 empty] | 0.1750035 | 23324.24 |  |  | 0.3500069 | 93.29695 | 0.435 | 2160.84 | 1099.819 | 1098.67 | 0.07925884 | 1453.11 | 1061.596 | 1.368797 | 216.4647 | 0.0084778 | 29.83808 | 0.5207728
4.83600293 | 0.00296222232 | 898.7291 | 5.1217915 | 0.00498278998 | 907.2956 | 44.5748516 | 0.0360573977 | 1420.552 | 0.435 | 21498.45 | 0.3963945 | 0.792789 | 85.9938 | [9 empty] | 0.1755083 | 23322.75 |  |  | 0.3510166 | 93.29102 | 0.436 | 2161.462 | 1100.073 | 1098.925 | 0.07962935 | 1453.487 | 1061.963 | 1.368679 | 216.5146 | 0.008474869 | 29.83814 | 0.5207738
4.86469092 | 0.00299414294 | 1677.623 | 5.15075293 | 0.00501471059 | 898.7291 | 44.6882109 | 0.0361371972 | 1396.455 | 0.436 | 21487.24 | 0.3974167 | 0.7948335 | 85.94895 | [9 empty] | 0.1760132 | 23321.24 |  |  | 0.3520264 | 93.28495 | 0.437 | 2162.079 | 1100.324 | 1099.175 | 0.08000009 | 1453.859 | 1062.33 | 1.368557 | 216.5644 | 0.008471943 | 29.8382 | 0.5207748
4.89146631 | 0.00301010325 | 907.3019 | 5.17944092 | 0.00504663121 | #DIV/0! | 44.7996523 | 0.0362170003 | 1206.642 | 0.437 | 21476.01 | 0.398439 | 0.796878 | 85.90402 | [9 empty] | 0.1765182 | 23319.7 |  |  | 0.3530363 | 93.27878125 | 0.438 | 2162.694 | 1100.58 | 1099.43 | 0.0803711 | 1454.235 | 1062.69 | 1.368447 | 216.6134 | 0.008469074 | 29.83825 | 0.5207757
4.92042773 | 0.00304202363 | 898.7447 | 5.20812891 | 0.00504663121 | #DIV/0! | 44.9152031 | 0.0363127626 | 1183.804 | 0.438 | 21464.76 | 0.3994613 | 0.7989227 | 85.85905 | [9 empty] | 0.1770231 | 23318.13 |  |  | 0.3540463 | 93.27253125 | 0.439 | 2163.311 | 1100.836 | 1099.686 | 0.08074223 | 1454.611 | 1063.05 | 1.368337 | 216.6623 | 0.008466206 | 29.83831 | 0.5207767
4.94911621 | 0.00307394424 | #DIV/0! | 5.23517773 | 0.00504663121 | 419.4166 | 45.0285625 | 0.0364085212 | 791.0751 | 0.439 | 21453.5 | 0.4004837 | 0.8009673 | 85.81402 | [9 empty] | 0.1775282 | 23316.54 |  |  | 0.3550563 | 93.26615625 | 0.44 | 2163.92 | 1101.087 | 1099.937 | 0.08111359 | 1454.981 | 1063.409 | 1.368224 | 216.7111 | 0.008463347 | 29.83836 | 0.5207776
4.97206641 | 0.00307394424 | -1694.756 | 5.26195361 | 0.00511047198 | 1917.265 | 45.1421953 | 0.0365521647 | 1163.729 | 0.44 | 21442.23 | 0.401506 | 0.803012 | 85.76893 | [9 empty] | 0.1780332 | 23314.92 |  |  | 0.3560665 | 93.25966 | 0.441 | 2164.53 | 1101.339 | 1100.19 | 0.0814852 | 1455.353 | 1063.766 | 1.368114 | 216.7595 | 0.008460509 | 29.83841 | 0.5207786
4.99911523 | 0.00305798394 | 958.6537 | 5.2925542 | 0.00512643252 | 907.3084 | 45.2536367 | 0.036647927 | 2407.49 | 0.441 | 21430.95 | 0.4025284 | 0.8050568 | 85.7238 | [9 empty] | 0.1785383 | 23313.27 |  |  | 0.3570767 | 93.25308 | 0.442 | 2165.137 | 1101.589 | 1100.44 | 0.08185697 | 1455.722 | 1064.123 | 1.368002 | 216.808 | 0.008457671 | 29.83847 | 0.5207795
5.02971582 | 0.00308990432 | 787.4759 | 5.32151562 | 0.00515835267 | 1797.432 | 45.3689102 | 0.0366958082 | 1129.029 | 0.442 | 21419.65 | 0.4035508 | 0.8071015 | 85.67862 | [9 empty] | 0.1790435 | 23311.6 |  |  | 0.3580869 | 93.24641 | 0.443 | 2165.741 | 1101.836 | 1100.687 | 0.08222888 | 1456.088 | 1064.48 | 1.367887 | 216.8565 | 0.008454833 | 29.83852 | 0.5207805
5.05485254 | 0.00312182494 | #DIV/0! | 5.35020361 | 0.00517431321 | 847.3904 | 45.4806289 | 0.0367947593 | 1031.792 | 0.443 | 21408.35 | 0.4045732 | 0.8091463 | 85.63339 | [9 empty] | 0.1795486 | 23309.91 |  |  | 0.3590973 | 93.23965 | 0.444 | 2166.344 | 1102.082 | 1100.934 | 0.08260095 | 1456.453 | 1064.837 | 1.367771 | 216.905 | 0.008451998 | 29.83858 | 0.5207814
5.08162793 | 0.00312182494 | 1497.897 | 5.37725244 | 0.00520623336 | 898.7294 | 45.5959023 | 0.0369064808 | 1206.642 | 0.444 | 21397.03 | 0.4055956 | 0.8111912 | 85.58812 | [9 empty] | 0.1800538 | 23308.2 |  |  | 0.3601077 | 93.23279 | 0.445 | 2166.945 | 1102.324 | 1101.177 | 0.08297315 | 1456.815 | 1065.194 | 1.367652 | 216.9535 | 0.008449162 | 29.83863 | 0.5207824
5.11031592 | 0.00314097712 | 787.4608 | 5.40594043 | 0.00523815397 | #DIV/0! | 45.7114531 | 0.0370022431 | 1183.758 | 0.445 | 21385.7 | 0.4066181 | 0.8132361 | 85.5428 | [9 empty] | 0.1805591 | 23306.47 |  |  | 0.3611181 | 93.22587 | 0.446 | 2167.54 | 1102.569 | 1101.422 | 0.08334555 | 1457.177 | 1065.545 | 1.367542 | 217.0011 | 0.008446382 | 29.83868 | 0.5207833
5.13545215 | 0.00317289773 | 1557.819 | 5.43462891 | 0.00523815397 | 907.295 | 45.8248125 | 0.0370980054 | 1206.601 | 0.446 | 21374.36 | 0.4076405 | 0.815281 | 85.4974375 | [9 empty] | 0.1810643 | 23304.71 |  |  | 0.3621287 | 93.21886 | 0.447 | 2168.135 | 1102.813 | 1101.667 | 0.08371805 | 1457.538 | 1065.895 | 1.367431 | 217.0487 | 0.008443608 | 29.83874 | 0.5207842
5.16031543 | 0.00318885804 | 1917.321 | 5.46359033 | 0.00527007459 | 1917.322 | 45.9403594 | 0.0371937677 | 1031.827 | 0.447 | 21363.01 | 0.408663 | 0.8173259 | 85.45203125 | [9 empty] | 0.1815696 | 23302.94 |  |  | 0.3631392 | 93.21177 | 0.448 | 2168.729 | 1103.057 | 1101.911 | 0.08409071 | 1457.899 | 1066.245 | 1.367322 | 217.0961 | 0.00844084 | 29.83879 | 0.5207851
5.19091602 | 0.00320481812 | -1814.616 | 5.49419092 | 0.00528603466 | 559.2106 | 46.0556367 | 0.0373054892 | 902.8271 | 0.448 | 21351.64 | 0.4096855 | 0.819371 | 85.40658 | [9 empty] | 0.1820749 | 23301.15 |  |  | 0.3641499 | 93.20459375 | 0.449 | 2169.32 | 1103.302 | 1102.156 | 0.08446351 | 1458.26 | 1066.591 | 1.367215 | 217.1432 | 0.008438097 | 29.83884 | 0.520786
5.21987744 | 0.00318885804 | 1677.678 | 5.52096631 | 0.00533391535 | 1694.732 | 46.1709102 | 0.0374331698 | 1749.971 | 0.449 | 21340.27 | 0.410708 | 0.821416 | 85.36108 | [9 empty] | 0.1825803 | 23299.34 |  |  | 0.3651606 | 93.19734375 | 0.45 | 2169.909 | 1103.544 | 1102.399 | 0.08483641 | 1458.617 | 1066.938 | 1.367106 | 217.1902 | 0.008435354 | 29.83889 | 0.520787
5.24665332 | 0.00320481812 | 559.2079 | 5.54801514 | 0.00534987589 | 639.1109 | 46.2826289 | 0.0374970101 | 1003.128 | 0.45 | 21328.88 | 0.4117306 | 0.8234611 | 85.31553125 | [9 empty] | 0.1830857 | 23297.5 |  |  | 0.3661713 | 93.19002 | 0.451 | 2170.493 | 1103.783 | 1102.638 | 0.08520944 | 1458.971 | 1067.283 | 1.366996 | 217.237 | 0.008432631 | 29.83895 | 0.5207879
5.27342871 | 0.00325269904 | #DIV/0! | 5.57861621 | 0.00539775658 | 838.8117 | 46.3979023 | 0.0376119241 | 1186.614 | 0.451 | 21317.48 | 0.4127531 | 0.8255062 | 85.26993 | [9 empty] | 0.1835911 | 23295.65 |  |  | 0.3671821 | 93.18262 | 0.452 | 2171.076 | 1104.024 | 1102.878 | 0.08558258 | 1459.326 | 1067.626 | 1.366889 | 217.2836 | 0.008429919 | 29.839 | 0.5207888
5.29856494 | 0.00325269904 | 1677.679 | 5.6053916 | 0.0054296772 | #DIV/0! | 46.5115352 | 0.0377076864 | 1031.827 | 0.452 | 21306.07 | 0.4137757 | 0.8275514 | 85.22427 | [9 empty] | 0.1840965 | 23293.78 |  |  | 0.368193 | 93.17512 | 0.453 | 2171.66 | 1104.263 | 1103.119 | 0.08595587 | 1459.681 | 1067.969 | 1.366781 | 217.3302 | 0.008427208 | 29.83905 | 0.5207897
5.32534082 | 0.00326865911 | 1797.458 | 5.63244043 | 0.0054296772 | #DIV/0! | 46.6268125 | 0.0378194079 | 1420.44 | 0.453 | 21294.64 | 0.4147983 | 0.8295966 | 85.1785625 | [9 empty] | 0.184602 | 23291.88 |  |  | 0.3692039 | 93.16753125 | 0.454 | 2172.24 | 1104.503 | 1103.358 | 0.08632934 | 1460.033 | 1068.31 | 1.366676 | 217.3763 | 0.008424524 | 29.8391 | 0.5207906
5.35402881 | 0.00328461942 | 907.295 | 5.66304102 | 0.0054296772 | 898.7574 | 46.740168 | 0.037899211 | 1448.014 | 0.454 | 21283.2 | 0.4158209 | 0.8316419 | 85.1328125 | [9 empty] | 0.1851075 | 23289.96 |  |  | 0.3702149 | 93.15985 | 0.455 | 2172.817 | 1104.74 | 1103.596 | 0.08670296 | 1460.384 | 1068.65 | 1.36657 | 217.4224 | 0.008421844 | 29.83915 | 0.5207915
5.38299023 | 0.00331654004 | 1677.649 | 5.69172949 | 0.00546159735 | 604.5006 | 46.8557188 | 0.0379790105 | 1031.828 | 0.455 | 21271.75 | 0.4168436 | 0.8336871 | 85.08702 | [9 empty] | 0.185613 | 23288.02 |  |  | 0.371226 | 93.15209375 | 0.456 | 2173.395 | 1104.977 | 1103.834 | 0.08707669 | 1460.735 | 1068.99 | 1.366463 | 217.4686 | 0.008419165 | 29.8392 | 0.5207924
5.40976562 | 0.00333250011 | 1557.82 | 5.72260303 | 0.00551267015 | 838.8273 | 46.9709961 | 0.0380907319 | 687.9389 | 0.456 | 21260.29 | 0.4178662 | 0.8357325 | 85.04118 | [9 empty] | 0.1861186 | 23286.06 |  |  | 0.3722371 | 93.14426 | 0.457 | 2173.97 | 1105.213 | 1104.069 | 0.08745057 | 1461.084 | 1069.33 | 1.366355 | 217.5147 | 0.008416486 | 29.83926 | 0.5207932
5.43462891 | 0.00334846042 | 907.295 | 5.74937891 | 0.00554459076 | 967.2124 | 47.080793 | 0.0382503346 | 1412.018 | 0.457 | 21248.83 | 0.4188889 | 0.8377778 | 84.9953 | [9 empty] | 0.1866242 | 23284.08 |  |  | 0.3732483 | 93.13634 | 0.458 | 2174.545 | 1105.447 | 1104.304 | 0.08782456 | 1461.432 | 1069.67 | 1.366246 | 217.5609 | 0.008413808 | 29.83931 | 0.5207941
5.46359033 | 0.00338038104 | 838.818 | 5.78025293 | 0.00557651138 | 898.7294 | 47.1979844 | 0.0383333303 | 1206.688 | 0.458 | 21237.35 | 0.4199116 | 0.8398232 | 84.94938 | [9 empty] | 0.1871298 | 23282.08 |  |  | 0.3742596 | 93.12832 | 0.459 | 2175.118 | 1105.683 | 1104.541 | 0.08819877 | 1461.781 | 1070.007 | 1.366142 | 217.6065 | 0.008411161 | 29.83936 | 0.520795
5.49036572 | 0.00341230142 | 1797.458 | 5.80894092 | 0.00560843199 | 1677.648 | 47.3135352 | 0.0384290889 | 1163.729 | 0.459 | 21225.86 | 0.4209343 | 0.8418686 | 84.90343 | [9 empty] | 0.1876355 | 23280.06 |  |  | 0.3752709 | 93.12023 | 0.46 | 2175.693 | 1105.924 | 1104.783 | 0.0885732 | 1462.133 | 1070.34 | 1.366046 | 217.6517 | 0.008408543 | 29.83941 | 0.5207959
5.51905371 | 0.00342826173 | #DIV/0! | 5.83571631 | 0.00562439207 | 1694.781 | 47.4249766 | 0.0385248512 | 1420.486 | 0.46 | 21214.36 | 0.421957 | 0.8439141 | 84.85743 | [9 empty] | 0.1881411 | 23278.02 |  |  | 0.3762823 | 93.11208 | 0.461 | 2176.27 | 1106.167 | 1105.026 | 0.08894776 | 1462.488 | 1070.673 | 1.365951 | 217.6969 | 0.008405924 | 29.83946 | 0.5207968
5.54419043 | 0.00342826173 | -1917.293 | 5.86276514 | 0.00564035214 | 639.1046 | 47.5383359 | 0.0386046544 | 1186.66 | 0.461 | 21202.85 | 0.4229798 | 0.8459595 | 84.81138 | [9 empty] | 0.1886469 | 23275.96 |  |  | 0.3772937 | 93.10386 | 0.462 | 2176.845 | 1106.411 | 1105.271 | 0.08932246 | 1462.843 | 1071.004 | 1.365861 | 217.7416 | 0.008403332 | 29.83951 | 0.5207976
5.57479102 | 0.00341230142 | 1677.623 | 5.89336621 | 0.0056882333 | 1018.579 | 47.6519688 | 0.038700413 | 1014.661 | 0.462 | 21191.33 | 0.4240025 | 0.8480051 | 84.7653 | [9 empty] | 0.1891526 | 23273.89 |  |  | 0.3783052 | 93.09555 | 0.463 | 2177.42 | 1106.657 | 1105.517 | 0.08969736 | 1463.198 | 1071.334 | 1.365772 | 217.7864 | 0.008400744 | 29.83956 | 0.5207985
5.60156641 | 0.00342826173 | 524.9764 | 5.92587939 | 0.00572015345 | #DIV/0! | 47.7653281 | 0.0388121344 | 1779.851 | 0.463 | 21179.8 | 0.4250253 | 0.8500506 | 84.7191875 | [9 empty] | 0.1896584 | 23271.79 |  |  | 0.3793167 | 93.08718 | 0.464 | 2177.995 | 1106.901 | 1105.762 | 0.09007245 | 1463.553 | 1071.664 | 1.365683 | 217.8311 | 0.008398158 | 29.83961 | 0.5207994
5.62670264 | 0.00347614242 | #DIV/0! | 5.95484082 | 0.00572015345 | 838.8117 | 47.8789609 | 0.0388759784 | 802.5178 | 0.464 | 21168.25 | 0.4260481 | 0.8520962 | 84.67302 | [9 empty] | 0.1901641 | 23269.68 |  |  | 0.3803283 | 93.07871 | 0.465 | 2178.567 | 1107.143 | 1106.004 | 0.0904477 | 1463.904 | 1071.994 | 1.36559 | 217.8758 | 0.008395571 | 29.83965 | 0.5208002
5.65347852 | 0.00347614242 | 898.7291 | 5.98161621 | 0.00575207407 | #DIV/0! | 47.9942344 | 0.0390196182 | 1126.184 | 0.465 | 21156.7 | 0.4270709 | 0.8541418 | 84.6268 | [9 empty] | 0.19067 | 23267.54 |  |  | 0.38134 | 93.07016 | 0.466 | 2179.139 | 1107.385 | 1106.245 | 0.09082313 | 1464.257 | 1072.324 | 1.365498 | 217.9206 | 0.008392984 | 29.8397 | 0.5208011
5.6821665 | 0.00350806303 | 1694.78 | 6.0083916 | 0.00575207407 | 967.2127 | 48.1056758 | 0.0391185731 | 1186.613 | 0.466 | 21145.13 | 0.4280938 | 0.8561875 | 84.58054 | [9 empty] | 0.1911758 | 23265.38 |  |  | 0.3823517 | 93.06154 | 0.467 | 2179.709 | 1107.629 | 1106.489 | 0.09119873 | 1464.609 | 1072.651 | 1.365411 | 217.9648 | 0.008390428 | 29.83975 | 0.5208019
5.70921533 | 0.00352402311 | #DIV/0! | 6.03926562 | 0.00578399468 | 639.1009 | 48.2193086 | 0.0392143354 | 1203.832 | 0.467 | 21133.56 | 0.4291166 | 0.8582332 | 84.53423 | [9 empty] | 0.1916817 | 23263.21 |  |  | 0.3833635 | 93.05284 | 0.468 | 2180.278 | 1107.874 | 1106.734 | 0.0915745 | 1464.962 | 1072.974 | 1.365329 | 218.0086 | 0.008387902 | 29.8398 | 0.5208028
5.73407861 | 0.00352402311 | 1797.458 | 6.06986621 | 0.00583187537 | 838.8271 | 48.3345859 | 0.039310094 | 1186.614 | 0.468 | 21121.97 | 0.4301395 | 0.860279 | 84.48789 | [9 empty] | 0.1921876 | 23261.02 |  |  | 0.3843753 | 93.0440625 | 0.469 | 2180.846 | 1108.119 | 1106.979 | 0.09195043 | 1465.315 | 1073.297 | 1.365246 | 218.0524 | 0.008385375 | 29.83985 | 0.5208036
5.7627666 | 0.00353998342 | 604.8666 | 6.09664209 | 0.00586379599 | #DIV/0! | 48.4482188 | 0.0394058563 | 1183.757 | 0.469 | 21110.375 | 0.4311624 | 0.8623247 | 84.4415 | [9 empty] | 0.1926936 | 23258.8 |  |  | 0.3853872 | 93.03521875 | 0.47 | 2181.414 | 1108.363 | 1107.224 | 0.09232648 | 1465.667 | 1073.621 | 1.365163 | 218.0962 | 0.008382848 | 29.8399 | 0.5208045
5.79172803 | 0.00358786411 | 1797.459 | 6.12751611 | 0.00586379599 | 1797.485 | 48.5615781 | 0.0395016186 | 1186.613 | 0.47 | 21098.77 | 0.4321853 | 0.8643705 | 84.39508 | [9 empty] | 0.1931995 | 23256.57 |  |  | 0.3863991 | 93.02629 | 0.471 | 2181.98 | 1108.606 | 1107.467 | 0.09270266 | 1466.018 | 1073.944 | 1.365078 | 218.14 | 0.008380324 | 29.83995 | 0.5208053
5.82041602 | 0.00360382441 | 778.9097 | 6.1562041 | 0.00587975606 | 386.8861 | 48.6752109 | 0.0395973809 | 1420.555 | 0.471 | 21087.15 | 0.4332082 | 0.8664164 | 84.34862 | [9 empty] | 0.1937055 | 23254.32 |  |  | 0.3874111 | 93.0173 | 0.472 | 2182.546 | 1108.849 | 1107.71 | 0.09307898 | 1466.368 | 1074.267 | 1.364994 | 218.1837 | 0.008377805 | 29.83999 | 0.5208061
5.8452793 | 0.00363574503 | 1814.617 | 6.18707812 | 0.00595955737 | 898.7294 | 48.7885703 | 0.0396771803 | 1031.793 | 0.472 | 21075.53 | 0.4342311 | 0.8684623 | 84.30212 | [9 empty] | 0.1942116 | 23252.06 |  |  | 0.3884231 | 93.00823 | 0.473 | 2183.107 | 1109.091 | 1107.951 | 0.09345546 | 1466.716 | 1074.587 | 1.364912 | 218.227 | 0.008375311 | 29.84004 | 0.520807
5.87424072 | 0.0036517051 | #DIV/0! | 6.21576611 | 0.00599147798 | #DIV/0! | 48.9038438 | 0.0397889018 | 1005.541 | 0.473 | 21063.9 | 0.4352541 | 0.8705081 | 84.25559375 | [9 empty] | 0.1947176 | 23249.77 |  |  | 0.3894352 | 92.9990625 | 0.474 | 2183.668 | 1109.331 | 1108.191 | 0.09383214 | 1467.064 | 1074.907 | 1.364828 | 218.2704 | 0.008372814 | 29.84009 | 0.5208078
5.90292871 | 0.0036517051 | #DIV/0! | 6.24254199 | 0.00599147798 | #DIV/0! | 49.0193945 | 0.0399038158 | 1183.717 | 0.474 | 21052.25 | 0.436277 | 0.8725541 | 84.20902 | [9 empty] | 0.1952237 | 23247.45 |  |  | 0.3904474 | 92.9898125 | 0.475 | 2184.228 | 1109.573 | 1108.433 | 0.09420901 | 1467.411 | 1075.225 | 1.364748 | 218.3135 | 0.008370337 | 29.84014 | 0.5208086
5.9297041 | 0.0036517051 | 1574.952 | 6.27341553 | 0.00599147798 | 599.1656 | 49.13275 | 0.0399995781 | 1423.913 | 0.475 | 21040.6 | 0.4373 | 0.8746001 | 84.16240625 | [9 empty] | 0.1957298 | 23245.12 |  |  | 0.3914596 | 92.98048 | 0.476 | 2184.787 | 1109.815 | 1108.676 | 0.09458601 | 1467.759 | 1075.542 | 1.364669 | 218.3563 | 0.008367873 | 29.84018 | 0.5208095
5.95484082 | 0.00366766541 | 838.8117 | 6.302104 | 0.00603935868 | 898.7294 | 49.2463828 | 0.0400793813 | 917.8787 | 0.476 | 21028.94 | 0.438323 | 0.876646 | 84.11577 | [9 empty] | 0.196236 | 23242.77 |  |  | 0.3924719 | 92.97109 | 0.477 | 2185.343 | 1110.054 | 1108.915 | 0.09496313 | 1468.104 | 1075.859 | 1.364588 | 218.3992 | 0.008365408 | 29.84023 | 0.5208103
5.98161621 | 0.00369958603 | 1797.485 | 6.33079199 | 0.00607127929 | 684.7566 | 49.3635781 | 0.0402070619 | 1017.108 | 0.477 | 21017.27 | 0.439346 | 0.878692 | 84.06908 | [9 empty] | 0.1967421 | 23240.4 |  |  | 0.3934843 | 92.96162 | 0.478 | 2185.897 | 1110.294 | 1109.155 | 0.09534042 | 1468.449 | 1076.173 | 1.364511 | 218.4416 | 0.008362971 | 29.84028 | 0.5208111
6.0103042 | 0.0037155461 | 1694.756 | 6.36357861 | 0.00611915998 | 1677.648 | 49.4772109 | 0.0403187834 | 1420.44 | 0.478 | 21005.59 | 0.440369 | 0.8807381 | 84.02235 | [9 empty] | 0.1972483 | 23238.02 |  |  | 0.3944967 | 92.9520625 | 0.479 | 2186.449 | 1110.533 | 1109.395 | 0.09571788 | 1468.793 | 1076.486 | 1.364433 | 218.484 | 0.008360537 | 29.84032 | 0.5208119
6.03735303 | 0.00373150641 | -1677.654 | 6.390354 | 0.00613512006 | 1677.679 | 49.5905664 | 0.0403985865 | 1014.661 | 0.479 | 20993.9 | 0.4413921 | 0.8827842 | 83.97559 | [9 empty] | 0.1977546 | 23235.61 |  |  | 0.3955092 | 92.94245 | 0.48 | 2187.002 | 1110.773 | 1109.635 | 0.09609546 | 1469.137 | 1076.798 | 1.364356 | 218.5263 | 0.008358112 | 29.84037 | 0.5208127
6.06412891 | 0.0037155461 | 599.1525 | 6.41712988 | 0.00615108013 | -1934.424 | 49.7039258 | 0.040510308 | 1809.998 | 0.48 | 20982.19 | 0.4424151 | 0.8848303 | 83.92877 | [9 empty] | 0.1982608 | 23233.19 |  |  | 0.3965217 | 92.93274 | 0.481 | 2187.551 | 1111.012 | 1109.875 | 0.0964732 | 1469.48 | 1077.108 | 1.364282 | 218.5682 | 0.008355708 | 29.84042 | 0.5208135
6.09281689 | 0.00376342703 | 564.9215 | 6.44800342 | 0.00613512006 | 2037.188 | 49.8194766 | 0.0405741483 | 866.1766 | 0.481 | 20970.48 | 0.4434382 | 0.8868765 | 83.88193 | [9 empty] | 0.1987671 | 23230.74 |  |  | 0.3975343 | 92.92296 | 0.482 | 2188.1 | 1111.251 | 1110.115 | 0.09685111 | 1469.822 | 1077.418 | 1.364208 | 218.6101 | 0.008353306 | 29.84046 | 0.5208143
6.11986572 | 0.00381130772 | #DIV/0! | 6.48051709 | 0.00615108013 | 1814.534 | 49.9328359 | 0.0407050215 | 1423.916 | 0.482 | 20958.76 | 0.4444613 | 0.8889227 | 83.83505 | [9 empty] | 0.1992734 | 23228.28 |  |  | 0.3985469 | 92.91312 | 0.483 | 2188.65 | 1111.491 | 1110.354 | 0.09722916 | 1470.165 | 1077.728 | 1.364134 | 218.6521 | 0.008350903 | 29.84051 | 0.5208151
6.1466416 | 0.00381130772 | 1797.459 | 6.50947803 | 0.00616704067 | 559.2208 | 50.0464688 | 0.0407848246 | 1031.792 | 0.483 | 20947.03 | 0.4454844 | 0.8909689 | 83.78813 | [9 empty] | 0.1997798 | 23225.8 |  |  | 0.3995596 | 92.9032 | 0.484 | 2189.198 | 1111.729 | 1110.592 | 0.09760734 | 1470.506 | 1078.038 | 1.364058 | 218.694 | 0.008348501 | 29.84055 | 0.5208159
6.17532959 | 0.00382726802 | 1694.78 | 6.53625391 | 0.00621492136 | 958.6462 | 50.1617422 | 0.0408965461 | 1014.661 | 0.484 | 20935.29 | 0.4465076 | 0.8930151 | 83.74118 | [9 empty] | 0.2002861 | 23223.3 |  |  | 0.4005723 | 92.89321 | 0.485 | 2189.743 | 1111.964 | 1110.828 | 0.09798566 | 1470.845 | 1078.348 | 1.36398 | 218.7359 | 0.008346099 | 29.8406 | 0.5208167
6.20237842 | 0.0038432281 | 1437.985 | 6.56685449 | 0.00624684198 | 1512.174 | 50.2751016 | 0.0410082676 | 874.9552 | 0.485 | 20923.55 | 0.4475307 | 0.8950614 | 83.6942 | [9 empty] | 0.2007925 | 23220.79 |  |  | 0.4015851 | 92.88315 | 0.486 | 2190.284 | 1112.201 | 1111.066 | 0.09836417 | 1471.184 | 1078.651 | 1.36391 | 218.7769 | 0.008343753 | 29.84064 | 0.5208175
6.2253291 | 0.00385918841 | #DIV/0! | 6.59581592 | 0.00626599416 | 449.3679 | 50.3868164 | 0.0411359482 | 1444.523 | 0.486 | 20911.79 | 0.4485539 | 0.8971077 | 83.64717 | [9 empty] | 0.201299 | 23218.25 |  |  | 0.4025979 | 92.87301 | 0.487 | 2190.824 | 1112.438 | 1111.303 | 0.09874282 | 1471.522 | 1078.954 | 1.363841 | 218.8179 | 0.00834141 | 29.84069 | 0.5208183
6.25401709 | 0.00385918841 | 644.8115 | 6.62450391 | 0.00632983493 | #DIV/0! | 50.5020938 | 0.0412157513 | 1017.108 | 0.487 | 20900.03 | 0.449577 | 0.8991541 | 83.60012 | [9 empty] | 0.2018054 | 23215.7 |  |  | 0.4036108 | 92.8628 | 0.488 | 2191.365 | 1112.675 | 1111.539 | 0.0991216 | 1471.86 | 1079.259 | 1.363769 | 218.859 | 0.008339058 | 29.84073 | 0.5208191
6.28489111 | 0.0039070691 | 1298.171 | 6.65319238 | 0.00632983493 | 967.1977 | 50.6157266 | 0.0413274728 | 1203.792 | 0.488 | 20888.26 | 0.4506002 | 0.9012004 | 83.55303125 | [9 empty] | 0.2023119 | 23213.13 |  |  | 0.4046238 | 92.85254 | 0.489 | 2191.908 | 1112.911 | 1111.776 | 0.0995005 | 1472.198 | 1079.565 | 1.363695 | 218.9005 | 0.008336688 | 29.84078 | 0.5208198
6.30975391 | 0.00392622128 | 1677.63 | 6.68406592 | 0.00636175554 | #DIV/0! | 50.731 | 0.0414232314 | 1148.33 | 0.489 | 20876.48 | 0.4516234 | 0.9032468 | 83.50590625 | [9 empty] | 0.2028184 | 23210.55 |  |  | 0.4056368 | 92.8422 | 0.49 | 2192.45 | 1113.145 | 1112.011 | 0.09987953 | 1472.535 | 1079.872 | 1.36362 | 218.942 | 0.008334318 | 29.84082 | 0.5208206
6.33652979 | 0.00394218182 | #DIV/0! | 6.71275439 | 0.00636175554 | 1027.115 | 50.8446328 | 0.0415221862 | 1031.828 | 0.49 | 20864.69 | 0.4526466 | 0.9052932 | 83.45874 | [9 empty] | 0.2033249 | 23207.94 |  |  | 0.4066498 | 92.83177 | 0.491 | 2192.983 | 1113.384 | 1112.249 | 0.1002588 | 1472.872 | 1080.167 | 1.363559 | 218.9819 | 0.008332044 | 29.84087 | 0.5208214
6.36549121 | 0.00394218182 | 898.7291 | 6.74554053 | 0.00639367616 | 559.2208 | 50.9599102 | 0.0416339077 | 1031.792 | 0.491 | 20852.89 | 0.4536698 | 0.9073397 | 83.41155 | [9 empty] | 0.2038315 | 23205.32 |  |  | 0.4076629 | 92.82127 | 0.492 | 2193.515625 | 1113.627 | 1112.492 | 0.1006383 | 1473.212 | 1080.456 | 1.363509 | 219.0209 | 0.008329814 | 29.84091 | 0.5208221
6.3941792 | 0.00397410244 | #DIV/0! | 6.77231641 | 0.00644155685 | 1917.321 | 51.0751836 | 0.0417456292 | 1206.642 | 0.492 | 20841.08 | 0.4546931 | 0.9093862 | 83.3643125 | [9 empty] | 0.2043381 | 23202.68 |  |  | 0.4086761 | 92.81071875 | 0.493 | 2194.048 | 1113.87 | 1112.735 | 0.1010179 | 1473.551 | 1080.746 | 1.363458 | 219.06 | 0.008327584 | 29.84095 | 0.5208229
6.42122803 | 0.00397410244 | 1797.485 | 6.80291699 | 0.00645751692 | 907.2953 | 51.1907344 | 0.0418413915 | 1420.555 | 0.493 | 20829.26 | 0.4557163 | 0.9114327 | 83.31705 | [9 empty] | 0.2048447 | 23200.02 |  |  | 0.4096893 | 92.80009 | 0.494 | 2194.58 | 1114.114 | 1112.978 | 0.1013976 | 1473.89 | 1081.035 | 1.363407 | 219.0991 | 0.008325355 | 29.841 | 0.5208236
6.44991602 | 0.00399006251 | #DIV/0! | 6.83187842 | 0.00648943754 | 479.3232 | 51.3040938 | 0.0419211909 | 1034.205 | 0.494 | 20817.44 | 0.4567396 | 0.9134792 | 83.26974 | [9 empty] | 0.2053513 | 23197.34 |  |  | 0.4107026 | 92.78937 | 0.495 | 2195.112 | 1114.356 | 1113.22 | 0.1017775 | 1474.229 | 1081.324 | 1.363355 | 219.1382 | 0.008323127 | 29.84104 | 0.5208244
6.47860449 | 0.00399006251 | 1574.944 | 6.862479 | 0.00655327877 | 898.7577 | 51.4196406 | 0.0420329161 | 917.8787 | 0.495 | 20805.6 | 0.4577629 | 0.9155257 | 83.22240625 | [9 empty] | 0.205858 | 23194.64 |  |  | 0.411716 | 92.77857 | 0.496 | 2195.642 | 1114.596 | 1113.461 | 0.1021576 | 1474.566 | 1081.614 | 1.363302 | 219.1774 | 0.008320899 | 29.84108 | 0.5208251
6.50374072 | 0.00400602259 | 419.4059 | 6.89116748 | 0.00658519892 | #DIV/0! | 51.5368359 | 0.0421605967 | 1392.266 | 0.496 | 20793.76 | 0.4587862 | 0.9175724 | 83.17504 | [9 empty] | 0.2063647 | 23191.92 |  |  | 0.4127294 | 92.7677 | 0.497 | 2196.165 | 1114.829 | 1113.695 | 0.1025376 | 1474.896 | 1081.904 | 1.363242 | 219.2165 | 0.00831867 | 29.84112 | 0.5208259
6.53051611 | 0.00406986382 | 958.6468 | 6.91821631 | 0.00658519892 | #DIV/0! | 51.6523828 | 0.0422435887 | 997.4929 | 0.497 | 20781.91 | 0.4598095 | 0.919619 | 83.12764 | [9 empty] | 0.2068714 | 23189.1875 |  |  | 0.4137428 | 92.75675 | 0.498 | 2196.684 | 1115.058 | 1113.923 | 0.1029179 | 1475.222 | 1082.193 | 1.363178 | 219.2556 | 0.008316444 | 29.84117 | 0.5208266
6.5611167 | 0.00410178443 | -1694.732 | 6.94881689 | 0.00658519892 | 958.6465 | 51.7638242 | 0.0423553102 | 1014.661 | 0.498 | 20770.05 | 0.4608328 | 0.9216656 | 83.08021 | [9 empty] | 0.2073781 | 23186.44 |  |  | 0.4147563 | 92.74574 | 0.499 | 2197.204 | 1115.289 | 1114.154 | 0.1032982 | 1475.549 | 1082.483 | 1.363115 | 219.2948 | 0.008314217 | 29.84121 | 0.5208273
6.58816553 | 0.00408582389 | 1557.797 | 6.97941748 | 0.00661711954 | 967.2127 | 51.8771836 | 0.0424670316 | 1017.074 | 0.499 | 20758.19 | 0.4618562 | 0.9237123 | 83.03274 | [9 empty] | 0.2078849 | 23183.67 |  |  | 0.4157698 | 92.73467 | 0.5 | 2197.725 | 1115.52 | 1114.385 | 0.1036788 | 1475.877 | 1082.773 | 1.363052 | 219.3339 | 0.00831199 | 29.84125 | 0.5208281
6.61302881 | 0.00410178443 | 1797.484 | 7.0102915 | 0.00664904015 | 599.1557 | 51.9908164 | 0.0425787568 | 902.8576 | 0.5 | 20746.31 | 0.4628795 | 0.925759 | 82.98524 | [9 empty] | 0.2083917 | 23180.89 |  |  | 0.4167835 | 92.72355 | 0.501 | 2198.246 | 1115.751 | 1114.616 | 0.1040595 | 1476.205 | 1083.063 | 1.36299 | 219.3731 | 0.008309765 | 29.84129 | 0.5208288
6.6417168 | 0.00411774451 | 1694.781 | 7.03897949 | 0.00669692084 | 2054.23 | 52.1060938 | 0.0427064374 | 1226.629 | 0.501 | 20734.43 | 0.4639029 | 0.9278057 | 82.93771 | [9 empty] | 0.2088985 | 23178.09 |  |  | 0.4177971 | 92.71235 | 0.502 | 2198.768 | 1115.983 | 1114.848 | 0.1044403 | 1476.533 | 1083.353 | 1.362928 | 219.4123 | 0.008307538 | 29.84134 | 0.5208296
6.66876562 | 0.00413370458 | #DIV/0! | 7.07176611 | 0.00671288138 | 559.2106 | 52.2235586 | 0.0428021997 | 887.8357 | 0.502 | 20722.54 | 0.4649262 | 0.9298525 | 82.89015 | [9 empty] | 0.2094054 | 23175.28 |  |  | 0.4188108 | 92.7011 | 0.503 | 2199.291 | 1116.215 | 1115.08 | 0.1048212 | 1476.862 | 1083.644 | 1.362867 | 219.4515 | 0.008305313 | 29.84138 | 0.5208303
6.6955415 | 0.00413370458 | 559.2106 | 7.0985415 | 0.00676076207 | -1797.463 | 52.336918 | 0.0429298803 | 1775.67 | 0.503 | 20710.64 | 0.4659497 | 0.9318993 | 82.84255 | [9 empty] | 0.2099122 | 23172.45 |  |  | 0.4198245 | 92.6898 | 0.504 | 2199.813 | 1116.447 | 1115.312 | 0.1052023 | 1477.191 | 1083.934 | 1.362805 | 219.4907 | 0.008303087 | 29.84142 | 0.520831
6.72231689 | 0.00418158527 | 1814.563 | 7.12722998 | 0.00674480153 | #DIV/0! | 52.4502773 | 0.0429937206 | 1392.202 | 0.504 | 20698.73 | 0.4669731 | 0.9339461 | 82.79493 | [9 empty] | 0.2104191 | 23169.61 |  |  | 0.4208382 | 92.67842 | 0.505 | 2200.333 | 1116.676 | 1115.542 | 0.1055834 | 1477.517 | 1084.225 | 1.362741 | 219.5299 | 0.008300863 | 29.84146 | 0.5208318
6.75127832 | 0.00419754582 | -1797.431 | 7.15810352 | 0.00674480153 | 958.6615 | 52.5658242 | 0.0430767164 | 872.8139 | 0.505 | 20686.82 | 0.4679965 | 0.935993 | 82.74727 | [9 empty] | 0.210926 | 23166.75 |  |  | 0.4218521 | 92.667 | 0.506 | 2200.852 | 1116.903 | 1115.771 | 0.1059646 | 1477.842 | 1084.515 | 1.362675 | 219.5691 | 0.008298639 | 29.84151 | 0.5208325
6.77996631 | 0.00418158527 | 1677.629 | 7.18870459 | 0.00677672215 | 639.1009 | 52.6772656 | 0.043204397 | 1206.642 | 0.506 | 20674.9 | 0.4690199 | 0.9380398 | 82.69959 | [9 empty] | 0.2114329 | 23163.88 |  |  | 0.4228659 | 92.65552 | 0.507 | 2201.369 | 1117.13 | 1115.998 | 0.106346 | 1478.166 | 1084.806 | 1.362608 | 219.6084 | 0.008296415 | 29.84155 | 0.5208333
6.80674219 | 0.00419754582 | 604.8664 | 7.21930518 | 0.00682460284 | 1694.731 | 52.7928164 | 0.0433001593 | 1183.758 | 0.507 | 20662.97 | 0.4700434 | 0.9400867 | 82.65187 | [9 empty] | 0.2119399 | 23160.99 |  |  | 0.4238798 | 92.64398 | 0.508 | 2201.886 | 1117.356 | 1116.223 | 0.1067275 | 1478.488 | 1085.097 | 1.362541 | 219.6476 | 0.008294193 | 29.84159 | 0.520834
6.83570361 | 0.00424542651 | 1677.649 | 7.246354 | 0.00684056338 | #DIV/0! | 52.9061758 | 0.0433959216 | 1186.659 | 0.508 | 20651.03 | 0.4710668 | 0.9421336 | 82.60412 | [9 empty] | 0.2124469 | 23158.09375 |  |  | 0.4248937 | 92.632375 | 0.509 | 2202.402 | 1117.581 | 1116.448 | 0.1071092 | 1478.811 | 1085.387 | 1.362473 | 219.6868 | 0.008291971 | 29.84163 | 0.5208348
6.862479 | 0.00426138658 | #DIV/0! | 7.27504199 | 0.00684056338 | 967.227 | 53.0198086 | 0.0434916802 | 902.8001 | 0.509 | 20639.08 | 0.4720903 | 0.9441805 | 82.55634 | [9 empty] | 0.2129539 | 23155.18 |  |  | 0.4259077 | 92.62071 | 0.51 | 2202.917 | 1117.805 | 1116.673 | 0.1074909 | 1479.132 | 1085.678 | 1.362404 | 219.726 | 0.008289751 | 29.84168 | 0.5208355
6.88925488 | 0.00426138658 | 564.9215 | 7.30591602 | 0.00687248353 | 958.6465 | 53.135082 | 0.0436193645 | 887.8357 | 0.51 | 20627.13 | 0.4731138 | 0.9462276 | 82.50853125 | [9 empty] | 0.2134609 | 23152.25 |  |  | 0.4269217 | 92.609 | 0.511 | 2203.43 | 1118.027 | 1116.896 | 0.1078727 | 1479.451 | 1085.969 | 1.362333 | 219.7653 | 0.008287528 | 29.84172 | 0.5208362
6.91630371 | 0.00430926727 | 778.8943 | 7.3365166 | 0.00690440414 | 1797.484 | 53.2484414 | 0.0437470451 | 1346.091 | 0.511 | 20615.17 | 0.4741372 | 0.9482745 | 82.4607 | [9 empty] | 0.2139679 | 23149.3 |  |  | 0.4279358 | 92.59721875 | 0.512 | 2203.941 | 1118.246 | 1117.116 | 0.1082547 | 1479.768 | 1086.26 | 1.362259 | 219.8046 | 0.008285308 | 29.84176 | 0.520837
6.9411665 | 0.00434118789 | -1797.515 | 7.36520459 | 0.00692036422 | 604.8607 | 53.3601562 | 0.0438300371 | 1444.521 | 0.512 | 20603.21 | 0.4751608 | 0.9503216 | 82.41283 | [9 empty] | 0.2144749 | 23146.35 |  |  | 0.4289499 | 92.58539 | 0.513 | 2204.451 | 1118.465 | 1117.335 | 0.1086368 | 1480.084 | 1086.551 | 1.362185 | 219.8439 | 0.008283088 | 29.8418 | 0.5208377
6.96985498 | 0.00432522781 | #DIV/0! | 7.39416602 | 0.00696824538 | 1917.352 | 53.4754336 | 0.0439098403 | 904.9989 | 0.513 | 20591.23 | 0.4761843 | 0.9523686 | 82.36493 | [9 empty] | 0.214982 | 23143.375 |  |  | 0.429964 | 92.5735 | 0.514 | 2204.962 | 1118.685 | 1117.554 | 0.109019 | 1480.4 | 1086.843 | 1.362111 | 219.8832 | 0.008280867 | 29.84185 | 0.5208385
7.00072852 | 0.00432522781 | 559.2206 | 7.42476709 | 0.00698420545 | 958.6465 | 53.5909844 | 0.0440375209 | 980.3261 | 0.514 | 20579.25 | 0.4772078 | 0.9544156 | 82.317 | [9 empty] | 0.2154891 | 23140.39 |  |  | 0.4309782 | 92.5615625 | 0.515 | 2205.472 | 1118.904 | 1117.773 | 0.1094014 | 1480.716 | 1087.134 | 1.362036 | 219.9225 | 0.008278648 | 29.84189 | 0.5208392
7.02750439 | 0.0043731085 | 559.2108 | 7.45536768 | 0.00701612607 | 1814.617 | 53.7005078 | 0.0441492423 | 1183.757 | 0.515 | 20567.26 | 0.4782314 | 0.9564627 | 82.26905 | [9 empty] | 0.2159962 | 23137.39 |  |  | 0.4319925 | 92.54957 | 0.516 | 2205.982 | 1119.123 | 1117.992 | 0.109784 | 1481.032 | 1087.426 | 1.361962 | 219.9618 | 0.008276429 | 29.84193 | 0.5208399
7.05427979 | 0.00442098919 | #DIV/0! | 7.4843291 | 0.00703208614 | 1697.623 | 53.8138672 | 0.0442450047 | 1206.642 | 0.516 | 20555.27 | 0.4792549 | 0.9585099 | 82.2210625 | [9 empty] | 0.2165034 | 23134.38 |  |  | 0.4330067 | 92.53752 | 0.517 | 2206.488 | 1119.348 | 1118.215 | 0.1101667 | 1481.351 | 1087.707 | 1.361902 | 219.9997 | 0.008274288 | 29.84197 | 0.5208406
7.08132861 | 0.00442098919 | #DIV/0! | 7.51684229 | 0.00705123832 | 847.3777 | 53.929418 | 0.044340767 | 997.4938 | 0.517 | 20543.26 | 0.4802785 | 0.960557 | 82.17305 | [9 empty] | 0.2170105 | 23131.35 |  |  | 0.434021 | 92.52541 | 0.518 | 2206.995 | 1119.586 | 1118.454 | 0.1105498 | 1481.678 | 1087.976 | 1.361867 | 220.0359 | 0.008272245 | 29.84201 | 0.5208413
7.11001709 | 0.00442098919 | 1797.484 | 7.54389111 | 0.00708315894 | 1917.321 | 54.0408594 | 0.0444524884 | 1186.613 | 0.518 | 20531.25 | 0.4813021 | 0.9626042 | 82.125 | [9 empty] | 0.2175177 | 23128.3125 |  |  | 0.4350354 | 92.51325 | 0.519 | 2207.503 | 1119.826 | 1118.694 | 0.110933 | 1482.008 | 1088.244 | 1.361834 | 220.0721 | 0.008270203 | 29.84205 | 0.520842
7.13870508 | 0.00443694927 | 787.4608 | 7.5744917 | 0.00709911902 | 1917.265 | 54.1544922 | 0.0445482507 | 1164.952 | 0.519 | 20519.23 | 0.4823257 | 0.9646513 | 82.0769375 | [9 empty] | 0.2180249 | 23125.25 |  |  | 0.4360498 | 92.50102 | 0.52 | 2208.011 | 1120.065 | 1118.933 | 0.1113164 | 1482.336 | 1088.513 | 1.361799 | 220.1084 | 0.008268161 | 29.84209 | 0.5208427
7.16384131 | 0.00446886988 | #DIV/0! | 7.60509229 | 0.00711507956 | 644.8115 | 54.2697656 | 0.0446472019 | 1034.275 | 0.52 | 20507.21 | 0.4833493 | 0.9666986 | 82.02884 | [9 empty] | 0.2185321 | 23122.18 |  |  | 0.4370642 | 92.48873 | 0.521 | 2208.52 | 1120.304 | 1119.173 | 0.1116998 | 1482.665 | 1088.782 | 1.361766 | 220.1446 | 0.00826612 | 29.84213 | 0.5208434
7.18870459 | 0.00446886988 | 958.6465 | 7.63596631 | 0.00716296025 | 559.2106 | 54.3853164 | 0.0447589234 | 887.81 | 0.521 | 20495.18 | 0.4843729 | 0.9687458 | 81.98071 | [9 empty] | 0.2190394 | 23119.1 |  |  | 0.4380787 | 92.47638 | 0.522 | 2209.027 | 1120.542 | 1119.411 | 0.1120834 | 1482.993 | 1089.05 | 1.361731 | 220.1808 | 0.00826408 | 29.84217 | 0.5208441
7.21930518 | 0.0045007905 | 1814.617 | 7.6627417 | 0.00721084094 | 898.7447 | 54.4986758 | 0.0448866077 | 997.4938 | 0.522 | 20483.14 | 0.4853965 | 0.9707931 | 81.9325625 | [9 empty] | 0.2195466 | 23115.99 |  |  | 0.4390932 | 92.46398 | 0.523 | 2209.533 | 1120.779 | 1119.648 | 0.1124671 | 1483.32 | 1089.32 | 1.361694 | 220.2171 | 0.008262038 | 29.8422 | 0.5208447
7.2482666 | 0.00451675057 | 599.1499 | 7.69143018 | 0.00724276155 | 1027.114 | 54.6101172 | 0.0449983291 | 1399.944 | 0.523 | 20471.1 | 0.4864202 | 0.9728404 | 81.88438 | [9 empty] | 0.2200539 | 23112.88 |  |  | 0.4401078 | 92.45151 | 0.524 | 2210.032 | 1121.009 | 1119.879 | 0.1128508 | 1483.64 | 1089.589 | 1.361651 | 220.2534 | 0.008259998 | 29.84224 | 0.5208454
7.27695459 | 0.00456463173 | 1694.78 | 7.72421631 | 0.00727468217 | 1917.352 | 54.721832 | 0.0450781286 | 887.81 | 0.524 | 20459.04 | 0.4874438 | 0.9748877 | 81.83618 | [9 empty] | 0.2205612 | 23109.75 |  |  | 0.4411224 | 92.43898 | 0.525 | 2210.528 | 1121.236 | 1120.105 | 0.1132347 | 1483.957 | 1089.858 | 1.361606 | 220.2896 | 0.008257959 | 29.84228 | 0.5208461
7.30400342 | 0.00458059181 | #DIV/0! | 7.75481738 | 0.00729064224 | 907.2953 | 54.8351914 | 0.0452058129 | 1206.642 | 0.525 | 20446.99 | 0.4884675 | 0.976935 | 81.78795 | [9 empty] | 0.2210686 | 23106.6 |  |  | 0.4421371 | 92.42639 | 0.526 | 2211.025 | 1121.464 | 1120.332 | 0.1136188 | 1484.274 | 1090.127 | 1.361561 | 220.3259 | 0.00825592 | 29.84232 | 0.5208468
7.33077881 | 0.00458059181 | 838.8273 | 7.78377881 | 0.00732256286 | 2037.158 | 54.9507422 | 0.0453015752 | 1126.226 | 0.526 | 20434.92 | 0.4894912 | 0.9789823 | 81.7396875 | [9 empty] | 0.2215759 | 23103.44 |  |  | 0.4431518 | 92.41374 | 0.527 | 2211.523 | 1121.693 | 1120.561 | 0.1140031 | 1484.592 | 1090.396 | 1.361516 | 220.3622 | 0.00825388 | 29.84236 | 0.5208475
7.35755469 | 0.00461251242 | #DIV/0! | 7.81629199 | 0.00733852293 | 1797.484 | 55.0621836 | 0.0454005264 | 1396.455 | 0.527 | 20422.85 | 0.4905148 | 0.9810297 | 81.69140625 | [9 empty] | 0.2220833 | 23100.26 |  |  | 0.4441666 | 92.40103125 | 0.528 | 2212.02 | 1121.921 | 1120.79 | 0.1143875 | 1484.91 | 1090.666 | 1.361471 | 220.3985 | 0.008251841 | 29.8424 | 0.5208481
7.38460352 | 0.00461251242 | #DIV/0! | 7.84497998 | 0.00735448301 | #DIV/0! | 55.173625 | 0.0454803295 | 874.9552 | 0.528 | 20410.77 | 0.4915386 | 0.9830771 | 81.64309375 | [9 empty] | 0.2225907 | 23097.07 |  |  | 0.4451814 | 92.38827 | 0.529 | 2212.518 | 1122.148 | 1121.017 | 0.114772 | 1485.228 | 1090.935 | 1.361426 | 220.4348 | 0.008249802 | 29.84244 | 0.5208488
7.4132915 | 0.00461251242 | 599.166 | 7.875854 | 0.00735448301 | 898.7294 | 55.2853398 | 0.0456080101 | 1014.661 | 0.529 | 20398.6875 | 0.4925623 | 0.9851245 | 81.59475 | [9 empty] | 0.2230981 | 23093.86 |  |  | 0.4461963 | 92.37545 | 0.53 | 2213.013 | 1122.374 | 1121.243 | 0.1151566 | 1485.544 | 1091.205 | 1.361379 | 220.4711 | 0.008247763 | 29.84248 | 0.5208495
7.44197998 | 0.00466039311 | 1694.78 | 7.90454199 | 0.00738640362 | 599.1557 | 55.3986992 | 0.0457197316 | 1423.913 | 0.53 | 20386.6 | 0.493586 | 0.9871719 | 81.54638 | [9 empty] | 0.2236056 | 23090.64 |  |  | 0.4472111 | 92.36255 | 0.531 | 2213.51 | 1122.601 | 1121.47 | 0.1155414 | 1485.86 | 1091.474 | 1.361333 | 220.5074 | 0.008245726 | 29.84252 | 0.5208502
7.46902881 | 0.00467635319 | 1398.034 | 7.93322998 | 0.00743428431 | 1934.396 | 55.512332 | 0.0457995348 | 1014.661 | 0.531 | 20374.5 | 0.4946097 | 0.9892194 | 81.49799 | [9 empty] | 0.224113 | 23087.4 |  |  | 0.4482261 | 92.34961 | 0.532 | 2214.005 | 1122.827 | 1121.696 | 0.1159263 | 1486.176 | 1091.745 | 1.361286 | 220.5438 | 0.008243687 | 29.84256 | 0.5208508
7.4958042 | 0.00469550537 | #DIV/0! | 7.964104 | 0.00745024486 | #DIV/0! | 55.6256914 | 0.0459112562 | 1163.774 | 0.532 | 20362.39 | 0.4956335 | 0.9912669 | 81.44957 | [9 empty] | 0.2246205 | 23084.15 |  |  | 0.4492411 | 92.33661 | 0.533 | 2214.501 | 1123.053 | 1121.922 | 0.1163113 | 1486.492 | 1092.014 | 1.361239 | 220.5801 | 0.008241651 | 29.84259 | 0.5208515
7.52257959 | 0.00469550537 | 907.2953 | 7.99279248 | 0.00745024486 | 684.7464 | 55.7371328 | 0.0460070148 | 1166.585 | 0.533 | 20350.28 | 0.4966572 | 0.9933144 | 81.40113 | [9 empty] | 0.225128 | 23080.89 |  |  | 0.4502561 | 92.3235625 | 0.534 | 2214.994 | 1123.275 | 1122.146 | 0.1166964 | 1486.805 | 1092.284 | 1.361189 | 220.6165 | 0.008239613 | 29.84263 | 0.5208522
7.55154102 | 0.00472742599 | #DIV/0! | 8.02557861 | 0.00749812555 | 1917.322 | 55.8488477 | 0.0461027771 | 969.78 | 0.534 | 20338.17 | 0.497681 | 0.9953619 | 81.35266 | [9 empty] | 0.2256356 | 23077.62 |  |  | 0.4512711 | 92.31046 | 0.535 | 2215.486 | 1123.497 | 1122.368 | 0.1170816 | 1487.117 | 1092.554 | 1.361138 | 220.6528 | 0.008237577 | 29.84267 | 0.5208529
7.58214209 | 0.00472742599 | 778.8946 | 8.0561792 | 0.00751408562 | 958.6615 | 55.9602891 | 0.0462176912 | 999.9758 | 0.535 | 20326.04 | 0.4987047 | 0.9974095 | 81.30417 | [9 empty] | 0.2261431 | 23074.33 |  |  | 0.4522862 | 92.2973 | 0.536 | 2215.975 | 1123.715 | 1122.587 | 0.1174669 | 1487.426 | 1092.824 | 1.361084 | 220.6892 | 0.00823554 | 29.84271 | 0.5208536
7.60700488 | 0.0047593466 | #DIV/0! | 8.08678027 | 0.00754600624 | 847.3782 | 56.0720078 | 0.0463294126 | 802.4965 | 0.536 | 20313.91 | 0.4997285 | 0.9994571 | 81.25565625 | [9 empty] | 0.2266507 | 23071.02 |  |  | 0.4533014 | 92.28409375 | 0.537 | 2216.464 | 1123.934 | 1122.806 | 0.1178523 | 1487.734 | 1093.095 | 1.36103 | 220.7256 | 0.008233505 | 29.84275 | 0.5208542
7.63405371 | 0.0047593466 | 838.8271 | 8.1138291 | 0.00757792685 | 898.7423 | 56.1872812 | 0.0464730561 | 980.3619 | 0.537 | 20301.78 | 0.5007523 | 1.001505 | 81.20712 | [9 empty] | 0.2271583 | 23067.71 |  |  | 0.4543166 | 92.27084375 | 0.538 | 2216.95 | 1124.15 | 1123.023 | 0.1182378 | 1488.041 | 1093.365 | 1.360974 | 220.7619 | 0.008231472 | 29.84279 | 0.5208549
7.66082959 | 0.00479126722 | 898.7423 | 8.14251709 | 0.007609847 | 679.0391 | 56.2968086 | 0.0465847775 | 1749.91 | 0.538 | 20289.64 | 0.5017761 | 1.003552 | 81.15855 | [9 empty] | 0.2276659 | 23064.38 |  |  | 0.4553318 | 92.25753125 | 0.539 | 2217.435 | 1124.364 | 1123.237 | 0.1186234 | 1488.345 | 1093.635 | 1.360916 | 220.7983 | 0.008229436 | 29.84283 | 0.5208556
7.68951758 | 0.00482318737 | #DIV/0! | 8.17503027 | 0.00765772816 | #DIV/0! | 56.4085234 | 0.0466486178 | 1014.661 | 0.539 | 20277.49 | 0.5027999 | 1.0056 | 81.10996875 | [9 empty] | 0.2281735 | 23061.04 |  |  | 0.456347 | 92.24418 | 0.54 | 2217.918 | 1124.576 | 1123.451 | 0.1190091 | 1488.649 | 1093.905 | 1.360857 | 220.8347 | 0.008227403 | 29.84287 | 0.5208563
7.71656641 | 0.00482318737 | 838.812 | 8.20399219 | 0.00765772816 | 958.6603 | 56.5218828 | 0.0467603393 | 1017.109 | 0.54 | 20265.34 | 0.5038238 | 1.007648 | 81.06135 | [9 empty] | 0.2286811 | 23057.69 |  |  | 0.4573623 | 92.23077 | 0.541 | 2218.4 | 1124.787 | 1123.661 | 0.119395 | 1488.949 | 1094.176 | 1.360795 | 220.8711 | 0.008225368 | 29.84291 | 0.520857
7.7433418 | 0.00485510798 | #DIV/0! | 8.23459277 | 0.00768964831 | 967.213 | 56.6355156 | 0.0468720607 | 822.2184 | 0.541 | 20253.18 | 0.5048476 | 1.009695 | 81.01271875 | [9 empty] | 0.2291888 | 23054.33 |  |  | 0.4583776 | 92.21732 | 0.542 | 2218.88 | 1124.997 | 1123.871 | 0.1197811 | 1489.249 | 1094.447 | 1.360733 | 220.9075 | 0.008223334 | 29.84294 | 0.5208576
7.76820508 | 0.00485510798 | 1814.564 | 8.2654668 | 0.00772156892 | #DIV/0! | 56.743125 | 0.0470029376 | 1183.763 | 0.542 | 20241.01 | 0.5058715 | 1.011743 | 80.96405 | [9 empty] | 0.2296965 | 23050.95 |  |  | 0.459393 | 92.2038125 | 0.543 | 2219.355 | 1125.212 | 1124.083 | 0.1201673 | 1489.55 | 1094.708 | 1.360682 | 220.9428 | 0.008221368 | 29.84298 | 0.5208583
7.7971665 | 0.00487106852 | 639.1009 | 8.2941543 | 0.00772156892 | 898.7441 | 56.8564805 | 0.0470986962 | 1166.625 | 0.543 | 20228.84 | 0.5068953 | 1.013791 | 80.91537 | [9 empty] | 0.2302042 | 23047.5625 |  |  | 0.4604084 | 92.19025 | 0.544 | 2219.83 | 1125.437 | 1124.307 | 0.1205539 | 1489.858 | 1094.959 | 1.360652 | 220.9765 | 0.008219487 | 29.84302 | 0.5208589
7.82776709 | 0.00491894921 | #DIV/0! | 8.32284277 | 0.00775348954 | 967.213 | 56.9681992 | 0.0471944585 | 997.4929 | 0.544 | 20216.66 | 0.5079192 | 1.015838 | 80.86665 | [9 empty] | 0.2307119 | 23044.16 |  |  | 0.4614238 | 92.17664 | 0.545 | 2220.308 | 1125.664 | 1124.534 | 0.1209405 | 1490.169 | 1095.209 | 1.360625 | 221.0102 | 0.008217606 | 29.84305 | 0.5208595
7.85454248 | 0.00491894921 | 564.9215 | 8.3537168 | 0.00778541015 | 599.1615 | 57.0796406 | 0.04730618 | 1372.42 | 0.545 | 20204.48 | 0.5089431 | 1.017886 | 80.81791 | [9 empty] | 0.2312196 | 23040.74 |  |  | 0.4624393 | 92.16298 | 0.546 | 2220.788 | 1125.893 | 1124.763 | 0.1213273 | 1490.481 | 1095.46 | 1.360598 | 221.0439 | 0.008215725 | 29.84309 | 0.5208602
7.88159131 | 0.0049668299 | #DIV/0! | 8.38431738 | 0.00783648249 | #DIV/0! | 57.1891641 | 0.0473859832 | 874.9857 | 0.546 | 20192.29 | 0.509967 | 1.019934 | 80.76915625 | [9 empty] | 0.2317274 | 23037.3125 |  |  | 0.4634548 | 92.14925 | 0.547 | 2221.267 | 1126.121 | 1124.992 | 0.1217143 | 1490.793 | 1095.711 | 1.360572 | 221.0776 | 0.008213846 | 29.84313 | 0.5208608
7.90836719 | 0.0049668299 | 1797.484 | 8.41683008 | 0.00783648249 | 907.2973 | 57.3008828 | 0.0475136638 | 789.1724 | 0.547 | 20180.1 | 0.5109909 | 1.021982 | 80.72038 | [9 empty] | 0.2322352 | 23033.87 |  |  | 0.4644704 | 92.13546 | 0.548 | 2221.746 | 1126.35 | 1125.22 | 0.1221013 | 1491.105 | 1095.962 | 1.360545 | 221.1114 | 0.008211965 | 29.84316 | 0.5208614
7.93705518 | 0.00498278998 | #DIV/0! | 8.44579199 | 0.00786840357 | #DIV/0! | 57.4142422 | 0.0476573072 | 1637.955 | 0.548 | 20167.89 | 0.5120147 | 1.024029 | 80.67158 | [9 empty] | 0.232743 | 23030.40625 |  |  | 0.465486 | 92.121625 | 0.549 | 2222.225 | 1126.577 | 1125.448 | 0.1224885 | 1491.416 | 1096.213 | 1.360517 | 221.1451 | 0.008210086 | 29.8432 | 0.520862
7.964104 | 0.00498278998 | 898.7447 | 8.47256738 | 0.00786840357 | 898.7577 | 57.5240391 | 0.0477243401 | 1163.729 | 0.549 | 20155.69 | 0.5130386 | 1.026077 | 80.62276 | [9 empty] | 0.2332508 | 23026.93 |  |  | 0.4665017 | 92.10773 | 0.55 | 2222.701 | 1126.802 | 1125.673 | 0.1228757 | 1491.725 | 1096.464 | 1.360488 | 221.1789 | 0.008208207 | 29.84323 | 0.5208627
7.99279248 | 0.00501471059 | 838.8117 | 8.50125586 | 0.00790032372 | 644.8053 | 57.6354805 | 0.0478201024 | 762.5136 | 0.55 | 20143.48 | 0.5140626 | 1.028125 | 80.57391 | [9 empty] | 0.2337587 | 23023.45 |  |  | 0.4675173 | 92.0938 | 0.551 | 2223.171 | 1127.021 | 1125.893 | 0.1232631 | 1492.029 | 1096.715 | 1.360453 | 221.2126 | 0.008206328 | 29.84327 | 0.5208633
8.01956787 | 0.00504663121 | 847.3904 | 8.53212988 | 0.00794820487 | #DIV/0! | 57.7450078 | 0.0479637422 | 1186.613 | 0.551 | 20131.26 | 0.5150865 | 1.030173 | 80.52505 | [9 empty] | 0.2342665 | 23019.95 |  |  | 0.4685331 | 92.0798 | 0.552 | 2223.64 | 1127.24 | 1126.11 | 0.1236506 | 1492.33 | 1096.966 | 1.360416 | 221.2464 | 0.00820445 | 29.8433 | 0.5208639
8.0466167 | 0.00507855136 | #DIV/0! | 8.56273047 | 0.00794820487 | 1814.586 | 57.8586406 | 0.0480595045 | 1163.729 | 0.552 | 20119.04 | 0.5161105 | 1.032221 | 80.47615625 | [9 empty] | 0.2347744 | 23016.44 |  |  | 0.4695489 | 92.06577 | 0.553 | 2224.111 | 1127.459 | 1126.329 | 0.1240382 | 1492.633 | 1097.217 | 1.360381 | 221.2801 | 0.008202573 | 29.84334 | 0.5208646
8.07339209 | 0.00507855136 | #DIV/0! | 8.59169141 | 0.00796416495 | 599.1716 | 57.970082 | 0.0481552668 | 1146.597 | 0.553 | 20106.81 | 0.5171344 | 1.034269 | 80.42724 | [9 empty] | 0.2352823 | 23012.92 |  |  | 0.4705647 | 92.05168 | 0.554 | 2224.582 | 1127.68 | 1126.549 | 0.124426 | 1492.937 | 1097.468 | 1.360346 | 221.3139 | 0.008200694 | 29.84338 | 0.5208652
8.10208057 | 0.00507855136 | 847.3777 | 8.62037988 | 0.00801204517 | 679.0291 | 58.0798828 | 0.0482510291 | 775.8398 | 0.554 | 20094.58 | 0.5181584 | 1.036317 | 80.3783 | [9 empty] | 0.2357903 | 23009.38 |  |  | 0.4715805 | 92.03754 | 0.555 | 2225.053 | 1127.899 | 1126.769 | 0.1248139 | 1493.24 | 1097.719 | 1.360311 | 221.3477 | 0.008198816 | 29.84341 | 0.5208658
8.12912939 | 0.00511047198 | 1677.6 | 8.65289258 | 0.00805992633 | -967.2267 | 58.1913242 | 0.0483946688 | 1163.728 | 0.555 | 20082.34 | 0.5191823 | 1.038365 | 80.32935 | [9 empty] | 0.2362982 | 23005.84 |  |  | 0.4725963 | 92.02336 | 0.556 | 2225.524 | 1128.119 | 1126.988 | 0.125202 | 1493.544 | 1097.971 | 1.360276 | 221.3815 | 0.008196938 | 29.84345 | 0.5208664
8.15590479 | 0.00512643252 | 907.3084 | 8.6837666 | 0.00802800618 | #DIV/0! | 58.3027656 | 0.0484904312 | 1128.949 | 0.556 | 20070.09375 | 0.5202063 | 1.040413 | 80.280375 | [9 empty] | 0.2368061 | 23002.29 |  |  | 0.4736123 | 92.00914 | 0.557 | 2225.996 | 1128.34 | 1127.208 | 0.1255901 | 1493.848 | 1098.222 | 1.360242 | 221.4153 | 0.008195061 | 29.84348 | 0.5208671
8.18486621 | 0.00515835267 | 898.7447 | 8.71054297 | 0.00802800618 | 639.1068 | 58.4144805 | 0.048589386 | 857.8226 | 0.557 | 20057.84375 | 0.5212303 | 1.042461 | 80.231375 | [9 empty] | 0.2373141 | 22998.71 |  |  | 0.4746282 | 91.99486 | 0.558 | 2226.467 | 1128.558 | 1127.427 | 0.1259784 | 1494.151 | 1098.474 | 1.360206 | 221.4492 | 0.008193183 | 29.84352 | 0.5208677
8.21355469 | 0.00519027328 | 1677.648 | 8.74114355 | 0.00807588641 | 1934.455 | 58.5240078 | 0.0487170666 | 980.3252 | 0.558 | 20045.59 | 0.5222543 | 1.044509 | 80.18236 | [9 empty] | 0.2378221 | 22995.13 |  |  | 0.4756442 | 91.98053125 | 0.559 | 2226.936 | 1128.776 | 1127.646 | 0.1263667 | 1494.453 | 1098.726 | 1.360169 | 221.483 | 0.008191308 | 29.84356 | 0.5208683
8.24033008 | 0.00520623336 | #DIV/0! | 8.77201758 | 0.00809184648 | 449.3569 | 58.6335312 | 0.0488287881 | 874.9306 | 0.559 | 20033.33 | 0.5232784 | 1.046557 | 80.1333125 | [9 empty] | 0.2383301 | 22991.54 |  |  | 0.4766602 | 91.96615625 | 0.56 | 2227.406 | 1128.994 | 1127.864 | 0.1267552 | 1494.754 | 1098.977 | 1.360132 | 221.5168 | 0.008189432 | 29.84359 | 0.5208689
8.26737891 | 0.00520623336 | 1797.462 | 8.80070508 | 0.00815568771 | 2054.32 | 58.7452461 | 0.0489564724 | 1183.804 | 0.56 | 20021.0625 | 0.5243024 | 1.048605 | 80.08425 | [9 empty] | 0.2388381 | 22987.93 |  |  | 0.4776763 | 91.95173 | 0.561 | 2227.874 | 1129.211 | 1128.08 | 0.1271438 | 1495.055 | 1099.229 | 1.360094 | 221.5506 | 0.008187555 | 29.84363 | 0.5208696
8.29606738 | 0.0052221939 | 898.714 | 8.83349219 | 0.00817164779 | 1797.455 | 58.8586055 | 0.049052231 | 1146.596 | 0.561 | 20008.79 | 0.5253264 | 1.050653 | 80.03516 | [9 empty] | 0.2393462 | 22984.3125 |  |  | 0.4786924 | 91.93725 | 0.562 | 2228.341 | 1129.426 | 1128.295 | 0.1275324 | 1495.354 | 1099.481 | 1.360054 | 221.5845 | 0.008185679 | 29.84366 | 0.5208702
8.32475488 | 0.00525411451 | 1694.78 | 8.86217969 | 0.00818760786 | 599.1599 | 58.9684062 | 0.0491479933 | 1396.454 | 0.562 | 19996.52 | 0.5263504 | 1.052701 | 79.9860625 | [9 empty] | 0.2398542 | 22980.68 |  |  | 0.4797085 | 91.92273 | 0.563 | 2228.806 | 1129.638 | 1128.508 | 0.1279211 | 1495.651 | 1099.733 | 1.360013 | 221.6183 | 0.008183805 | 29.8437 | 0.5208708
8.35180371 | 0.00527007459 | 778.9099 | 8.89086816 | 0.00823548902 | 907.2934 | 59.0798477 | 0.0492277965 | 866.1766 | 0.563 | 19984.23 | 0.5273744 | 1.054749 | 79.9369375 | [9 empty] | 0.2403623 | 22977.04 |  |  | 0.4807247 | 91.90815 | 0.564 | 2229.269 | 1129.849 | 1128.72 | 0.12831 | 1495.946 | 1099.985 | 1.35997 | 221.6522 | 0.008181929 | 29.84373 | 0.5208714
8.37666699 | 0.0053019952 | 1677.648 | 8.9198291 | 0.00826740917 | #DIV/0! | 59.193207 | 0.0493586697 | 859.9341 | 0.564 | 19971.95 | 0.5283985 | 1.056797 | 79.8878 | [9 empty] | 0.2408704 | 22973.38 |  |  | 0.4817409 | 91.89352 | 0.565 | 2229.729 | 1130.057 | 1128.928 | 0.1286989 | 1496.238 | 1100.237 | 1.359924 | 221.686 | 0.008180057 | 29.84377 | 0.5208721
8.40344238 | 0.00531795528 | 1814.649 | 8.95042969 | 0.00826740917 | 1917.271 | 59.3030039 | 0.0494863503 | 1163.77 | 0.565 | 19959.66 | 0.5294226 | 1.058845 | 79.83863 | [9 empty] | 0.2413786 | 22969.71 |  |  | 0.4827572 | 91.87884 | 0.566 | 2230.186 | 1130.261 | 1129.135 | 0.1290879 | 1496.527 | 1100.489 | 1.359875 | 221.7199 | 0.008178183 | 29.84381 | 0.5208727
8.4324043 | 0.00533391535 | 1917.265 | 8.98103125 | 0.00828337017 | 967.1963 | 59.4144492 | 0.0495821126 | 997.4938 | 0.566 | 19947.36 | 0.5304466 | 1.060893 | 79.78945 | [9 empty] | 0.2418867 | 22966.03 |  |  | 0.4837734 | 91.86412 | 0.567 | 2230.639 | 1130.461 | 1129.337 | 0.1294769 | 1496.812 | 1100.741 | 1.359822 | 221.7537 | 0.008176309 | 29.84384 | 0.5208733
8.46300488 | 0.00534987589 | 1677.648 | 9.0119043 | 0.00831529032 | 898.7574 | 59.5258906 | 0.049693834 | 982.7732 | 0.567 | 19935.06 | 0.5314707 | 1.062941 | 79.74026 | [9 empty] | 0.2423949 | 22962.34 |  |  | 0.4847898 | 91.84934375 | 0.568 | 2231.089 | 1130.658 | 1129.535 | 0.1298661 | 1497.094 | 1100.993 | 1.359767 | 221.7876 | 0.008174438 | 29.84388 | 0.5208739
8.48978027 | 0.00536583597 | 1814.595 | 9.04059277 | 0.00834721047 | 2054.259 | 59.6356875 | 0.0498055555 | 997.5287 | 0.568 | 19922.76 | 0.5324948 | 1.06499 | 79.69104 | [9 empty] | 0.2429031 | 22958.63 |  |  | 0.4858061 | 91.83453125 | 0.569 | 2231.532 | 1130.861 | 1129.736 | 0.1302555 | 1497.376 | 1101.234 | 1.359725 | 221.82 | 0.008172647 | 29.84391 | 0.5208745
8.51874219 | 0.00538179651 | 1677.649 | 9.07337891 | 0.00836317055 | 1797.409 | 59.7471328 | 0.0499172769 | 1166.584 | 0.569 | 19910.45 | 0.5335189 | 1.067038 | 79.6418 | [9 empty] | 0.2434112 | 22954.92 |  |  | 0.4868225 | 91.81967 | 0.57 | 2231.977 | 1131.07 | 1129.945 | 0.1306451 | 1497.664 | 1101.47 | 1.359696 | 221.8516 | 0.0081709 | 29.84395 | 0.5208751
8.54551758 | 0.00539775658 | #DIV/0! | 9.10206738 | 0.00837913156 | 1917.322 | 59.8588477 | 0.0500130393 | 1106.802 | 0.57 | 19898.13 | 0.534543 | 1.069086 | 79.59254 | [9 empty] | 0.2439195 | 22951.19 |  |  | 0.4878389 | 91.80477 | 0.571 | 2232.421875 | 1131.28 | 1130.154 | 0.1310349 | 1497.952 | 1101.705 | 1.359667 | 221.8832 | 0.008169155 | 29.84398 | 0.5208757
8.57229297 | 0.00539775658 | #DIV/0! | 9.13266797 | 0.00839509163 | 644.8177 | 59.9683711 | 0.0501119941 | 698.2426 | 0.571 | 19885.8125 | 0.5355671 | 1.071134 | 79.54325 | [9 empty] | 0.2444277 | 22947.45 |  |  | 0.4888554 | 91.7898125 | 0.572 | 2232.869 | 1131.493 | 1130.366 | 0.1314248 | 1498.243 | 1101.941 | 1.35964 | 221.9148 | 0.00816741 | 29.84401 | 0.5208763
8.5993418 | 0.00539775658 | 419.4089 | 9.16354199 | 0.00844297186 | 559.2052 | 60.0798125 | 0.0502715968 | 999.9758 | 0.572 | 19873.49 | 0.5365912 | 1.073182 | 79.49395 | [9 empty] | 0.2449359 | 22943.71 |  |  | 0.4898719 | 91.77483 | 0.573 | 2233.319 | 1131.707 | 1130.579 | 0.1318149 | 1498.535 | 1102.176 | 1.359614 | 221.9465 | 0.008165663 | 29.84405 | 0.5208769
8.62611719 | 0.00546159735 | #DIV/0! | 9.19031738 | 0.00849085301 | -1917.322 | 60.1915312 | 0.0503833182 | 1372.484 | 0.573 | 19861.15625 | 0.5376154 | 1.075231 | 79.444625 | [9 empty] | 0.2454442 | 22939.95 |  |  | 0.4908884 | 91.7598 | 0.574 | 2233.77 | 1131.923 | 1130.794 | 0.1322051 | 1498.829 | 1102.412 | 1.359591 | 221.9781 | 0.008163917 | 29.84408 | 0.5208774
8.65480566 | 0.00546159735 | #DIV/0! | 9.22091797 | 0.00847489294 | 907.3237 | 60.3010547 | 0.0504631177 | 1166.625 | 0.574 | 19848.82 | 0.5386395 | 1.077279 | 79.39529 | [9 empty] | 0.2459525 | 22936.18 |  |  | 0.4919049 | 91.74471 | 0.575 | 2234.222 | 1132.139 | 1131.01 | 0.1325955 | 1499.124 | 1102.648 | 1.359567 | 222.0097 | 0.008162171 | 29.84411 | 0.520878
8.6837666 | 0.00546159735 | 1398.05 | 9.24987988 | 0.00850681309 | 1917.322 | 60.4127734 | 0.05055888 | 762.468 | 0.575 | 19836.48 | 0.5396636 | 1.079327 | 79.34593 | [9 empty] | 0.2464608 | 22932.4 |  |  | 0.4929215 | 91.72959375 | 0.576 | 2234.674 | 1132.356 | 1131.227 | 0.132986 | 1499.419 | 1102.884 | 1.359544 | 222.0414 | 0.008160426 | 29.84415 | 0.5208786
8.71054297 | 0.00548075 | 778.8905 | 9.28048047 | 0.00852277316 | 1027.1 | 60.5222969 | 0.0507025234 | 1183.803 | 0.576 | 19824.14 | 0.5406877 | 1.081375 | 79.29655 | [9 empty] | 0.2469691 | 22928.61 |  |  | 0.4939381 | 91.71443 | 0.577 | 2235.122 | 1132.567 | 1131.439 | 0.1333765 | 1499.709 | 1103.119 | 1.359517 | 222.0731 | 0.008158681 | 29.84418 | 0.5208792
8.73540527 | 0.00551267015 | 787.4762 | 9.3132666 | 0.00855469424 | 898.7577 | 60.6356562 | 0.050798282 | 1128.948 | 0.577 | 19811.79 | 0.5417119 | 1.083424 | 79.24716 | [9 empty] | 0.2474774 | 22924.8 |  |  | 0.4949548 | 91.69921875 | 0.578 | 2235.568 | 1132.778 | 1131.649 | 0.1337672 | 1499.998 | 1103.355 | 1.359488 | 222.1047 | 0.008156936 | 29.84421 | 0.5208798
8.76054199 | 0.00554459076 | 1797.463 | 9.34195508 | 0.00858661439 | 456.501 | 60.7473711 | 0.0508972369 | 857.8226 | 0.578 | 19799.44 | 0.5427361 | 1.085472 | 79.19776 | [9 empty] | 0.2479857 | 22920.99 |  |  | 0.4959715 | 91.68395 | 0.579 | 2236.015 | 1132.988 | 1131.859 | 0.134158 | 1500.287 | 1103.591 | 1.359459 | 222.1364 | 0.008155191 | 29.84425 | 0.5208803
8.78923047 | 0.0055605513 | 898.727 | 9.37255566 | 0.00865364727 | 1814.649 | 60.8568984 | 0.0510249175 | 980.2936 | 0.579 | 19787.08 | 0.5437602 | 1.08752 | 79.14833 | [9 empty] | 0.2484941 | 22917.16 |  |  | 0.4969882 | 91.66864 | 0.58 | 2236.463 | 1133.201 | 1132.071 | 0.134549 | 1500.578125 | 1103.828 | 1.359432 | 222.1681 | 0.008153447 | 29.84428 | 0.5208809
8.81791797 | 0.00559247145 | 1814.595 | 9.40151758 | 0.00866960734 | 1797.349 | 60.9664219 | 0.0511366427 | 1166.629 | 0.58 | 19774.72 | 0.5447844 | 1.089569 | 79.09888 | [9 empty] | 0.2490025 | 22913.32 |  |  | 0.4980049 | 91.6533 | 0.581 | 2236.911 | 1133.413 | 1132.282 | 0.1349401 | 1500.869 | 1104.064 | 1.359404 | 222.1998 | 0.008151703 | 29.84431 | 0.5208815
8.84687988 | 0.00560843199 | 1677.648 | 9.43020508 | 0.00868556835 | 1078.497 | 61.0781367 | 0.0512324013 | 872.8191 | 0.581 | 19762.36 | 0.5458086 | 1.091617 | 79.04943 | [9 empty] | 0.2495109 | 22909.48 |  |  | 0.4990217 | 91.63790625 | 0.582 | 2237.36 | 1133.625 | 1132.495 | 0.1353314 | 1501.16 | 1104.3 | 1.359377 | 222.2315 | 0.008149958 | 29.84435 | 0.5208821
8.87365527 | 0.00562439207 | 1677.649 | 9.46463086 | 0.0087174885 | #DIV/0! | 61.189582 | 0.0513600856 | 1146.601 | 0.582 | 19749.99 | 0.5468328 | 1.093666 | 78.99995 | [9 empty] | 0.2500193 | 22905.62 |  |  | 0.5000386 | 91.62248 | 0.583 | 2237.808 | 1133.837 | 1132.707 | 0.1357227 | 1501.451 | 1104.536 | 1.359349 | 222.2632 | 0.008148215 | 29.84438 | 0.5208827
8.90043066 | 0.00564035214 | 1694.73 | 9.49550488 | 0.0087174885 | 838.8241 | 61.2993789 | 0.0514558442 | 980.3276 | 0.583 | 19737.61 | 0.547857 | 1.095714 | 78.95045 | [9 empty] | 0.2505277 | 22901.75 |  |  | 0.5010554 | 91.60701 | 0.584 | 2238.256 | 1134.049 | 1132.918 | 0.1361141 | 1501.741 | 1104.773 | 1.359321 | 222.2949 | 0.00814647 | 29.84441 | 0.5208833
8.92747949 | 0.00565631269 | 1677.649 | 9.52228027 | 0.00874940865 | 1814.543 | 61.4089062 | 0.0515675694 | 772.0331 | 0.584 | 19725.24 | 0.5488812 | 1.097762 | 78.90095 | [9 empty] | 0.2510361 | 22897.88 |  |  | 0.5020723 | 91.59151 | 0.585 | 2238.704 | 1134.26 | 1133.13 | 0.1365057 | 1502.031 | 1105.01 | 1.359292 | 222.3267 | 0.008144726 | 29.84445 | 0.5208838
8.95425488 | 0.00567227276 | 958.6465 | 9.55124219 | 0.00876536965 | 1917.32 | 61.5222656 | 0.0517144017 | 1166.585 | 0.585 | 19712.85 | 0.5499054 | 1.099811 | 78.85141 | [9 empty] | 0.2515446 | 22893.99 |  |  | 0.5030892 | 91.57596 | 0.586 | 2239.151 | 1134.471 | 1133.34 | 0.1368973 | 1502.321 | 1105.246 | 1.359264 | 222.3584 | 0.008142984 | 29.84448 | 0.5208844
8.98485547 | 0.00570419338 | 907.3107 | 9.58184277 | 0.00878132973 | 1018.564 | 61.6339805 | 0.051810164 | 1123.713 | 0.586 | 19700.46 | 0.5509297 | 1.101859 | 78.80186 | [9 empty] | 0.2520531 | 22890.09375 |  |  | 0.5041061 | 91.560375 | 0.587 | 2239.6 | 1134.682 | 1133.552 | 0.1372891 | 1502.611 | 1105.483 | 1.359236 | 222.3901 | 0.00814124 | 29.84451 | 0.520885
9.01381738 | 0.00573611399 | #DIV/0! | 9.61435547 | 0.00881324988 | 907.2973 | 61.7415898 | 0.0519059263 | 857.7928 | 0.587 | 19688.07 | 0.5519539 | 1.103908 | 78.7523 | [9 empty] | 0.2525615 | 22886.1875 |  |  | 0.5051231 | 91.54475 | 0.588 | 2240.048 | 1134.894 | 1133.764 | 0.1376811 | 1502.902 | 1105.72 | 1.359207 | 222.4219 | 0.008139496 | 29.84455 | 0.5208856
9.03868066 | 0.00573611399 | 967.227 | 9.64331738 | 0.00884517096 | 449.3788 | 61.8511133 | 0.0520336069 | 982.8081 | 0.588 | 19675.68 | 0.5529782 | 1.105956 | 78.70271 | [9 empty] | 0.25307 | 22882.27 |  |  | 0.5061401 | 91.52909 | 0.589 | 2240.497 | 1135.106 | 1133.976 | 0.1380731 | 1503.193 | 1105.956 | 1.359179 | 222.4536 | 0.008137755 | 29.84458 | 0.5208862
9.06955469 | 0.00576803414 | -1677.649 | 9.67200586 | 0.00890901126 | 2037.127 | 61.9609141 | 0.0521453284 | 1014.661 | 0.589 | 19663.28 | 0.5540024 | 1.108005 | 78.6531 | [9 empty] | 0.2535785 | 22878.35 |  |  | 0.5071571 | 91.51339 | 0.59 | 2240.945 | 1135.317 | 1134.187 | 0.1384653 | 1503.483 | 1106.193 | 1.35915 | 222.4854 | 0.008136012 | 29.84461 | 0.5208867
9.09633008 | 0.00575207407 | 519.2757 | 9.70451855 | 0.00892497133 | 967.1985 | 62.0742734 | 0.0522570498 | 1126.528 | 0.59 | 19650.87 | 0.5550267 | 1.110053 | 78.60348 | [9 empty] | 0.2540871 | 22874.41 |  |  | 0.5081741 | 91.49765 | 0.591 | 2241.392 | 1135.528 | 1134.397 | 0.1388575 | 1503.772 | 1106.43 | 1.359121 | 222.5171 | 0.008134271 | 29.84465 | 0.5208873
9.12119336 | 0.00579995476 | 1814.534 | 9.73539258 | 0.00895689242 | 1917.321 | 62.1821523 | 0.0523528121 | 836.8971 | 0.591 | 19638.46 | 0.5560509 | 1.112102 | 78.55384375 | [9 empty] | 0.2545956 | 22870.46875 |  |  | 0.5091912 | 91.481875 | 0.592 | 2241.839 | 1135.738 | 1134.606 | 0.1392498 | 1504.061 | 1106.667 | 1.359091 | 222.5489 | 0.008132529 | 29.84468 | 0.5208879
9.1501543 | 0.0058159153 | 898.7574 | 9.76599316 | 0.00897285249 | 847.3904 | 62.2916797 | 0.0524836853 | 1143.701 | 0.592 | 19626.05 | 0.5570751 | 1.11415 | 78.5042 | [9 empty] | 0.2551042 | 22866.51 |  |  | 0.5102083 | 91.46605 | 0.593 | 2242.284 | 1135.946 | 1134.816 | 0.1396423 | 1504.349 | 1106.904 | 1.35906 | 222.5807 | 0.008130786 | 29.84471 | 0.5208885
9.17884277 | 0.00584783545 | -1797.453 | 9.79304199 | 0.00900477264 | #DIV/0! | 62.4012031 | 0.0525794476 | 999.9758 | 0.593 | 19613.63 | 0.5580994 | 1.116199 | 78.45453125 | [9 empty] | 0.2556127 | 22862.55 |  |  | 0.5112255 | 91.4502 | 0.594 | 2242.728 | 1136.153 | 1135.024 | 0.1400348 | 1504.635 | 1107.14 | 1.359029 | 222.6123 | 0.008129055 | 29.84474 | 0.5208891
9.20753027 | 0.00583187537 | 1574.975 | 9.82364258 | 0.00900477264 | -1917.321 | 62.5129219 | 0.0526911691 | 857.792 | 0.594 | 19601.21 | 0.5591237 | 1.118247 | 78.40485 | [9 empty] | 0.2561213 | 22858.58 |  |  | 0.5122426 | 91.4343125 | 0.595 | 2243.162 | 1136.366 | 1135.236 | 0.1404276 | 1504.921 | 1107.361 | 1.359015 | 222.642 | 0.008127428 | 29.84478 | 0.5208896
9.23266699 | 0.00584783545 | 519.2757 | 9.85424316 | 0.00898881257 | 967.1988 | 62.6224453 | 0.0528188497 | 857.7985 | 0.595 | 19588.79 | 0.560148 | 1.120296 | 78.35515625 | [9 empty] | 0.2566299 | 22854.59375 |  |  | 0.5132598 | 91.418375 | 0.596 | 2243.596 | 1136.577 | 1135.449 | 0.1408204 | 1505.207 | 1107.583 | 1.359001 | 222.6718 | 0.008125799 | 29.84481 | 0.5208901
9.25753027 | 0.00589571614 | 898.714 | 9.88511719 | 0.00902073365 | 898.7574 | 62.7319727 | 0.052946534 | 999.94 | 0.596 | 19576.36 | 0.5611722 | 1.122344 | 78.30545 | [9 empty] | 0.2571385 | 22850.6 |  |  | 0.514277 | 91.4024 | 0.597 | 2244.03 | 1136.788 | 1135.661 | 0.1412134 | 1505.493 | 1107.806 | 1.358987 | 222.7015 | 0.008124169 | 29.84484 | 0.5208907
9.28621777 | 0.00592763675 | -1814.649 | 9.91380566 | 0.0090526538 | -1917.321 | 62.8436875 | 0.0530582555 | 1163.729 | 0.597 | 19563.93 | 0.5621966 | 1.124393 | 78.25573 | [9 empty] | 0.2576472 | 22846.6 |  |  | 0.5152943 | 91.38638 | 0.598 | 2244.462 | 1136.998 | 1135.872 | 0.1416065 | 1505.778 | 1108.028 | 1.358971 | 222.7313 | 0.00812254 | 29.84487 | 0.5208912
9.31517969 | 0.00591167668 | 2037.127 | 9.94440625 | 0.00903669372 | 453.6401 | 62.9551289 | 0.0531540178 | 1087.501 | 0.598 | 19551.5 | 0.5632209 | 1.126442 | 78.20598 | [9 empty] | 0.2581558 | 22842.58 |  |  | 0.5163116 | 91.37032 | 0.599 | 2244.894 | 1137.208 | 1136.081 | 0.1419997 | 1506.061 | 1108.25 | 1.358954 | 222.7611 | 0.008120912 | 29.8449 | 0.5208918
9.34769238 | 0.00592763675 | #DIV/0! | 9.97336719 | 0.00910053495 | 639.1283 | 63.0627383 | 0.0532529689 | 764.398 | 0.599 | 19539.06 | 0.5642452 | 1.12849 | 78.15623 | [9 empty] | 0.2586645 | 22838.55 |  |  | 0.5173289 | 91.35421875 | 0.6 | 2245.325 | 1137.418 | 1136.29 | 0.142393 | 1506.344 | 1108.472 | 1.358938 | 222.7908 | 0.008119286 | 29.84493 | 0.5208923
9.37446875 | 0.00592763675 | 1574.868 | 10.0039688 | 0.00914841518 | 1814.585 | 63.1725391 | 0.0533966124 | 1183.716 | 0.6 | 19526.61 | 0.5652695 | 1.130539 | 78.10645 | [9 empty] | 0.2591731 | 22834.52 |  |  | 0.5183463 | 91.33809 | 0.601 | 2245.757 | 1137.627 | 1136.498 | 0.1427865 | 1506.628 | 1108.694 | 1.35892 | 222.8206 | 0.008117656 | 29.84496 | 0.5208929
9.39960449 | 0.00594359729 | 559.2106 | 10.0329297 | 0.00916437525 | 1917.209 | 63.2858945 | 0.0534923747 | 982.8081 | 0.601 | 19514.17 | 0.5662938 | 1.132588 | 78.05666 | [9 empty] | 0.2596818 | 22830.48 |  |  | 0.5193636 | 91.32191 | 0.602 | 2246.188 | 1137.837 | 1136.707 | 0.14318 | 1506.911 | 1108.917 | 1.358904 | 222.8504 | 0.008116029 | 29.84499 | 0.5208934
9.42637988 | 0.00599147798 | 1677.709 | 10.0635303 | 0.00918033626 | 898.7583 | 63.3956953 | 0.0536040962 | 1348.499 | 0.602 | 19501.71 | 0.5673181 | 1.134636 | 78.00686 | [9 empty] | 0.2601905 | 22826.42 |  |  | 0.520381 | 91.3057 | 0.603 | 2246.618 | 1138.044 | 1136.914 | 0.1435737 | 1507.192 | 1109.139 | 1.358884 | 222.8802 | 0.008114401 | 29.84502 | 0.5208939
9.45315625 | 0.00600743806 | 1694.781 | 10.0922188 | 0.00921225641 | 644.8174 | 63.5033047 | 0.0536838956 | 775.8193 | 0.603 | 19489.26 | 0.5683425 | 1.136685 | 77.95703125 | [9 empty] | 0.2606992 | 22822.36 |  |  | 0.5213985 | 91.2894375 | 0.604 | 2247.044 | 1138.247 | 1137.118 | 0.1439675 | 1507.47 | 1109.362 | 1.358862 | 222.91 | 0.008112774 | 29.84506 | 0.5208945
9.48020508 | 0.00602339813 | 639.0944 | 10.1230928 | 0.00926013663 | #DIV/0! | 63.6147461 | 0.0538275391 | 874.9552 | 0.604 | 19476.8 | 0.5693668 | 1.138734 | 77.9072 | [9 empty] | 0.261208 | 22818.29 |  |  | 0.5224159 | 91.27314 | 0.605 | 2247.47 | 1138.451 | 1137.321 | 0.1443614 | 1507.747 | 1109.584 | 1.35884 | 222.9398 | 0.008111147 | 29.84509 | 0.520895
9.51080566 | 0.00607127929 | 1557.781 | 10.1536934 | 0.00926013663 | 1917.203 | 63.7264609 | 0.0539552197 | 822.2184 | 0.605 | 19464.34 | 0.5703912 | 1.140782 | 77.85734375 | [9 empty] | 0.2617167 | 22814.2 |  |  | 0.5234334 | 91.2568 | 0.606 | 2247.897 | 1138.656 | 1137.525 | 0.1447555 | 1508.026 | 1109.807 | 1.358818 | 222.9697 | 0.008109519 | 29.84512 | 0.5208956
9.53566797 | 0.00608723937 | 847.3782 | 10.1842939 | 0.00927609764 | 604.8634 | 63.8340703 | 0.0540860966 | 842.8015 | 0.606 | 19451.87 | 0.5714155 | 1.142831 | 77.80748 | [9 empty] | 0.2622255 | 22810.1 |  |  | 0.524451 | 91.24041 | 0.607 | 2248.325 | 1138.862 | 1137.731 | 0.1451498 | 1508.306 | 1110.029 | 1.358798 | 222.9995 | 0.008107893 | 29.84515 | 0.5208961
9.5627168 | 0.00611915998 | 1797.514 | 10.2132549 | 0.00932397787 | 958.633 | 63.9416797 | 0.0542137772 | 1399.945 | 0.607 | 19439.4 | 0.5724399 | 1.14488 | 77.7576 | [9 empty] | 0.2627343 | 22805.99 |  |  | 0.5254686 | 91.22398 | 0.608 | 2248.755 | 1139.069 | 1137.937 | 0.1455442 | 1508.587 | 1110.253 | 1.358778 | 223.0293 | 0.008106264 | 29.84518 | 0.5208967
9.59140527 | 0.00613512006 | -1677.648 | 10.2438555 | 0.00935589895 | #DIV/0! | 64.0533945 | 0.0542935766 | 857.7978 | 0.608 | 19426.93 | 0.5734643 | 1.146929 | 77.70771 | [9 empty] | 0.2632431 | 22801.875 |  |  | 0.5264862 | 91.2075 | 0.609 | 2249.185 | 1139.276 | 1138.145 | 0.1459388 | 1508.869 | 1110.475 | 1.358759 | 223.0592 | 0.008104637 | 29.84521 | 0.5208972
9.61818066 | 0.00611915998 | 524.9866 | 10.2728174 | 0.00935589895 | 1797.517 | 64.1629219 | 0.054421261 | 751.046 | 0.609 | 19414.45 | 0.5744886 | 1.148977 | 77.6578 | [9 empty] | 0.2637519 | 22797.75 |  |  | 0.5275038 | 91.19098 | 0.61 | 2249.615 | 1139.484 | 1138.352 | 0.1463335 | 1509.15 | 1110.698 | 1.35874 | 223.0891 | 0.00810301 | 29.84524 | 0.5208977
9.64331738 | 0.00616704067 | #DIV/0! | 10.3015059 | 0.00937185902 | 636.5952 | 64.2708047 | 0.0545649044 | 1163.774 | 0.61 | 19401.97 | 0.575513 | 1.151026 | 77.60788 | [9 empty] | 0.2642607 | 22793.61 |  |  | 0.5285215 | 91.1744375 | 0.611 | 2250.046 | 1139.691 | 1138.559 | 0.1467283 | 1509.432 | 1110.922 | 1.358721 | 223.1189 | 0.008101382 | 29.84527 | 0.5208983
9.67391797 | 0.00616704067 | 1557.842 | 10.3340186 | 0.00942293182 | #DIV/0! | 64.3822461 | 0.054660663 | 836.8429 | 0.611 | 19389.49 | 0.5765374 | 1.153075 | 77.55795 | [9 empty] | 0.2647696 | 22789.46 |  |  | 0.5295392 | 91.15785 | 0.612 | 2250.476 | 1139.898 | 1138.766 | 0.1471232 | 1509.713 | 1111.145 | 1.358701 | 223.1488 | 0.008099756 | 29.8453 | 0.5208988
9.69878125 | 0.00618300075 | #DIV/0! | 10.3610674 | 0.00942293182 | 2037.189 | 64.4917695 | 0.0547915399 | 844.9428 | 0.612 | 19377 | 0.5775618 | 1.155124 | 77.50801 | [9 empty] | 0.2652785 | 22785.31 |  |  | 0.5305569 | 91.14123 | 0.613 | 2250.905 | 1140.104 | 1138.971 | 0.1475182 | 1509.993 | 1111.368 | 1.35868 | 223.1787 | 0.00809813 | 29.84534 | 0.5208994
9.72583008 | 0.00618300075 | 599.1455 | 10.3935811 | 0.0094388919 | 479.3219 | 64.5996523 | 0.0549192205 | 1103.686 | 0.613 | 19364.51 | 0.5785862 | 1.157172 | 77.45805 | [9 empty] | 0.2657873 | 22781.14 |  |  | 0.5315747 | 91.12457 | 0.614 | 2251.333 | 1140.31 | 1139.177 | 0.1479133 | 1510.273 | 1111.591 | 1.358659 | 223.2085 | 0.008096504 | 29.84537 | 0.5208999
9.75451758 | 0.00623088144 | #DIV/0! | 10.4241816 | 0.00950273313 | #DIV/0! | 64.7053438 | 0.0550149828 | 1143.786 | 0.614 | 19352.02 | 0.5796105 | 1.159221 | 77.40808 | [9 empty] | 0.2662962 | 22776.97 |  |  | 0.5325924 | 91.10788 | 0.615 | 2251.762 | 1140.515 | 1139.381 | 0.1483085 | 1510.553 | 1111.814 | 1.358638 | 223.2384 | 0.008094878 | 29.8454 | 0.5209005
9.78129395 | 0.00623088144 | 567.0519 | 10.4512305 | 0.00950273313 | 1917.322 | 64.8148711 | 0.0551107414 | 777.7226 | 0.615 | 19339.52 | 0.580635 | 1.16127 | 77.35809 | [9 empty] | 0.2668051 | 22772.79 |  |  | 0.5336102 | 91.09115625 | 0.616 | 2252.19 | 1140.719 | 1139.586 | 0.1487039 | 1510.832 | 1112.038 | 1.358616 | 223.2683 | 0.008093252 | 29.84543 | 0.520901
9.81025488 | 0.00628195424 | 1797.463 | 10.4818311 | 0.0095186932 | #DIV/0! | 64.9265859 | 0.0552543849 | 857.7985 | 0.616 | 19327.02 | 0.5816594 | 1.163319 | 77.30809 | [9 empty] | 0.267314 | 22768.6 |  |  | 0.5346281 | 91.0744 | 0.617 | 2252.618 | 1140.924 | 1139.791 | 0.1490993 | 1511.111 | 1112.261 | 1.358594 | 223.2982 | 0.008091626 | 29.84546 | 0.5209015
9.83894336 | 0.00629791478 | #DIV/0! | 10.5127051 | 0.0095186932 | 639.1072 | 65.0361133 | 0.0553820692 | 827.7796 | 0.617 | 19314.52 | 0.5826838 | 1.165368 | 77.25807 | [9 empty] | 0.267823 | 22764.4 |  |  | 0.5356459 | 91.05761 | 0.618 | 2253.045 | 1141.128 | 1139.994 | 0.1494949 | 1511.389 | 1112.485 | 1.358571 | 223.3282 | 0.008089999 | 29.84549 | 0.5209021
9.86763086 | 0.00629791478 | 524.9866 | 10.5433057 | 0.00956657343 | 479.3219 | 65.1418047 | 0.0555097498 | 938.8134 | 0.618 | 19302.01 | 0.5837082 | 1.167416 | 77.20804 | [9 empty] | 0.2683319 | 22760.2 |  |  | 0.5366638 | 91.04078125 | 0.619 | 2253.472 | 1141.331 | 1140.197 | 0.1498905 | 1511.667 | 1112.708 | 1.358547 | 223.3581 | 0.008088374 | 29.84552 | 0.5209026
9.89276758 | 0.00634579547 | #DIV/0! | 10.5739062 | 0.00963041466 | 907.2688 | 65.2496875 | 0.0556246638 | 1123.714 | 0.619 | 19289.5 | 0.5847327 | 1.169465 | 77.15799 | [9 empty] | 0.2688408 | 22755.98 |  |  | 0.5376817 | 91.02392 | 0.62 | 2253.893 | 1141.539 | 1140.404 | 0.1502864 | 1511.945 | 1112.922 | 1.358537 | 223.3867 | 0.008086821 | 29.84555 | 0.5209031
9.92145605 | 0.00634579547 | 1694.781 | 10.6028672 | 0.00966233574 | 2037.19 | 65.3572969 | 0.0557204261 | 997.4929 | 0.62 | 19276.98 | 0.5857571 | 1.171514 | 77.1079375 | [9 empty] | 0.2693498 | 22751.76 |  |  | 0.5386996 | 91.00702 | 0.621 | 2254.313 | 1141.749 | 1140.614 | 0.1506824 | 1512.225 | 1113.132 | 1.358531 | 223.4148 | 0.008085293 | 29.84558 | 0.5209036
9.94850488 | 0.00636175554 | 838.8117 | 10.6353809 | 0.00967829581 | 1917.315 | 65.4687383 | 0.0558321476 | 829.9209 | 0.621 | 19264.46875 | 0.5867815 | 1.173563 | 77.057875 | [9 empty] | 0.2698588 | 22747.52 |  |  | 0.5397176 | 90.99009 | 0.622 | 2254.733 | 1141.959 | 1140.824 | 0.1510785 | 1512.505 | 1113.343 | 1.358526 | 223.443 | 0.008083765 | 29.84561 | 0.5209042
9.97528027 | 0.00639367616 | 1677.651 | 10.6659814 | 0.00969425589 | 847.3926 | 65.5747031 | 0.0559598282 | 749.1421 | 0.622 | 19251.95 | 0.5878059 | 1.175612 | 77.00779 | [9 empty] | 0.2703678 | 22743.28 |  |  | 0.5407356 | 90.97311 | 0.623 | 2255.151 | 1142.166 | 1141.032 | 0.1514746 | 1512.783 | 1113.553 | 1.358519 | 223.4711 | 0.008082237 | 29.84564 | 0.5209047
10.0020557 | 0.00640963623 | #DIV/0! | 10.6930303 | 0.00972617604 | #DIV/0! | 65.6823125 | 0.0561034717 | 963.1942 | 0.623 | 19239.43 | 0.5888304 | 1.177661 | 76.9577 | [9 empty] | 0.2708768 | 22739.03 |  |  | 0.5417536 | 90.95611 | 0.624 | 2255.568 | 1142.371 | 1141.239 | 0.1518709 | 1513.06 | 1113.763 | 1.358511 | 223.4993 | 0.008080711 | 29.84567 | 0.5209052
10.0291045 | 0.00640963623 | 898.7451 | 10.7236309 | 0.00972617604 | #DIV/0! | 65.7899219 | 0.0562151931 | 1126.569 | 0.624 | 19226.9 | 0.5898548 | 1.17971 | 76.9076 | [9 empty] | 0.2713858 | 22734.77 |  |  | 0.5427716 | 90.93907 | 0.625 | 2255.984 | 1142.576 | 1141.445 | 0.1522672 | 1513.335 | 1113.974 | 1.358502 | 223.5274 | 0.008079185 | 29.8457 | 0.5209057
10.057793 | 0.00644155685 | 1917.322 | 10.7525928 | 0.00972617604 | 958.633 | 65.8978047 | 0.0563109554 | 936.4334 | 0.625 | 19214.37 | 0.5908793 | 1.181759 | 76.85748 | [9 empty] | 0.2718948 | 22730.5 |  |  | 0.5437897 | 90.922 | 0.626 | 2256.398 | 1142.779 | 1141.648 | 0.1526637 | 1513.608 | 1114.184 | 1.35849 | 223.5556 | 0.008077658 | 29.84573 | 0.5209062
10.0883936 | 0.00645751692 | 1455.064 | 10.7831934 | 0.00975809712 | 898.727 | 66.0054141 | 0.0564258695 | 749.1613 | 0.626 | 19201.84 | 0.5919037 | 1.183807 | 76.80735 | [9 empty] | 0.2724039 | 22726.22 |  |  | 0.5448078 | 90.90488 | 0.627 | 2256.81 | 1142.981 | 1141.85 | 0.1530602 | 1513.88 | 1114.395 | 1.358477 | 223.5837 | 0.008076132 | 29.84576 | 0.5209067
10.1116172 | 0.00647347746 | -1677.6 | 10.8118809 | 0.00979001727 | 847.3895 | 66.1130234 | 0.0565695092 | 982.7732 | 0.627 | 19189.3 | 0.5929282 | 1.185856 | 76.75721 | [9 empty] | 0.2729129 | 22721.94 |  |  | 0.5458259 | 90.88774 | 0.628 | 2257.221 | 1143.181 | 1142.051 | 0.1534569 | 1514.151 | 1114.605 | 1.358463 | 223.6119 | 0.008074606 | 29.84578 | 0.5209072
10.1383926 | 0.00645751692 | 898.7451 | 10.8389297 | 0.00982193742 | 1018.565 | 66.2228203 | 0.0566812307 | 1123.714 | 0.628 | 19176.76 | 0.5939527 | 1.187905 | 76.70705 | [9 empty] | 0.273422 | 22717.64 |  |  | 0.5468441 | 90.87057 | 0.629 | 2257.629 | 1143.378 | 1142.249 | 0.1538536 | 1514.419 | 1114.816 | 1.358447 | 223.6401 | 0.00807308 | 29.84581 | 0.5209077
10.1670811 | 0.00648943754 | 847.3773 | 10.8714434 | 0.0098538585 | 1018.592 | 66.3304297 | 0.056776993 | 963.1942 | 0.629 | 19164.22 | 0.5949771 | 1.189954 | 76.65689 | [9 empty] | 0.2739311 | 22713.34 |  |  | 0.5478622 | 90.85337 | 0.63 | 2258.035 | 1143.573 | 1142.444 | 0.1542504 | 1514.684 | 1115.027 | 1.358428 | 223.6683 | 0.008071554 | 29.84584 | 0.5209082
10.1941299 | 0.00652135815 | 449.3758 | 10.903957 | 0.00988577865 | 604.8517 | 66.4380391 | 0.0568887144 | 844.9176 | 0.63 | 19151.68 | 0.5960016 | 1.192003 | 76.60671 | [9 empty] | 0.2744402 | 22709.03 |  |  | 0.5488804 | 90.83613 | 0.631 | 2258.44 | 1143.769 | 1142.637 | 0.1546474 | 1514.949 | 1115.238 | 1.358409 | 223.6965 | 0.008070028 | 29.84587 | 0.5209087
10.2228184 | 0.00658519892 | 1677.6 | 10.932918 | 0.00993365981 | 1797.511 | 66.5459219 | 0.0570163988 | 807.5571 | 0.631 | 19139.13 | 0.5970261 | 1.194052 | 76.55652 | [9 empty] | 0.2749493 | 22704.71 |  |  | 0.5498986 | 90.81886 | 0.632 | 2258.845 | 1143.963 | 1142.831 | 0.1550445 | 1515.213 | 1115.449 | 1.358389 | 223.7247 | 0.008068502 | 29.8459 | 0.5209092
10.2495938 | 0.00660115946 | -1694.73 | 10.9616064 | 0.00994961988 | #DIV/0! | 66.6516094 | 0.0571472719 | 857.8531 | 0.632 | 19126.58 | 0.5980506 | 1.196101 | 76.50632 | [9 empty] | 0.2754584 | 22700.39 |  |  | 0.5509169 | 90.80155 | 0.633 | 2259.252 | 1144.16 | 1143.026 | 0.1554418 | 1515.479 | 1115.659 | 1.358371 | 223.7529 | 0.008066978 | 29.84593 | 0.5209098
10.2766426 | 0.00658519892 | 1917.266 | 10.9902939 | 0.00994961988 | 1814.653 | 66.7611406 | 0.0572749525 | 844.8565 | 0.633 | 19114.03 | 0.5990751 | 1.19815 | 76.4561 | [9 empty] | 0.2759676 | 22696.05 |  |  | 0.5519351 | 90.78421 | 0.634 | 2259.659 | 1144.357 | 1143.222 | 0.1558391 | 1515.746 | 1115.87 | 1.358353 | 223.7811 | 0.008065453 | 29.84596 | 0.5209103
10.3072432 | 0.00660115946 | 1677.648 | 11.0192559 | 0.00996557996 | 2037.128 | 66.8690156 | 0.0574026369 | 1103.769 | 0.634 | 19101.46875 | 0.6000996 | 1.200199 | 76.405875 | [9 empty] | 0.2764767 | 22691.71 |  |  | 0.5529534 | 90.76684375 | 0.635 | 2260.068 | 1144.555 | 1143.418 | 0.1562366 | 1516.014 | 1116.082 | 1.358336 | 223.8093 | 0.008063926 | 29.84599 | 0.5209108
10.3340186 | 0.00661711954 | 847.3773 | 11.0517686 | 0.00998154003 | 644.8046 | 66.9747109 | 0.0574983954 | 980.3261 | 0.635 | 19088.91 | 0.6011241 | 1.202248 | 76.35563 | [9 empty] | 0.2769859 | 22687.36 |  |  | 0.5539718 | 90.74943 | 0.636 | 2260.477 | 1144.753 | 1143.616 | 0.1566342 | 1516.282 | 1116.293 | 1.35832 | 223.8375 | 0.008062402 | 29.84602 | 0.5209113
10.3610674 | 0.00664904015 | #DIV/0! | 11.0826426 | 0.0100294212 | 599.1725 | 67.0842344 | 0.0576101169 | 777.7498 | 0.636 | 19076.35 | 0.6021486 | 1.204297 | 76.30538 | [9 empty] | 0.2774951 | 22683 |  |  | 0.5549901 | 90.73198 | 0.637 | 2260.886 | 1144.951 | 1143.815 | 0.157032 | 1516.551 | 1116.504 | 1.358303 | 223.8657 | 0.008060877 | 29.84605 | 0.5209118
10.3878428 | 0.00664904015 | 838.8402 | 11.1113311 | 0.0100773014 | #DIV/0! | 67.1959531 | 0.0577537604 | 842.8015 | 0.637 | 19063.78125 | 0.6031731 | 1.206346 | 76.255125 | [9 empty] | 0.2780042 | 22678.62 |  |  | 0.5560085 | 90.71449 | 0.638 | 2261.296 | 1145.149 | 1144.013 | 0.1574298 | 1516.819 | 1116.715 | 1.358287 | 223.894 | 0.008059351 | 29.84608 | 0.5209123
10.4146191 | 0.00668096077 | 907.2822 | 11.1419316 | 0.0100773014 | 967.2004 | 67.3035625 | 0.057881441 | 988.8508 | 0.638 | 19051.21 | 0.6041976 | 1.208395 | 76.20485 | [9 empty] | 0.2785135 | 22674.24 |  |  | 0.5570269 | 90.69696875 | 0.639 | 2261.706 | 1145.348 | 1144.212 | 0.1578277 | 1517.088 | 1116.927 | 1.358271 | 223.9222 | 0.008057826 | 29.84611 | 0.5209128
10.4435801 | 0.00671288138 | 778.9218 | 11.1728057 | 0.0101092225 | 898.7566 | 67.4171953 | 0.057996355 | 842.7771 | 0.639 | 19038.64 | 0.6052222 | 1.210444 | 76.15457 | [9 empty] | 0.2790227 | 22669.85 |  |  | 0.5580453 | 90.67941 | 0.64 | 2262.116 | 1145.547 | 1144.411 | 0.1582258 | 1517.358 | 1117.138 | 1.358255 | 223.9505 | 0.008056302 | 29.84613 | 0.5209133
10.4684434 | 0.00674480153 | 898.7137 | 11.2014941 | 0.0101411426 | 933.7393 | 67.5248047 | 0.0581240393 | 762.4864 | 0.64 | 19026.07 | 0.6062467 | 1.212493 | 76.10428125 | [9 empty] | 0.2795319 | 22665.46 |  |  | 0.5590638 | 90.66182 | 0.641 | 2262.528 | 1145.747 | 1144.611 | 0.158624 | 1517.628 | 1117.349 | 1.35824 | 223.9787 | 0.008054778 | 29.84616 | 0.5209138
10.4971309 | 0.00677672215 | #DIV/0! | 11.2342803 | 0.0101762554 | 898.7597 | 67.6343281 | 0.0582676791 | 1166.626 | 0.641 | 19013.49 | 0.6072712 | 1.214542 | 76.05398 | [9 empty] | 0.2800412 | 22661.05 |  |  | 0.5600823 | 90.6442 | 0.642 | 2262.9375 | 1145.945 | 1144.809 | 0.1590223 | 1517.897 | 1117.561 | 1.358224 | 224.007 | 0.008053254 | 29.84619 | 0.5209143
10.5241797 | 0.00677672215 | 1797.517 | 11.2629688 | 0.0102081755 | 1917.204 | 67.7460469 | 0.0583634414 | 762.4673 | 0.642 | 19000.92 | 0.6082957 | 1.216591 | 76.00366 | [9 empty] | 0.2805504 | 22656.63 |  |  | 0.5611008 | 90.62653125 | 0.643 | 2263.347 | 1146.143 | 1145.007 | 0.1594208 | 1518.166 | 1117.772 | 1.358207 | 224.0353 | 0.00805173 | 29.84622 | 0.5209148
10.5528682 | 0.00679268222 | 1677.6 | 11.2935693 | 0.0102241365 | 967.2276 | 67.8555703 | 0.0585070848 | 887.8357 | 0.643 | 18988.33 | 0.6093203 | 1.218641 | 75.95334 | [9 empty] | 0.2810597 | 22652.21 |  |  | 0.5621194 | 90.60884375 | 0.644 | 2263.755 | 1146.34 | 1145.204 | 0.1598193 | 1518.433 | 1117.984 | 1.358189 | 224.0635 | 0.008050205 | 29.84625 | 0.5209153
10.5796436 | 0.00680864276 | #DIV/0! | 11.3244434 | 0.0102560567 | 898.7284 | 67.9689297 | 0.0586347654 | 955.4693 | 0.644 | 18975.75 | 0.6103448 | 1.22069 | 75.903 | [9 empty] | 0.281569 | 22647.78 |  |  | 0.5631379 | 90.59112 | 0.645 | 2264.16 | 1146.539 | 1145.403 | 0.160218 | 1518.701 | 1118.189 | 1.358178 | 224.091 | 0.008048726 | 29.84628 | 0.5209158
10.6066924 | 0.00680864276 | 1797.516 | 11.3531309 | 0.0102879768 | #DIV/0! | 68.0787266 | 0.0587496795 | 842.7763 | 0.645 | 18963.16 | 0.6113694 | 1.222739 | 75.85265 | [9 empty] | 0.2820783 | 22643.34 |  |  | 0.5641565 | 90.57335 | 0.646 | 2264.563 | 1146.742 | 1145.605 | 0.1606168 | 1518.97 | 1118.39 | 1.358176 | 224.1178 | 0.008047283 | 29.84631 | 0.5209163
10.6353809 | 0.00682460284 | 838.8092 | 11.3837314 | 0.0102879768 | -1814.65 | 68.1863359 | 0.0588773638 | 874.9865 | 0.646 | 18950.57 | 0.6123939 | 1.224788 | 75.80229 | [9 empty] | 0.2825876 | 22638.89 |  |  | 0.5651752 | 90.55555 | 0.647 | 2264.967 | 1146.946 | 1145.809 | 0.1610158 | 1519.241 | 1118.59 | 1.358175 | 224.1445 | 0.008045843 | 29.84633 | 0.5209168
10.6621562 | 0.00685652345 | 1694.785 | 11.4126934 | 0.0102720167 | 1917.313 | 68.2980547 | 0.0590050444 | 857.792 | 0.647 | 18937.98 | 0.6134185 | 1.226837 | 75.75192 | [9 empty] | 0.2830969 | 22634.43 |  |  | 0.5661938 | 90.53773 | 0.648 | 2265.371 | 1147.15 | 1146.013 | 0.1614149 | 1519.511 | 1118.79 | 1.358173 | 224.1713 | 0.008044403 | 29.84636 | 0.5209173
10.6892051 | 0.00687248353 | 838.8123 | 11.4432939 | 0.0102879768 | 684.7406 | 68.4075781 | 0.059132725 | 997.458 | 0.648 | 18925.39 | 0.614443 | 1.228886 | 75.70155 | [9 empty] | 0.2836062 | 22629.97 |  |  | 0.5672125 | 90.51987 | 0.649 | 2265.774 | 1147.352 | 1146.216 | 0.1618141 | 1519.781 | 1118.991 | 1.358171 | 224.1981 | 0.008042961 | 29.84639 | 0.5209178
10.7159805 | 0.00690440414 | #DIV/0! | 11.4760801 | 0.010335858 | 559.2165 | 68.5190156 | 0.0592444465 | 777.751 | 0.649 | 18912.79 | 0.6154676 | 1.230935 | 75.65115625 | [9 empty] | 0.2841156 | 22625.49 |  |  | 0.5682312 | 90.50198 | 0.65 | 2266.177 | 1147.554 | 1146.418 | 0.1622133 | 1520.05 | 1119.191 | 1.358168 | 224.2248 | 0.008041523 | 29.84642 | 0.5209182
10.7446689 | 0.00690440414 | 1814.653 | 11.5028555 | 0.0103837382 | #DIV/0! | 68.6307344 | 0.0593880899 | 745.8888 | 0.65 | 18900.19 | 0.6164922 | 1.232984 | 75.60076 | [9 empty] | 0.2846249 | 22621.02 |  |  | 0.5692499 | 90.4840625 | 0.651 | 2266.578125 | 1147.755 | 1146.619 | 0.1626127 | 1520.317 | 1119.392 | 1.358164 | 224.2516 | 0.008040082 | 29.84644 | 0.5209187
10.7736309 | 0.00692036422 | 479.3159 | 11.5353691 | 0.0103837382 | 604.8512 | 68.7402578 | 0.059534926 | 997.5287 | 0.651 | 18887.59 | 0.6175167 | 1.235033 | 75.55034375 | [9 empty] | 0.2851343 | 22616.53 |  |  | 0.5702686 | 90.46612 | 0.652 | 2266.979 | 1147.955 | 1146.819 | 0.1630122 | 1520.584 | 1119.592 | 1.358159 | 224.2784 | 0.008038641 | 29.84647 | 0.5209192
10.7965811 | 0.00696824538 | #DIV/0! | 11.5643301 | 0.0104316194 | 1917.387 | 68.8517031 | 0.0596466474 | 1146.601 | 0.652 | 18874.98 | 0.6185413 | 1.237083 | 75.49993 | [9 empty] | 0.2856437 | 22612.03 |  |  | 0.5712874 | 90.44813 | 0.653 | 2267.377 | 1148.153 | 1147.017 | 0.1634117 | 1520.849 | 1119.793 | 1.358152 | 224.3052 | 0.008037201 | 29.8465 | 0.5209197
10.8252695 | 0.00696824538 | 604.8576 | 11.5949316 | 0.0104475794 | 898.7002 | 68.9615 | 0.059742406 | 997.4947 | 0.653 | 18862.38 | 0.6195658 | 1.239132 | 75.44951 | [9 empty] | 0.2861531 | 22607.53125 |  |  | 0.5723062 | 90.430125 | 0.654 | 2267.774 | 1148.349 | 1147.213 | 0.1638114 | 1521.112 | 1119.993 | 1.358143 | 224.332 | 0.008035762 | 29.84653 | 0.5209202
10.8542305 | 0.00701612607 | 762.5658 | 11.6236191 | 0.0104795005 | 1934.455 | 69.0729453 | 0.0598541312 | 737.6853 | 0.654 | 18849.77 | 0.6205904 | 1.241181 | 75.39908 | [9 empty] | 0.2866625 | 22603.02 |  |  | 0.573325 | 90.41209 | 0.655 | 2268.167 | 1148.541 | 1147.405 | 0.1642111 | 1521.371 | 1120.194 | 1.358132 | 224.3588 | 0.008034322 | 29.84655 | 0.5209206
10.8810059 | 0.00705123832 | #DIV/0! | 11.6544932 | 0.0104954606 | 1797.508 | 69.1789062 | 0.0599977709 | 710.2604 | 0.655 | 18837.16 | 0.6216151 | 1.24323 | 75.34863 | [9 empty] | 0.2871719 | 22598.5 |  |  | 0.5743438 | 90.39401 | 0.656 | 2268.558 | 1148.732 | 1147.596 | 0.1646109 | 1521.629 | 1120.395 | 1.358118 | 224.3856 | 0.008032882 | 29.84658 | 0.5209211
10.9077812 | 0.00705123832 | 1934.401 | 11.6831816 | 0.0105114207 | 644.8077 | 69.2922656 | 0.0601573735 | 953.1581 | 0.656 | 18824.54 | 0.6226396 | 1.245279 | 75.29818 | [9 empty] | 0.2876813 | 22593.98 |  |  | 0.5753627 | 90.37590625 | 0.657 | 2268.948 | 1148.921 | 1147.784 | 0.1650108 | 1521.884 | 1120.596 | 1.358103 | 224.4124 | 0.008031444 | 29.84661 | 0.5209216
10.9386553 | 0.00706719887 | 1677.706 | 11.7140557 | 0.0105593018 | 599.1516 | 69.4017969 | 0.0602722876 | 764.3714 | 0.657 | 18811.93 | 0.6236642 | 1.247328 | 75.24771875 | [9 empty] | 0.2881908 | 22589.45 |  |  | 0.5763816 | 90.35778125 | 0.658 | 2269.337 | 1149.109 | 1147.973 | 0.1654109 | 1522.139 | 1120.796 | 1.358087 | 224.4392 | 0.008030004 | 29.84664 | 0.5209221
10.9654316 | 0.00708315894 | #DIV/0! | 11.7427432 | 0.010607182 | #DIV/0! | 69.5115938 | 0.060415931 | 762.4864 | 0.658 | 18799.3125 | 0.6246888 | 1.249378 | 75.19725 | [9 empty] | 0.2887002 | 22584.9 |  |  | 0.5774004 | 90.33962 | 0.659 | 2269.727 | 1149.298 | 1148.161 | 0.165811 | 1522.395 | 1120.997 | 1.358072 | 224.466 | 0.008028566 | 29.84666 | 0.5209226
10.9924805 | 0.00708315894 | 1677.648 | 11.7733438 | 0.010607182 | #DIV/0! | 69.6211172 | 0.0605595708 | 980.2927 | 0.659 | 18786.69 | 0.6257134 | 1.251427 | 75.14677 | [9 empty] | 0.2892097 | 22580.36 |  |  | 0.5784194 | 90.3214375 | 0.66 | 2270.116 | 1149.487 | 1148.35 | 0.1662113 | 1522.651 | 1121.198 | 1.358057 | 224.4928 | 0.008027127 | 29.84669 | 0.520923
11.0192559 | 0.00709911902 | 898.714 | 11.8023057 | 0.010607182 | 1797.508 | 69.7306406 | 0.060671296 | 777.771 | 0.66 | 18774.07 | 0.626738 | 1.253476 | 75.09627 | [9 empty] | 0.2897192 | 22575.81 |  |  | 0.5794383 | 90.30323 | 0.661 | 2270.506 | 1149.676 | 1148.539 | 0.1666117 | 1522.907 | 1121.399 | 1.358042 | 224.5196 | 0.008025689 | 29.84672 | 0.5209235
11.0479434 | 0.00713103963 | 847.377 | 11.8309941 | 0.0106231421 | 958.6324 | 69.8423594 | 0.0608149357 | 980.3252 | 0.661 | 18761.44 | 0.6277626 | 1.255525 | 75.04577 | [9 empty] | 0.2902286 | 22571.25 |  |  | 0.5804573 | 90.28499 | 0.662 | 2270.896 | 1149.865 | 1148.728 | 0.1670122 | 1523.163 | 1121.6 | 1.358027 | 224.5465 | 0.00802425 | 29.84675 | 0.520924
11.0749922 | 0.00716296025 | 778.9106 | 11.8615947 | 0.0106550632 | 1814.588 | 69.9518828 | 0.0609266572 | 747.805 | 0.662 | 18748.82 | 0.6287872 | 1.257574 | 74.99527 | [9 empty] | 0.2907381 | 22566.68 |  |  | 0.5814763 | 90.26673 | 0.663 | 2271.286 | 1150.054 | 1148.917 | 0.1674128 | 1523.419 | 1121.801 | 1.358011 | 224.5733 | 0.00802281 | 29.84677 | 0.5209245
11.0998555 | 0.00719488086 | 1797.51 | 11.8905557 | 0.0106710233 | 1797.508 | 70.0616875 | 0.0610734932 | 857.792 | 0.663 | 18736.19 | 0.6298118 | 1.259624 | 74.94474 | [9 empty] | 0.2912476 | 22562.11 |  |  | 0.5824953 | 90.24842 | 0.664 | 2271.675 | 1150.242 | 1149.104 | 0.1678136 | 1523.674 | 1122.003 | 1.357995 | 224.6002 | 0.008021372 | 29.8468 | 0.520925
11.1285439 | 0.00721084094 | #DIV/0! | 11.9192441 | 0.0106869834 | 1078.499 | 70.1712109 | 0.0612011738 | 857.7679 | 0.664 | 18723.55 | 0.6308364 | 1.261673 | 74.89421875 | [9 empty] | 0.2917572 | 22557.52 |  |  | 0.5835143 | 90.23009 | 0.665 | 2272.063 | 1150.429 | 1149.291 | 0.1682144 | 1523.928 | 1122.204 | 1.357978 | 224.627 | 0.008019935 | 29.84683 | 0.5209254
11.1575049 | 0.00721084094 | #DIV/0! | 11.9536699 | 0.0107189035 | 604.8512 | 70.2807344 | 0.0613288581 | 859.9333 | 0.665 | 18710.92 | 0.631861 | 1.263722 | 74.8436875 | [9 empty] | 0.2922667 | 22552.93 |  |  | 0.5845334 | 90.21171875 | 0.666 | 2272.451 | 1150.616 | 1149.477 | 0.1686153 | 1524.182 | 1122.405 | 1.357961 | 224.6539 | 0.008018496 | 29.84686 | 0.5209259
11.1842812 | 0.00721084094 | 838.8123 | 11.9826309 | 0.0107667847 | 1917.325 | 70.3905312 | 0.0614565387 | 1143.783 | 0.666 | 18698.29 | 0.6328856 | 1.265771 | 74.79315 | [9 empty] | 0.2927762 | 22548.33 |  |  | 0.5855525 | 90.19333 | 0.667 | 2272.84 | 1150.804 | 1149.664 | 0.1690164 | 1524.436 | 1122.606 | 1.357944 | 224.6807 | 0.008017059 | 29.84688 | 0.5209264
11.2110566 | 0.00724276155 | 1814.59 | 12.0132314 | 0.0107827447 | 847.3674 | 70.5000625 | 0.061552301 | 749.1614 | 0.667 | 18685.65 | 0.6339102 | 1.26782 | 74.74259375 | [9 empty] | 0.2932858 | 22543.72 |  |  | 0.5865716 | 90.1749 | 0.668 | 2273.229 | 1150.992 | 1149.852 | 0.1694175 | 1524.691 | 1122.808 | 1.357927 | 224.7076 | 0.00801562 | 29.84691 | 0.5209269
11.2400176 | 0.00725872163 | 1677.6 | 12.0402803 | 0.0108146658 | 958.6594 | 70.6076719 | 0.0616959408 | 674.448 | 0.668 | 18673.01 | 0.6349349 | 1.26987 | 74.69204 | [9 empty] | 0.2937953 | 22539.11 |  |  | 0.5875907 | 90.1564375 | 0.669 | 2273.618 | 1151.18 | 1150.039 | 0.1698188 | 1524.946 | 1123.009 | 1.35791 | 224.7345 | 0.008014182 | 29.84694 | 0.5209274
11.266793 | 0.00727468217 | 898.7552 | 12.0708809 | 0.010846586 | 958.6906 | 70.7174688 | 0.061858736 | 857.7672 | 0.669 | 18660.37 | 0.6359595 | 1.271919 | 74.64146875 | [9 empty] | 0.2943049 | 22534.49 |  |  | 0.5886099 | 90.13795 | 0.67 | 2274.005 | 1151.372 | 1150.23 | 0.1702203 | 1525.202 | 1123.204 | 1.357903 | 224.7605 | 0.008012789 | 29.84697 | 0.5209278
11.2954814 | 0.00730660232 | 847.3804 | 12.1014824 | 0.0108785061 | 907.2682 | 70.8269922 | 0.0619864203 | 872.8444 | 0.67 | 18647.72 | 0.6369841 | 1.273968 | 74.59089 | [9 empty] | 0.2948145 | 22529.86 |  |  | 0.5896291 | 90.11943 | 0.671 | 2274.39 | 1151.567 | 1150.424 | 0.1706219 | 1525.46 | 1123.395 | 1.357902 | 224.7859 | 0.008011431 | 29.84699 | 0.5209283
11.3225303 | 0.00733852293 | -1557.844 | 12.1304434 | 0.0109104272 | #DIV/0! | 70.9384375 | 0.0621141009 | 777.6955 | 0.671 | 18635.08 | 0.6380088 | 1.276018 | 74.5403 | [9 empty] | 0.2953241 | 22525.21875 |  |  | 0.5906482 | 90.100875 | 0.672 | 2274.777 | 1151.764 | 1150.621 | 0.1710236 | 1525.721 | 1123.585 | 1.357904 | 224.8113 | 0.008010073 | 29.84702 | 0.5209287
11.3473936 | 0.00732256286 | 1797.511 | 12.162957 | 0.0109104272 | 1917.319 | 71.0501484 | 0.0622577444 | 775.8677 | 0.672 | 18622.43 | 0.6390334 | 1.278067 | 74.48971875 | [9 empty] | 0.2958337 | 22520.57 |  |  | 0.5916675 | 90.08229 | 0.673 | 2275.164 | 1151.961 | 1150.817 | 0.1714255 | 1525.981 | 1123.776 | 1.357905 | 224.8367 | 0.008008715 | 29.84704 | 0.5209292
11.376082 | 0.00733852293 | 847.3802 | 12.1935576 | 0.0109263873 | 1814.599 | 71.1615938 | 0.0624013841 | 889.977 | 0.673 | 18609.78 | 0.640058 | 1.280116 | 74.43912 | [9 empty] | 0.2963434 | 22515.92 |  |  | 0.5926868 | 90.06367 | 0.674 | 2275.551 | 1152.157 | 1151.014 | 0.1718274 | 1526.241 | 1123.966 | 1.357906 | 224.8621 | 0.008007358 | 29.84707 | 0.5209296
11.4031309 | 0.00737044355 | 1797.455 | 12.2225186 | 0.0109423473 | 1397.991 | 71.2752266 | 0.0625290647 | 969.7149 | 0.674 | 18597.125 | 0.6410827 | 1.282165 | 74.3885 | [9 empty] | 0.296853 | 22511.26 |  |  | 0.593706 | 90.04503125 | 0.675 | 2275.938 | 1152.353 | 1151.211 | 0.1722295 | 1526.501 | 1124.157 | 1.357907 | 224.8876 | 0.008006 | 29.8471 | 0.5209301
11.4318184 | 0.00738640362 | 559.2108 | 12.2492939 | 0.0109615 | 684.7758 | 71.3866641 | 0.0626439825 | 762.5413 | 0.675 | 18584.47 | 0.6421073 | 1.284215 | 74.33788 | [9 empty] | 0.2973627 | 22506.59 |  |  | 0.5947253 | 90.02636 | 0.676 | 2276.324 | 1152.548 | 1151.407 | 0.1726316 | 1526.76 | 1124.347 | 1.357907 | 224.913 | 0.008004644 | 29.84712 | 0.5209305
11.4585938 | 0.00743428431 | 907.3101 | 12.2820811 | 0.0110093802 | 1917.313 | 71.4961953 | 0.0627876222 | 625.39 | 0.676 | 18571.81 | 0.643132 | 1.286264 | 74.28726 | [9 empty] | 0.2978723 | 22501.92 |  |  | 0.5957447 | 90.00766 | 0.677 | 2276.711 | 1152.743 | 1151.603 | 0.1730338 | 1527.019 | 1124.538 | 1.357908 | 224.9384 | 0.008003286 | 29.84715 | 0.520931
11.4875557 | 0.00746620493 | 1557.837 | 12.3126816 | 0.0110253403 | 958.6324 | 71.6059922 | 0.0629631877 | 842.8015 | 0.677 | 18559.15625 | 0.6441566 | 1.288313 | 74.236625 | [9 empty] | 0.298382 | 22497.23 |  |  | 0.596764 | 89.9889375 | 0.678 | 2277.095 | 1152.937 | 1151.797 | 0.1734362 | 1527.276 | 1124.729 | 1.357906 | 224.9639 | 0.008001928 | 29.84717 | 0.5209314
11.5124189 | 0.00748216501 | #DIV/0! | 12.3432822 | 0.0110572614 | 604.8638 | 71.7136016 | 0.0630908683 | 980.3252 | 0.678 | 18546.5 | 0.6451813 | 1.290363 | 74.18598 | [9 empty] | 0.2988917 | 22492.55 |  |  | 0.5977833 | 89.9702 | 0.679 | 2277.479 | 1153.13 | 1151.991 | 0.1738386 | 1527.533 | 1124.919 | 1.357905 | 224.9893 | 0.008000573 | 29.8472 | 0.5209319
11.5430195 | 0.00748216501 | 787.4474 | 12.3722432 | 0.0111051416 | 1917.211 | 71.823125 | 0.0632025898 | 764.391 | 0.679 | 18533.83 | 0.6462059 | 1.292412 | 74.13534 | [9 empty] | 0.2994013 | 22487.86 |  |  | 0.5988027 | 89.95142 | 0.68 | 2277.862 | 1153.322 | 1152.183 | 0.1742411 | 1527.789 | 1125.11 | 1.357901 | 225.0147 | 0.007999215 | 29.84722 | 0.5209323
11.5681553 | 0.00751408562 | 838.8402 | 12.4028438 | 0.0111211026 | #DIV/0! | 71.9329219 | 0.0633462295 | 822.2177 | 0.68 | 18521.17 | 0.6472306 | 1.294461 | 74.08468 | [9 empty] | 0.2999111 | 22483.15625 |  |  | 0.5998221 | 89.932625 | 0.681 | 2278.241 | 1153.509 | 1152.371 | 0.1746437 | 1528.04 | 1125.301 | 1.357894 | 225.0402 | 0.007997859 | 29.84725 | 0.5209328
11.5949316 | 0.00754600624 | -1797.453 | 12.4296201 | 0.0111211026 | 967.2245 | 72.0405312 | 0.0634771064 | 762.542 | 0.681 | 18508.51 | 0.6482552 | 1.29651 | 74.03402 | [9 empty] | 0.3004208 | 22478.45 |  |  | 0.6008415 | 89.9138125 | 0.682 | 2278.618 | 1153.696 | 1152.557 | 0.1750464 | 1528.291 | 1125.492 | 1.357887 | 225.0656 | 0.007996503 | 29.84728 | 0.5209332
11.6236191 | 0.00753004616 | 847.3926 | 12.4604941 | 0.0111530228 | 1917.331 | 72.1500625 | 0.0636207461 | 874.8732 | 0.682 | 18495.84 | 0.6492799 | 1.29856 | 73.98335 | [9 empty] | 0.3009305 | 22473.74 |  |  | 0.6018609 | 89.89496875 | 0.683 | 2278.995 | 1153.882 | 1152.743 | 0.1754492 | 1528.54 | 1125.683 | 1.357878 | 225.0911 | 0.007995146 | 29.8473 | 0.5209337
11.650668 | 0.00756196631 | 1797.458 | 12.4910947 | 0.0111689828 | 967.2004 | 72.2617734 | 0.0637484342 | 735.837 | 0.683 | 18483.17 | 0.6503046 | 1.300609 | 73.93268 | [9 empty] | 0.3014402 | 22469.02 |  |  | 0.6028804 | 89.87609 | 0.684 | 2279.371 | 1154.068 | 1152.928 | 0.1758522 | 1528.789 | 1125.874 | 1.357869 | 225.1165 | 0.00799379 | 29.84733 | 0.5209342
11.6793564 | 0.00757792685 | #DIV/0! | 12.5219688 | 0.0112009039 | 1797.445 | 72.3674688 | 0.0638920739 | 844.9428 | 0.684 | 18470.5 | 0.6513292 | 1.302658 | 73.882 | [9 empty] | 0.3019499 | 22464.3 |  |  | 0.6038999 | 89.8571875 | 0.685 | 2279.749 | 1154.255 | 1153.114 | 0.1762553 | 1529.039 | 1126.065 | 1.35786 | 225.142 | 0.007992434 | 29.84735 | 0.5209346
11.7042197 | 0.00757792685 | 907.2952 | 12.5506562 | 0.011216864 | 958.6624 | 72.4753516 | 0.0640197545 | 822.2177 | 0.685 | 18457.83 | 0.6523539 | 1.304708 | 73.8313125 | [9 empty] | 0.3024597 | 22459.56 |  |  | 0.6049194 | 89.83826 | 0.686 | 2280.127 | 1154.442 | 1153.3 | 0.1766585 | 1529.29 | 1126.256 | 1.357852 | 225.1675 | 0.007991077 | 29.84738 | 0.5209351
11.7331807 | 0.007609847 | 1557.792 | 12.5812568 | 0.0112487841 | 907.3251 | 72.5829609 | 0.0641506314 | 857.7928 | 0.686 | 18445.15 | 0.6533785 | 1.306757 | 73.78062 | [9 empty] | 0.3029695 | 22454.83 |  |  | 0.6059389 | 89.8193 | 0.687 | 2280.504 | 1154.628 | 1153.486 | 0.1770618 | 1529.54 | 1126.447 | 1.357844 | 225.1929 | 0.007989722 | 29.84741 | 0.5209355
11.7580439 | 0.00762580754 | 359.4991 | 12.6102188 | 0.0112807043 | #DIV/0! | 72.6924844 | 0.064278312 | 737.7391 | 0.687 | 18432.48 | 0.6544032 | 1.308806 | 73.72992 | [9 empty] | 0.3034792 | 22450.08 |  |  | 0.6069584 | 89.80033 | 0.688 | 2280.881 | 1154.814 | 1153.672 | 0.1774652 | 1529.789 | 1126.639 | 1.357835 | 225.2184 | 0.007988365 | 29.84743 | 0.520936
11.7867324 | 0.00770560885 | -1694.73 | 12.6408193 | 0.0112807043 | 679.0508 | 72.7984531 | 0.0644219518 | 674.2177 | 0.688 | 18419.8 | 0.6554279 | 1.310856 | 73.67921 | [9 empty] | 0.303989 | 22445.33 |  |  | 0.607978 | 89.78133 | 0.689 | 2281.258 | 1154.999 | 1153.858 | 0.1778686 | 1530.038 | 1126.83 | 1.357826 | 225.2439 | 0.007987009 | 29.84746 | 0.5209364
11.8137812 | 0.00768964831 | -1677.648 | 12.673333 | 0.0113285854 | 907.2907 | 72.9060625 | 0.0645815581 | 842.7404 | 0.689 | 18407.12 | 0.6564526 | 1.312905 | 73.62849 | [9 empty] | 0.3044988 | 22440.57 |  |  | 0.6089975 | 89.7623 | 0.69 | 2281.635 | 1155.185 | 1154.044 | 0.1782723 | 1530.288 | 1127.021 | 1.357817 | 225.2694 | 0.007985654 | 29.84748 | 0.5209369
11.8405566 | 0.00767368823 | 559.2108 | 12.7022939 | 0.0113605056 | #DIV/0! | 73.0136641 | 0.0647092387 | 751.0648 | 0.69 | 18394.44 | 0.6574773 | 1.314955 | 73.57777 | [9 empty] | 0.3050086 | 22435.8125 |  |  | 0.6100171 | 89.74325 | 0.691 | 2282.012 | 1155.371 | 1154.229 | 0.178676 | 1530.538 | 1127.212 | 1.357807 | 225.2949 | 0.007984298 | 29.84751 | 0.5209373
11.867332 | 0.00772156892 | 907.2819 | 12.7328945 | 0.0113605056 | 1814.542 | 73.1215469 | 0.0648528785 | 807.5932 | 0.691 | 18381.76 | 0.6585019 | 1.317004 | 73.52705 | [9 empty] | 0.3055184 | 22431.04 |  |  | 0.6110367 | 89.72417 | 0.692 | 2282.388 | 1155.556 | 1154.414 | 0.1790799 | 1530.786 | 1127.404 | 1.357797 | 225.3204 | 0.007982941 | 29.84754 | 0.5209378
11.896293 | 0.00775348954 | -1797.458 | 12.7618564 | 0.0113764666 | 1917.319 | 73.2272422 | 0.0649837554 | 980.3261 | 0.692 | 18369.08 | 0.6595266 | 1.319053 | 73.4763125 | [9 empty] | 0.3060282 | 22426.27 |  |  | 0.6120564 | 89.70507 | 0.693 | 2282.764 | 1155.74 | 1154.598 | 0.1794839 | 1531.034 | 1127.595 | 1.357787 | 225.3459 | 0.007981588 | 29.84756 | 0.5209382
11.9249814 | 0.007737529 | 1677.6 | 12.792457 | 0.0113924267 | 639.1076 | 73.3367656 | 0.0650954768 | 737.7403 | 0.693 | 18356.39 | 0.6605513 | 1.321103 | 73.42557 | [9 empty] | 0.306538 | 22421.48 |  |  | 0.613076 | 89.6859375 | 0.694 | 2283.139 | 1155.924 | 1154.781 | 0.1798879 | 1531.282 | 1127.787 | 1.357776 | 225.3715 | 0.00798023 | 29.84759 | 0.5209387
11.9517568 | 0.00775348954 | 847.3804 | 12.8230576 | 0.0114403069 | 604.8512 | 73.4427344 | 0.0652391165 | 827.7491 | 0.694 | 18343.71 | 0.661576 | 1.323152 | 73.37483 | [9 empty] | 0.3070478 | 22416.7 |  |  | 0.6140957 | 89.66679 | 0.695 | 2283.51 | 1156.111 | 1154.967 | 0.180292 | 1531.529 | 1127.972 | 1.357773 | 225.396 | 0.007978924 | 29.84761 | 0.5209391
11.9788057 | 0.00778541015 | 778.9072 | 12.8520186 | 0.0114881881 | 599.1704 | 73.5484219 | 0.0653667971 | 674.2167 | 0.695 | 18331.02 | 0.6626007 | 1.325201 | 73.32408 | [9 empty] | 0.3075577 | 22411.9 |  |  | 0.6151154 | 89.64761 | 0.696 | 2283.881 | 1156.299 | 1155.154 | 0.1806963 | 1531.778 | 1128.154 | 1.357774 | 225.4204 | 0.007977633 | 29.84764 | 0.5209395
12.0036689 | 0.00781733077 | 1497.959 | 12.880707 | 0.0115360683 | 2037.009 | 73.6560312 | 0.0655264035 | 751.066 | 0.696 | 18318.33 | 0.6636254 | 1.327251 | 73.27332 | [9 empty] | 0.3080675 | 22407.1 |  |  | 0.6161351 | 89.6284 | 0.697 | 2284.254 | 1156.49 | 1155.345 | 0.1811008 | 1532.03 | 1128.336 | 1.357777 | 225.4446 | 0.007976344 | 29.84766 | 0.52094
12.0323574 | 0.00783648249 | 1694.78 | 12.9132197 | 0.0115520293 | #DIV/0! | 73.7639141 | 0.0656700432 | 836.9025 | 0.697 | 18305.64 | 0.6646501 | 1.3293 | 73.2225625 | [9 empty] | 0.3085774 | 22402.29 |  |  | 0.6171548 | 89.60916 | 0.698 | 2284.628 | 1156.683 | 1155.536 | 0.1815054 | 1532.282 | 1128.519 | 1.357782 | 225.4689 | 0.007975055 | 29.84769 | 0.5209404
12.0594062 | 0.00785244256 | 898.7039 | 12.9421816 | 0.0115520293 | #DIV/0! | 73.8734453 | 0.0658009201 | 674.2001 | 0.698 | 18292.95 | 0.6656747 | 1.331349 | 73.17179 | [9 empty] | 0.3090873 | 22397.47 |  |  | 0.6181746 | 89.5899 | 0.699 | 2285.003 | 1156.876 | 1155.729 | 0.1819102 | 1532.536 | 1128.701 | 1.357787 | 225.4933 | 0.007973765 | 29.84771 | 0.5209408
12.0880938 | 0.00788436364 | 907.3234 | 12.9708701 | 0.0115520293 | 1027.13 | 73.9810469 | 0.065960519 | 737.7011 | 0.699 | 18280.25 | 0.6666995 | 1.333399 | 73.12102 | [9 empty] | 0.3095972 | 22392.65 |  |  | 0.6191943 | 89.5706 | 0.7 | 2285.378 | 1157.068 | 1155.921 | 0.182315 | 1532.789 | 1128.884 | 1.357791 | 225.5176 | 0.007972475 | 29.84774 | 0.5209413
12.1170557 | 0.00791628379 | 1677.648 | 13.0036562 | 0.0115839494 | 559.2049 | 74.0870156 | 0.0661041662 | 827.8102 | 0.7 | 18267.56 | 0.6677241 | 1.335448 | 73.07023 | [9 empty] | 0.3101071 | 22387.82 |  |  | 0.6202142 | 89.55127 | 0.701 | 2285.753 | 1157.261 | 1156.113 | 0.18272 | 1533.042 | 1129.067 | 1.357796 | 225.5419 | 0.007971186 | 29.84776 | 0.5209417
12.1438311 | 0.00793224387 | -838.8212 | 13.0304316 | 0.0116318306 | -1797.412 | 74.1927109 | 0.0662318468 | 762.4871 | 0.701 | 18254.86 | 0.6687489 | 1.337498 | 73.01945 | [9 empty] | 0.310617 | 22382.98 |  |  | 0.621234 | 89.53193 | 0.702 | 2286.128 | 1157.453 | 1156.305 | 0.183125 | 1533.295 | 1129.249 | 1.357801 | 225.5662 | 0.007969897 | 29.84778 | 0.5209421
12.1706064 | 0.00790032372 | 564.9175 | 13.0591201 | 0.0116158696 | 1027.098 | 74.3022344 | 0.0663754866 | 639.1273 | 0.702 | 18242.16 | 0.6697735 | 1.339547 | 72.96865 | [9 empty] | 0.3111269 | 22378.14 |  |  | 0.6222538 | 89.51255 | 0.703 | 2286.503 | 1157.645 | 1156.497 | 0.1835301 | 1533.548 | 1129.432 | 1.357805 | 225.5906 | 0.007968607 | 29.84781 | 0.5209425
12.1976553 | 0.00794820487 | 1677.705 | 13.0919062 | 0.0116477907 | 958.6624 | 74.4062812 | 0.0665382817 | 842.8015 | 0.703 | 18229.46 | 0.6707982 | 1.341596 | 72.91784375 | [9 empty] | 0.3116368 | 22373.29 |  |  | 0.6232737 | 89.49315 | 0.704 | 2286.877 | 1157.837 | 1156.689 | 0.1839353 | 1533.801 | 1129.615 | 1.357809 | 225.6149 | 0.007967318 | 29.84783 | 0.520943
12.2244316 | 0.00796416495 | 838.8244 | 13.1225068 | 0.0116797108 | 838.7994 | 74.5138906 | 0.0666659623 | 686.21 | 0.704 | 18216.76 | 0.671823 | 1.343646 | 72.86704 | [9 empty] | 0.3121468 | 22368.43 |  |  | 0.6242936 | 89.47373 | 0.705 | 2287.251 | 1158.028 | 1156.881 | 0.1843407 | 1534.053 | 1129.798 | 1.357812 | 225.6392 | 0.007966028 | 29.84786 | 0.5209434
12.251207 | 0.0079960851 | 847.3679 | 13.1492822 | 0.0117116319 | #DIV/0! | 74.6234141 | 0.0668255687 | 829.9515 | 0.705 | 18204.06 | 0.6728476 | 1.345695 | 72.81623 | [9 empty] | 0.3126567 | 22363.57 |  |  | 0.6253135 | 89.45428125 | 0.706 | 2287.622 | 1158.215 | 1157.069 | 0.1847462 | 1534.302 | 1129.98 | 1.357813 | 225.6636 | 0.00796474 | 29.84788 | 0.5209438
12.2782559 | 0.00802800618 | -1677.544 | 13.1782441 | 0.0117116319 | 871.519 | 74.7293828 | 0.0669532493 | 735.8363 | 0.706 | 18191.35 | 0.6738724 | 1.347745 | 72.76541 | [9 empty] | 0.3131667 | 22358.7 |  |  | 0.6263334 | 89.4348 | 0.707 | 2287.991 | 1158.401 | 1157.256 | 0.1851517 | 1534.55 | 1130.163 | 1.357812 | 225.6879 | 0.007963451 | 29.84791 | 0.5209443
12.3050312 | 0.00801204517 | #DIV/0! | 13.2088447 | 0.0117467437 | 483.6078 | 74.8350781 | 0.067096889 | 749.0686 | 0.707 | 18178.65 | 0.6748971 | 1.349794 | 72.71459375 | [9 empty] | 0.3136767 | 22353.83 |  |  | 0.6273533 | 89.4153125 | 0.708 | 2288.359 | 1158.585 | 1157.44 | 0.1855573 | 1534.795 | 1130.346 | 1.357809 | 225.7123 | 0.007962161 | 29.84793 | 0.5209447
12.3318066 | 0.00801204517 | 604.8726 | 13.2397188 | 0.0118105849 | 2037.118 | 74.9426797 | 0.0672405362 | 650.9326 | 0.708 | 18165.94 | 0.6759218 | 1.351844 | 72.66377 | [9 empty] | 0.3141866 | 22348.95 |  |  | 0.6283733 | 89.39579 | 0.709 | 2288.724 | 1158.768 | 1157.622 | 0.185963 | 1535.038 | 1130.529 | 1.357805 | 225.7366 | 0.007960872 | 29.84796 | 0.5209451
12.3607686 | 0.00805992633 | 898.727 | 13.2722314 | 0.011826545 | #DIV/0! | 75.0486484 | 0.0674033314 | 762.4877 | 0.709 | 18153.23 | 0.6769465 | 1.353893 | 72.6129375 | [9 empty] | 0.3146966 | 22344.0625 |  |  | 0.6293932 | 89.37625 | 0.71 | 2289.09 | 1158.951 | 1157.805 | 0.1863689 | 1535.282 | 1130.712 | 1.3578 | 225.761 | 0.007959583 | 29.84798 | 0.5209456
12.3894561 | 0.00809184648 | 1677.705 | 13.302833 | 0.011826545 | 604.8491 | 75.1581719 | 0.0675469711 | 812.8189 | 0.71 | 18140.53 | 0.6779712 | 1.355942 | 72.5621 | [9 empty] | 0.3152066 | 22339.17 |  |  | 0.6304132 | 89.3566875 | 0.711 | 2289.456 | 1159.134 | 1157.988 | 0.1867748 | 1535.526 | 1130.895 | 1.357797 | 225.7854 | 0.007958295 | 29.84801 | 0.520946
12.4162324 | 0.00810780656 | 847.3648 | 13.3317939 | 0.0118744262 | 1797.525 | 75.2619531 | 0.0676746517 | 663.8894 | 0.711 | 18127.82 | 0.6789959 | 1.357992 | 72.51127 | [9 empty] | 0.3157166 | 22334.28 |  |  | 0.6314332 | 89.3371 | 0.712 | 2289.822 | 1159.318 | 1158.171 | 0.187181 | 1535.77 | 1131.078 | 1.357793 | 225.8097 | 0.007957008 | 29.84803 | 0.5209464
12.4432812 | 0.00813972764 | 1677.649 | 13.3604824 | 0.0118903862 | 1797.451 | 75.3679141 | 0.0678342581 | 857.792 | 0.712 | 18115.11 | 0.6800206 | 1.360041 | 72.46042 | [9 empty] | 0.3162266 | 22329.37 |  |  | 0.6324533 | 89.31749 | 0.713 | 2290.188 | 1159.501 | 1158.353 | 0.1875872 | 1536.014 | 1131.262 | 1.357789 | 225.8341 | 0.007955719 | 29.84806 | 0.5209468
12.4700566 | 0.00815568771 | 1677.648 | 13.3891699 | 0.0119063463 | 1027.129 | 75.4774375 | 0.0679619387 | 591.2882 | 0.713 | 18102.39 | 0.6810454 | 1.362091 | 72.40957 | [9 empty] | 0.3167366 | 22324.46 |  |  | 0.6334733 | 89.29786 | 0.714 | 2290.554 | 1159.683 | 1158.535 | 0.1879935 | 1536.257 | 1131.445 | 1.357783 | 225.8585 | 0.007954429 | 29.84808 | 0.5209473
12.496832 | 0.00817164779 | 1814.591 | 13.421957 | 0.0119382674 | 639.1076 | 75.5831328 | 0.068140693 | 663.9695 | 0.714 | 18089.68 | 0.6820701 | 1.36414 | 72.35871 | [9 empty] | 0.3172467 | 22319.55 |  |  | 0.6344934 | 89.2782 | 0.715 | 2290.919 | 1159.865 | 1158.717 | 0.1883999 | 1536.501 | 1131.628 | 1.357779 | 225.8829 | 0.007953141 | 29.8481 | 0.5209477
12.525793 | 0.00818760786 | 1797.405 | 13.4525576 | 0.0119861476 | 1694.776 | 75.6891016 | 0.0683002919 | 749.1222 | 0.715 | 18076.96 | 0.6830947 | 1.366189 | 72.30785 | [9 empty] | 0.3177567 | 22314.63 |  |  | 0.6355134 | 89.25852 | 0.716 | 2291.284 | 1160.047 | 1158.899 | 0.1888064 | 1536.744 | 1131.812 | 1.357773 | 225.9073 | 0.007951853 | 29.84813 | 0.5209481
12.5544814 | 0.00820356887 | 778.9218 | 13.4796064 | 0.0120021077 | 958.6324 | 75.7967109 | 0.0684439391 | 735.782 | 0.716 | 18064.25 | 0.6841195 | 1.368239 | 72.25698 | [9 empty] | 0.3182667 | 22309.7 |  |  | 0.6365335 | 89.2388125 | 0.717 | 2291.649 | 1160.229 | 1159.08 | 0.1892131 | 1536.986 | 1131.995 | 1.357767 | 225.9317 | 0.007950564 | 29.84815 | 0.5209486
12.5793447 | 0.00823548902 | 1694.786 | 13.510207 | 0.0120340288 | #DIV/0! | 75.9023984 | 0.0685875788 | 662.2564 | 0.717 | 18051.53 | 0.6851442 | 1.370288 | 72.20611 | [9 empty] | 0.3187768 | 22304.77 |  |  | 0.6375536 | 89.21908 | 0.718 | 2292.013 | 1160.41 | 1159.261 | 0.1896198 | 1537.228 | 1132.179 | 1.357761 | 225.9561 | 0.007949276 | 29.84818 | 0.520949
12.6063936 | 0.00825144909 | #DIV/0! | 13.5408076 | 0.0120340288 | 1934.461 | 76.0080938 | 0.0687471777 | 809.6226 | 0.718 | 18038.81 | 0.6861689 | 1.372338 | 72.15524 | [9 empty] | 0.3192869 | 22299.83 |  |  | 0.6385738 | 89.19933 | 0.719 | 2292.377 | 1160.59 | 1159.442 | 0.1900267 | 1537.47 | 1132.362 | 1.357755 | 225.9805 | 0.007947991 | 29.8482 | 0.5209494
12.635082 | 0.00825144909 | 778.8678 | 13.5716816 | 0.0120499888 | 639.1063 | 76.1140547 | 0.0688780546 | 662.2247 | 0.719 | 18026.09 | 0.6871936 | 1.374387 | 72.10436 | [9 empty] | 0.3197969 | 22294.89 |  |  | 0.6395939 | 89.17955 | 0.72 | 2292.737 | 1160.776 | 1159.625 | 0.1904337 | 1537.713 | 1132.537 | 1.35776 | 226.0037 | 0.007946764 | 29.84823 | 0.5209498
12.6599443 | 0.00828337017 | 847.3926 | 13.6022822 | 0.0120978691 | 1917.211 | 76.21975 | 0.069037661 | 674.2494 | 0.72 | 18013.37 | 0.6882184 | 1.376437 | 72.05348 | [9 empty] | 0.320307 | 22289.94 |  |  | 0.6406141 | 89.15977 | 0.721 | 2293.098 | 1160.961 | 1159.812 | 0.1908409 | 1537.957 | 1132.712 | 1.357765 | 226.0271 | 0.007945535 | 29.84825 | 0.5209502
12.6869932 | 0.00831529032 | 958.6891 | 13.6328828 | 0.0121138301 | 907.3249 | 76.3273594 | 0.0691972598 | 931.3051 | 0.721 | 18000.65 | 0.6892431 | 1.378486 | 72.00259375 | [9 empty] | 0.3208171 | 22284.99 |  |  | 0.6416343 | 89.13995 | 0.722 | 2293.459 | 1161.147 | 1159.997 | 0.1912481 | 1538.201 | 1132.887 | 1.357771 | 226.0503 | 0.007944307 | 29.84827 | 0.5209506
12.7175947 | 0.00834721047 | #DIV/0! | 13.6618447 | 0.0121457502 | 1677.646 | 76.4314062 | 0.0693089813 | 612.9302 | 0.722 | 17987.93 | 0.6902678 | 1.380536 | 71.9517 | [9 empty] | 0.3213272 | 22280.03 |  |  | 0.6426545 | 89.1201 | 0.723 | 2293.82 | 1161.333 | 1160.183 | 0.1916555 | 1538.445 | 1133.062 | 1.357777 | 226.0736 | 0.007943079 | 29.8483 | 0.5209511
12.7443701 | 0.00834721047 | #DIV/0! | 13.6886201 | 0.0121617103 | #DIV/0! | 76.5390156 | 0.0694845468 | 580.5371 | 0.723 | 17975.2 | 0.6912925 | 1.382585 | 71.9008 | [9 empty] | 0.3218373 | 22275.06 |  |  | 0.6436747 | 89.10024 | 0.724 | 2294.181 | 1161.519 | 1160.369 | 0.1920629 | 1538.69 | 1133.237 | 1.357783 | 226.097 | 0.00794185 | 29.84832 | 0.5209515
12.7695059 | 0.00834721047 | 898.7287 | 13.7214062 | 0.0121617103 | 599.16 | 76.6427891 | 0.0696633011 | 982.8431 | 0.724 | 17962.48 | 0.6923173 | 1.384635 | 71.84990625 | [9 empty] | 0.3223475 | 22270.09 |  |  | 0.6446949 | 89.08035 | 0.725 | 2294.543 | 1161.706 | 1160.556 | 0.1924706 | 1538.935 | 1133.412 | 1.357789 | 226.1203 | 0.007940622 | 29.84834 | 0.5209519
12.7981943 | 0.00837913156 | 449.3792 | 13.7500947 | 0.0122095915 | 2037.137 | 76.7525938 | 0.0697750226 | 698.2341 | 0.725 | 17949.75 | 0.693342 | 1.386684 | 71.799 | [9 empty] | 0.3228576 | 22265.11 |  |  | 0.6457152 | 89.06045 | 0.726 | 2294.904 | 1161.892 | 1160.742 | 0.1928783 | 1539.179 | 1133.587 | 1.357795 | 226.1435 | 0.007939396 | 29.84837 | 0.5209523
12.8268828 | 0.00844297186 | #DIV/0! | 13.7826074 | 0.0122255515 | 907.322 | 76.8640312 | 0.0699346215 | 623.8331 | 0.726 | 17937.02 | 0.6943668 | 1.388734 | 71.74809375 | [9 empty] | 0.3233677 | 22260.13 |  |  | 0.6467354 | 89.04051 | 0.727 | 2295.266 | 1162.079 | 1160.928 | 0.1932861 | 1539.424 | 1133.763 | 1.357801 | 226.1669 | 0.007938167 | 29.84839 | 0.5209527
12.8539316 | 0.00844297186 | #DIV/0! | 13.8115693 | 0.0122574717 | 1917.211 | 76.9735547 | 0.0701101869 | 592.6831 | 0.727 | 17924.29 | 0.6953915 | 1.390783 | 71.69718 | [9 empty] | 0.3238779 | 22255.14 |  |  | 0.6477557 | 89.02055 | 0.728 | 2295.628 | 1162.265 | 1161.115 | 0.193694 | 1539.669 | 1133.938 | 1.357807 | 226.1902 | 0.00793694 | 29.84841 | 0.5209531
12.8826191 | 0.00844297186 | 1437.955 | 13.8421699 | 0.0122734327 | 1797.514 | 77.0776094 | 0.0702857524 | 649.2348 | 0.728 | 17911.57 | 0.6964162 | 1.392832 | 71.64627 | [9 empty] | 0.324388 | 22250.14 |  |  | 0.6487761 | 89.00057 | 0.729 | 2295.989 | 1162.451 | 1161.301 | 0.194102 | 1539.914 | 1134.114 | 1.357812 | 226.2135 | 0.007935711 | 29.84844 | 0.5209535
12.9055703 | 0.00845893286 | #DIV/0! | 13.8708584 | 0.0122893928 | 907.2935 | 77.1832969 | 0.0704485402 | 946.0614 | 0.729 | 17898.84 | 0.6974409 | 1.394882 | 71.59535 | [9 empty] | 0.3248982 | 22245.14 |  |  | 0.6497964 | 88.98055 | 0.73 | 2296.35 | 1162.636 | 1161.486 | 0.1945101 | 1540.158 | 1134.289 | 1.357817 | 226.2369 | 0.007934483 | 29.84846 | 0.5209539
12.9345312 | 0.00845893286 | 958.6609 | 13.8998193 | 0.0123213129 | 449.3728 | 77.2889922 | 0.0705602616 | 603.5406 | 0.73 | 17886.11 | 0.6984656 | 1.396931 | 71.54443 | [9 empty] | 0.3254084 | 22240.13 |  |  | 0.6508167 | 88.96052 | 0.731 | 2296.711 | 1162.821 | 1161.671 | 0.1949184 | 1540.401 | 1134.465 | 1.357822 | 226.2602 | 0.007933256 | 29.84848 | 0.5209543
12.9651318 | 0.00849085301 | 778.9218 | 13.9285078 | 0.0123851541 | 1917.319 | 77.3949531 | 0.0707358271 | 602.0277 | 0.731 | 17873.38 | 0.6994904 | 1.398981 | 71.49351 | [9 empty] | 0.3259186 | 22235.12 |  |  | 0.6518371 | 88.94046 | 0.732 | 2297.069 | 1163.004 | 1161.854 | 0.1953267 | 1540.642 | 1134.641 | 1.357824 | 226.2836 | 0.007932028 | 29.84851 | 0.5209547
12.9899951 | 0.00852277316 | 1574.882 | 13.9591084 | 0.0124011142 | #DIV/0! | 77.5006484 | 0.0709113926 | 842.8015 | 0.732 | 17860.64 | 0.7005151 | 1.40103 | 71.44258 | [9 empty] | 0.3264288 | 22230.1 |  |  | 0.6528575 | 88.92038 | 0.733 | 2297.426 | 1163.185 | 1162.035 | 0.1957351 | 1540.882 | 1134.816 | 1.357825 | 226.3069 | 0.0079308 | 29.84853 | 0.5209551
13.0151318 | 0.00853873417 | 838.8244 | 13.9880693 | 0.0124011142 | 599.16 | 77.6082578 | 0.0710390732 | 582.0666 | 0.733 | 17847.91 | 0.7015399 | 1.40308 | 71.39165 | [9 empty] | 0.326939 | 22225.07 |  |  | 0.6538779 | 88.90028125 | 0.734 | 2297.782 | 1163.366 | 1162.216 | 0.1961436 | 1541.121 | 1134.992 | 1.357826 | 226.3303 | 0.007929572 | 29.84855 | 0.5209556
13.0419072 | 0.00857065432 | 1557.844 | 14.0167578 | 0.0124489954 | #DIV/0! | 77.7123047 | 0.0712178275 | 709.1312 | 0.734 | 17835.18 | 0.7025646 | 1.405129 | 71.34071 | [9 empty] | 0.3274492 | 22220.04 |  |  | 0.6548983 | 88.88016 | 0.735 | 2298.138 | 1163.547 | 1162.396 | 0.1965522 | 1541.36 | 1135.167 | 1.357826 | 226.3536 | 0.007928347 | 29.84858 | 0.520956
13.0667705 | 0.00858661439 | #DIV/0! | 14.0476318 | 0.0124489954 | 958.6624 | 77.8141641 | 0.0713614672 | 662.2247 | 0.735 | 17822.44 | 0.7035893 | 1.407179 | 71.28977 | [9 empty] | 0.3279594 | 22215.01 |  |  | 0.6559188 | 88.86002 | 0.736 | 2298.494 | 1163.727 | 1162.575 | 0.196961 | 1541.599 | 1135.343 | 1.357826 | 226.377 | 0.007927119 | 29.8486 | 0.5209564
13.0957314 | 0.00858661439 | 871.4959 | 14.0782324 | 0.0124809155 | 1797.514 | 77.9198594 | 0.0715210736 | 553.2496 | 0.736 | 17809.71 | 0.704614 | 1.409228 | 71.23884 | [9 empty] | 0.3284696 | 22209.96 |  |  | 0.6569392 | 88.83986 | 0.737 | 2298.85 | 1163.908 | 1162.755 | 0.1973699 | 1541.837 | 1135.519 | 1.357826 | 226.4004 | 0.007925891 | 29.84863 | 0.5209568
13.126332 | 0.00862172712 | 898.7583 | 14.1069209 | 0.0124968756 | 1934.386 | 78.0258203 | 0.0717125982 | 797.7672 | 0.737 | 17796.97 | 0.7056388 | 1.411278 | 71.18789 | [9 empty] | 0.3289798 | 22204.92 |  |  | 0.6579597 | 88.81968 | 0.738 | 2299.205 | 1164.088 | 1162.934 | 0.1977788 | 1542.076 | 1135.695 | 1.357826 | 226.4237 | 0.007924664 | 29.84865 | 0.5209572
13.1550205 | 0.00865364727 | 787.4326 | 14.1377939 | 0.0125128357 | 817.0406 | 78.1276797 | 0.0718402788 | 542.8247 | 0.738 | 17784.23 | 0.7066635 | 1.413327 | 71.1369375 | [9 empty] | 0.3294901 | 22199.87 |  |  | 0.6589802 | 88.79948 | 0.739 | 2299.561 | 1164.268 | 1163.113 | 0.1981879 | 1542.314 | 1135.871 | 1.357825 | 226.4471 | 0.007923437 | 29.84867 | 0.5209576
13.1801562 | 0.00868556835 | #DIV/0! | 14.1664824 | 0.0125479484 | 639.0943 | 78.233375 | 0.0720349923 | 650.2138 | 0.739 | 17771.5 | 0.7076883 | 1.415377 | 71.08598 | [9 empty] | 0.3300003 | 22194.8125 |  |  | 0.6600007 | 88.77925 | 0.74 | 2299.916 | 1164.448 | 1163.292 | 0.1985971 | 1542.552 | 1136.047 | 1.357824 | 226.4705 | 0.007922209 | 29.8487 | 0.520958
13.2088447 | 0.00868556835 | 838.8244 | 14.197083 | 0.0125958296 | 2054.33 | 78.3371484 | 0.0721945912 | 829.9041 | 0.74 | 17758.76 | 0.708713 | 1.417426 | 71.03503125 | [9 empty] | 0.3305106 | 22189.75 |  |  | 0.6610212 | 88.75901 | 0.741 | 2300.272 | 1164.628 | 1163.471 | 0.1990064 | 1542.79 | 1136.222 | 1.357824 | 226.4939 | 0.007920984 | 29.84872 | 0.5209584
13.2356201 | 0.0087174885 | #DIV/0! | 14.2298701 | 0.0126117896 | 599.1504 | 78.4431172 | 0.0723222792 | 591.1061 | 0.741 | 17746.02 | 0.7097377 | 1.419475 | 70.98408 | [9 empty] | 0.3310209 | 22184.69 |  |  | 0.6620418 | 88.73874 | 0.742 | 2300.627 | 1164.808 | 1163.65 | 0.1994158 | 1543.029 | 1136.399 | 1.357823 | 226.5173 | 0.007919755 | 29.84874 | 0.5209588
13.2607568 | 0.0087174885 | 479.3235 | 14.2585576 | 0.0126596699 | 1814.542 | 78.5468906 | 0.0724978372 | 650.1838 | 0.742 | 17733.28 | 0.7107625 | 1.421525 | 70.93312 | [9 empty] | 0.3315312 | 22179.61 |  |  | 0.6630623 | 88.71845 | 0.743 | 2300.982 | 1164.987 | 1163.829 | 0.1998253 | 1543.266 | 1136.575 | 1.357822 | 226.5407 | 0.007918527 | 29.84877 | 0.5209592
13.2913574 | 0.00878132973 | #DIV/0! | 14.2875195 | 0.0126756309 | #DIV/0! | 78.6506641 | 0.0726574436 | 650.9326 | 0.743 | 17720.54 | 0.7117872 | 1.423574 | 70.88215625 | [9 empty] | 0.3320414 | 22174.54 |  |  | 0.6640829 | 88.69815 | 0.744 | 2301.334 | 1165.167 | 1164.009 | 0.2002349 | 1543.503 | 1136.746 | 1.357826 | 226.5635 | 0.007917334 | 29.84879 | 0.5209596
13.3184062 | 0.00878132973 | 778.9218 | 14.316207 | 0.0126756309 | 1797.525 | 78.7566328 | 0.0728202388 | 612.9564 | 0.744 | 17707.8 | 0.7128119 | 1.425624 | 70.8311875 | [9 empty] | 0.3325517 | 22169.46 |  |  | 0.6651035 | 88.67782 | 0.745 | 2301.683 | 1165.349 | 1164.19 | 0.2006447 | 1543.741 | 1136.914 | 1.357834 | 226.5858 | 0.007916165 | 29.84881 | 0.52096
13.3432695 | 0.00881324988 | -838.8244 | 14.3448955 | 0.0126915909 | 1934.449 | 78.8642422 | 0.0729957968 | 580.1789 | 0.745 | 17695.05 | 0.7138367 | 1.427673 | 70.78021875 | [9 empty] | 0.333062 | 22164.37 |  |  | 0.666124 | 88.65746875 | 0.746 | 2302.035 | 1165.532 | 1164.374 | 0.2010546 | 1543.98 | 1137.082 | 1.357844 | 226.6081 | 0.007914995 | 29.84883 | 0.5209604
13.3700449 | 0.00878132973 | 604.8636 | 14.3757695 | 0.012707551 | 639.0943 | 78.9661016 | 0.0731713623 | 651.9268 | 0.746 | 17682.3125 | 0.7148615 | 1.429723 | 70.72925 | [9 empty] | 0.3335723 | 22159.28 |  |  | 0.6671447 | 88.6371 | 0.747 | 2302.387 | 1165.716 | 1164.558 | 0.2014646 | 1544.22 | 1137.25 | 1.357854 | 226.6304 | 0.007913825 | 29.84886 | 0.5209608
13.3990059 | 0.00882920995 | 1797.405 | 14.4063701 | 0.0127554322 | 1917.331 | 79.0701484 | 0.0733309612 | 531.8346 | 0.747 | 17669.57 | 0.7158862 | 1.431772 | 70.67828125 | [9 empty] | 0.3340827 | 22154.18 |  |  | 0.6681653 | 88.61671 | 0.748 | 2302.738 | 1165.899 | 1164.741 | 0.2018746 | 1544.459 | 1137.418 | 1.357864 | 226.6528 | 0.007912655 | 29.84888 | 0.5209612
13.4276943 | 0.00884517096 | 1677.649 | 14.4369707 | 0.0127713922 | 907.322 | 79.1720078 | 0.0735224858 | 637.4475 | 0.748 | 17656.83 | 0.7169109 | 1.433822 | 70.6273 | [9 empty] | 0.334593 | 22149.08 |  |  | 0.6691859 | 88.5963 | 0.749 | 2303.088 | 1166.08 | 1164.923 | 0.2022848 | 1544.697 | 1137.587 | 1.357872 | 226.6751 | 0.007911485 | 29.8489 | 0.5209616
13.4544697 | 0.00886113103 | 1694.785 | 14.4659326 | 0.0128033124 | #DIV/0! | 79.2757812 | 0.073685281 | 591.0814 | 0.749 | 17644.08 | 0.7179356 | 1.435871 | 70.57632 | [9 empty] | 0.3351033 | 22143.96875 |  |  | 0.6702066 | 88.575875 | 0.75 | 2303.438 | 1166.262 | 1165.106 | 0.2026951 | 1544.936 | 1137.755 | 1.357881 | 226.6975 | 0.007910315 | 29.84892 | 0.520962
13.4815186 | 0.00887709111 | 838.8212 | 14.4965332 | 0.0128033124 | 907.2651 | 79.3795547 | 0.0738608465 | 663.9693 | 0.75 | 17631.33 | 0.7189604 | 1.437921 | 70.52534 | [9 empty] | 0.3356137 | 22138.86 |  |  | 0.6712273 | 88.55542 | 0.751 | 2303.789 | 1166.444 | 1165.288 | 0.2031055 | 1545.173 | 1137.923 | 1.357889 | 226.7198 | 0.007909145 | 29.84894 | 0.5209624
13.5082939 | 0.00890901126 | 1797.517 | 14.5254941 | 0.0128352335 | 509.2974 | 79.4855234 | 0.0740204453 | 580.1789 | 0.751 | 17618.59 | 0.7199851 | 1.43997 | 70.47435 | [9 empty] | 0.336124 | 22133.74 |  |  | 0.672248 | 88.53495 | 0.752 | 2304.138 | 1166.625 | 1165.469 | 0.203516 | 1545.411 | 1138.091 | 1.357897 | 226.7422 | 0.007907976 | 29.84897 | 0.5209628
13.5369824 | 0.00892497133 | 847.3645 | 14.5580078 | 0.0128990738 | 838.7994 | 79.5873828 | 0.0741960108 | 706.7295 | 0.752 | 17605.84 | 0.7210099 | 1.44202 | 70.42337 | [9 empty] | 0.3366344 | 22128.62 |  |  | 0.6732687 | 88.51446 | 0.753 | 2304.487 | 1166.805 | 1165.65 | 0.2039266 | 1545.648 | 1138.26 | 1.357904 | 226.7645 | 0.007906807 | 29.84899 | 0.5209631
13.5640312 | 0.00895689242 | #DIV/0! | 14.5847832 | 0.0129309949 | -907.2651 | 79.6911562 | 0.0743428469 | 492.2454 | 0.753 | 17593.09375 | 0.7220346 | 1.444069 | 70.372375 | [9 empty] | 0.3371447 | 22123.49 |  |  | 0.6742895 | 88.49395 | 0.754 | 2304.835 | 1166.985 | 1165.83 | 0.2043373 | 1545.883 | 1138.428 | 1.35791 | 226.7869 | 0.007905638 | 29.84901 | 0.5209635
13.5908066 | 0.00895689242 | 1677.712 | 14.6137441 | 0.0128990738 | 479.3237 | 79.7932891 | 0.0745503306 | 602.0531 | 0.754 | 17580.35 | 0.7230594 | 1.446119 | 70.32138 | [9 empty] | 0.3376551 | 22118.35 |  |  | 0.6753102 | 88.47341 | 0.755 | 2305.183 | 1167.165 | 1166.009 | 0.2047481 | 1546.119 | 1138.597 | 1.357917 | 226.8092 | 0.007904468 | 29.84903 | 0.5209639
13.617583 | 0.00897285249 | 564.9153 | 14.6443447 | 0.012962915 | 898.7569 | 79.8989844 | 0.0747258887 | 591.0808 | 0.755 | 17567.6 | 0.7240841 | 1.448168 | 70.27039 | [9 empty] | 0.3381655 | 22113.22 |  |  | 0.676331 | 88.45287 | 0.756 | 2305.53125 | 1167.344 | 1166.189 | 0.205159 | 1546.355 | 1138.765 | 1.357923 | 226.8316 | 0.007903299 | 29.84906 | 0.5209643
13.6446318 | 0.00902073365 | #DIV/0! | 14.6730332 | 0.0129948352 | 907.2993 | 80.0027578 | 0.0749014542 | 650.2142 | 0.756 | 17554.85 | 0.7251088 | 1.450218 | 70.21939 | [9 empty] | 0.3386759 | 22108.07 |  |  | 0.6773517 | 88.43229 | 0.757 | 2305.876 | 1167.521 | 1166.366 | 0.20557 | 1546.588 | 1138.934 | 1.357926 | 226.854 | 0.007902127 | 29.84908 | 0.5209647
13.6694941 | 0.00902073365 | #DIV/0! | 14.7019951 | 0.0130267562 | 639.1063 | 80.1065312 | 0.075061053 | 597.2272 | 0.757 | 17542.1 | 0.7261335 | 1.452267 | 70.1684 | [9 empty] | 0.3391863 | 22102.92 |  |  | 0.6783726 | 88.4116875 | 0.758 | 2306.221 | 1167.697 | 1166.542 | 0.205981 | 1546.82 | 1139.102 | 1.357929 | 226.8764 | 0.007900958 | 29.8491 | 0.5209651
13.6962705 | 0.00902073365 | 564.9264 | 14.7325957 | 0.0130746365 | -2174.059 | 80.3086094 | 0.0753994137 | #DIV/0! | 0.758 | 17529.35 | 0.7271583 | 1.454317 | 70.1174 | [9 empty] | 0.3396967 | 22097.77 |  |  | 0.6793934 | 88.39107 | 0.759 | 2306.565 | 1167.872 | 1166.717 | 0.2063922 | 1547.051 | 1139.271 | 1.357931 | 226.8988 | 0.007899788 | 29.84912 | 0.5209655
13.7233193 | 0.00906861387 | 1018.534 | 14.7672939 | 0.0130586764 | 1677.709 | 80.3086094 | 0.0753994137 | 541.828 | 0.759 | 17516.6 | 0.728183 | 1.456366 | 70.06640625 | [9 empty] | 0.3402071 | 22092.61 |  |  | 0.6804142 | 88.37042 | 0.76 | 2306.908 | 1168.046 | 1166.891 | 0.2068035 | 1547.282 | 1139.439 | 1.357932 | 226.9212 | 0.007898621 | 29.84915 | 0.5209659
13.755832 | 0.00910053495 | #DIV/0! | 14.7940703 | 0.0130746365 | 958.6354 | 80.4123828 | 0.0755909383 | 533.2827 | 0.76 | 17503.85 | 0.7292078 | 1.458416 | 70.0154 | [9 empty] | 0.3407175 | 22087.44 |  |  | 0.681435 | 88.34976 | 0.761 | 2307.25 | 1168.22 | 1167.065 | 0.2072149 | 1547.512 | 1139.608 | 1.357933 | 226.9436 | 0.007897451 | 29.84917 | 0.5209663
13.7806953 | 0.00910053495 | 847.3895 | 14.8246709 | 0.0131065575 | -1814.593 | 80.5145156 | 0.0757824555 | 569.8052 | 0.761 | 17491.1 | 0.7302325 | 1.460465 | 69.9644 | [9 empty] | 0.3412279 | 22082.27 |  |  | 0.6824559 | 88.32907 | 0.762 | 2307.594 | 1168.395 | 1167.24 | 0.2076265 | 1547.743 | 1139.777 | 1.357935 | 226.966 | 0.007896282 | 29.84919 | 0.5209667
13.8077441 | 0.0091324551 | 1677.648 | 14.8536318 | 0.0130905975 | 639.1076 | 80.616375 | 0.0759612173 | 591.1061 | 0.762 | 17478.35 | 0.7312573 | 1.462515 | 69.91339 | [9 empty] | 0.3417384 | 22077.09 |  |  | 0.6834768 | 88.30837 | 0.763 | 2307.937 | 1168.57 | 1167.414 | 0.2080381 | 1547.974 | 1139.946 | 1.357936 | 226.9884 | 0.007895112 | 29.84921 | 0.520967
13.8345195 | 0.00914841518 | 838.7999 | 14.8842324 | 0.0131384777 | 639.0956 | 80.7201484 | 0.0761367753 | 521.7998 | 0.763 | 17465.6 | 0.732282 | 1.464564 | 69.86239 | [9 empty] | 0.3422489 | 22071.91 |  |  | 0.6844977 | 88.28764 | 0.764 | 2308.28 | 1168.745 | 1167.587 | 0.2084499 | 1548.204 | 1140.115 | 1.357937 | 227.0108 | 0.007893944 | 29.84924 | 0.5209674
13.8612949 | 0.00918033626 | -1574.882 | 14.914833 | 0.0131863588 | #DIV/0! | 80.8200859 | 0.0763282999 | 570.8342 | 0.764 | 17452.85 | 0.7333067 | 1.466613 | 69.81138 | [9 empty] | 0.3427593 | 22066.72 |  |  | 0.6855186 | 88.26689 | 0.765 | 2308.623 | 1168.919 | 1167.761 | 0.2088618 | 1548.434 | 1140.283 | 1.357938 | 227.0332 | 0.007892774 | 29.84926 | 0.5209678
13.8864316 | 0.00916437525 | 479.3235 | 14.9437949 | 0.0131863588 | 449.3792 | 80.9203047 | 0.0765038654 | 637.4475 | 0.765 | 17440.09 | 0.7343314 | 1.468663 | 69.76037 | [9 empty] | 0.3432698 | 22061.53 |  |  | 0.6865395 | 88.24613 | 0.766 | 2308.966 | 1169.093 | 1167.935 | 0.2092738 | 1548.665 | 1140.452 | 1.357939 | 227.0556 | 0.007891605 | 29.84928 | 0.5209682
13.9170322 | 0.00922821648 | #DIV/0! | 14.9724834 | 0.0132501991 | 1934.265 | 81.0240781 | 0.0766666606 | 521.8607 | 0.766 | 17427.34 | 0.7353562 | 1.470712 | 69.70936 | [9 empty] | 0.3437802 | 22056.34 |  |  | 0.6875605 | 88.22535 | 0.767 | 2309.309 | 1169.268 | 1168.109 | 0.2096858 | 1548.895 | 1140.621 | 1.35794 | 227.078 | 0.007890437 | 29.8493 | 0.5209686
13.9457207 | 0.00922821648 | -1455.106 | 15.0033564 | 0.0132661602 | 1917.393 | 81.1240234 | 0.0768581778 | 626.1501 | 0.767 | 17414.59 | 0.7363809 | 1.472762 | 69.65834375 | [9 empty] | 0.3442907 | 22051.14 |  |  | 0.6885815 | 88.20455 | 0.768 | 2309.651 | 1169.443 | 1168.283 | 0.2100981 | 1549.126 | 1140.788 | 1.357943 | 227.1002 | 0.00788928 | 29.84932 | 0.520969
13.9689443 | 0.00921225641 | 359.4866 | 15.033958 | 0.0132821202 | 1398.069 | 81.2239609 | 0.0770177841 | 501.5076 | 0.768 | 17401.83 | 0.7374057 | 1.474811 | 69.60733 | [9 empty] | 0.3448012 | 22045.94 |  |  | 0.6896024 | 88.18374 | 0.769 | 2309.991 | 1169.622 | 1168.46 | 0.2105105 | 1549.358 | 1140.95 | 1.357954 | 227.1217 | 0.007888163 | 29.84935 | 0.5209694
13.9976318 | 0.00929205772 | -838.831 | 15.0607334 | 0.0133012719 | 1934.328 | 81.3280156 | 0.0772252679 | 440.9688 | 0.769 | 17389.08 | 0.7384304 | 1.476861 | 69.5563125 | [9 empty] | 0.3453117 | 22040.73 |  |  | 0.6906234 | 88.16291 | 0.77 | 2310.332 | 1169.802 | 1168.639 | 0.210923 | 1549.591 | 1141.112 | 1.357966 | 227.1431 | 0.007887045 | 29.84937 | 0.5209697
14.0244082 | 0.00926013663 | 907.2654 | 15.0916074 | 0.013317233 | 1917.331 | 81.4279531 | 0.0774518996 | 580.1789 | 0.77 | 17376.33 | 0.7394551 | 1.47891 | 69.5053 | [9 empty] | 0.3458222 | 22035.52 |  |  | 0.6916444 | 88.1420625 | 0.771 | 2310.674 | 1169.983 | 1168.819 | 0.2113356 | 1549.825 | 1141.274 | 1.357979 | 227.1646 | 0.007885926 | 29.84939 | 0.5209701
14.0533691 | 0.00929205772 | 838.8244 | 15.122208 | 0.013333193 | 449.3565 | 81.5298125 | 0.0776274651 | 638.2212 | 0.771 | 17363.57 | 0.7404799 | 1.48096 | 69.45429 | [9 empty] | 0.3463327 | 22030.3 |  |  | 0.6926654 | 88.1212 | 0.772 | 2311.016 | 1170.164 | 1168.999 | 0.2117483 | 1550.06 | 1141.436 | 1.357991 | 227.1861 | 0.007884808 | 29.84941 | 0.5209705
14.0801445 | 0.00932397787 | #DIV/0! | 15.1508955 | 0.0133970343 | 1814.655 | 81.6316719 | 0.077787064 | 483.0194 | 0.772 | 17350.82 | 0.7415046 | 1.483009 | 69.40327 | [9 empty] | 0.3468432 | 22025.08 |  |  | 0.6936864 | 88.1003 | 0.773 | 2311.359 | 1170.345 | 1169.179 | 0.2121611 | 1550.294 | 1141.597 | 1.358005 | 227.2076 | 0.007883691 | 29.84943 | 0.5209709
14.1069209 | 0.00932397787 | 485.0259 | 15.1798574 | 0.0134129943 | 1917.319 | 81.7318906 | 0.0779945478 | 438.696 | 0.773 | 17338.0625 | 0.7425293 | 1.485059 | 69.35225 | [9 empty] | 0.3473538 | 22019.85 |  |  | 0.6947075 | 88.0794 | 0.774 | 2311.701 | 1170.526 | 1169.36 | 0.2125741 | 1550.529 | 1141.759 | 1.358017 | 227.229 | 0.007882573 | 29.84945 | 0.5209712
14.1301445 | 0.00937185902 | 1497.907 | 15.210458 | 0.0134289544 | -1917.319 | 81.8299141 | 0.0782179907 | 637.4475 | 0.774 | 17325.31 | 0.7435541 | 1.487108 | 69.30123 | [9 empty] | 0.3478643 | 22014.62 |  |  | 0.6957285 | 88.05846875 | 0.775 | 2312.044 | 1170.706 | 1169.541 | 0.2129871 | 1550.764 | 1141.921 | 1.358031 | 227.2505 | 0.007881456 | 29.84947 | 0.5209716
14.158832 | 0.00939101074 | 1797.411 | 15.2410586 | 0.0134129943 | 644.8163 | 81.9336875 | 0.0783807859 | 472.4388 | 0.775 | 17312.55 | 0.7445788 | 1.489158 | 69.25021 | [9 empty] | 0.3483748 | 22009.38 |  |  | 0.6967496 | 88.03753125 | 0.776 | 2312.386 | 1170.887 | 1169.721 | 0.2134003 | 1550.998 | 1142.083 | 1.358043 | 227.272 | 0.007880339 | 29.8495 | 0.520972
14.1875205 | 0.00940697175 | 907.2921 | 15.2719326 | 0.0134608746 | 958.6354 | 82.0317109 | 0.0785882697 | 473.7948 | 0.776 | 17299.8 | 0.7456035 | 1.491207 | 69.1992 | [9 empty] | 0.3488854 | 22004.14 |  |  | 0.6977707 | 88.01657 | 0.777 | 2312.729 | 1171.068 | 1169.902 | 0.2138135 | 1551.233 | 1142.245 | 1.358056 | 227.2935 | 0.007879221 | 29.84952 | 0.5209723
14.2164814 | 0.0094388919 | 778.9218 | 15.3025332 | 0.0134927956 | 907.322 | 82.1300156 | 0.0787957534 | 521.7998 | 0.777 | 17287.04 | 0.7466282 | 1.493256 | 69.14817 | [9 empty] | 0.3493959 | 21998.9 |  |  | 0.6987918 | 87.99559 | 0.778 | 2313.071 | 1171.248 | 1170.082 | 0.2142268 | 1551.467 | 1142.407 | 1.358069 | 227.315 | 0.007878104 | 29.84954 | 0.5209727
14.2413447 | 0.00947081205 | 1797.412 | 15.3314951 | 0.0135247158 | 1677.646 | 82.2299531 | 0.078987278 | 559.1208 | 0.778 | 17274.29 | 0.7476529 | 1.495306 | 69.09715 | [9 empty] | 0.3499064 | 21993.65 |  |  | 0.6998129 | 87.97459375 | 0.779 | 2313.413 | 1171.427 | 1170.261 | 0.2146403 | 1551.7 | 1142.569 | 1.35808 | 227.3365 | 0.007876986 | 29.84956 | 0.5209731
14.2700332 | 0.00948677305 | 1694.778 | 15.3582705 | 0.0135406759 | 1917.331 | 82.3298984 | 0.0791660324 | 511.8063 | 0.779 | 17261.53125 | 0.7486777 | 1.497355 | 69.046125 | [9 empty] | 0.350417 | 21988.39 |  |  | 0.700834 | 87.95358 | 0.78 | 2313.754 | 1171.606 | 1170.44 | 0.2150538 | 1551.933 | 1142.731 | 1.358091 | 227.358 | 0.007875868 | 29.84958 | 0.5209735
14.297082 | 0.00950273313 | -838.7999 | 15.3888711 | 0.0135566359 | 967.1972 | 82.4279219 | 0.079357557 | 431.3532 | 0.78 | 17248.78 | 0.7497025 | 1.499405 | 68.9951 | [9 empty] | 0.3509276 | 21983.14 |  |  | 0.7018552 | 87.93255 | 0.781 | 2314.094 | 1171.784 | 1170.619 | 0.2154674 | 1552.165 | 1142.893 | 1.358102 | 227.3795 | 0.007874751 | 29.8496 | 0.5209738
14.3238574 | 0.00947081205 | 898.7321 | 15.4197451 | 0.013588557 | 898.7256 | 82.5243047 | 0.0795809999 | 449.4488 | 0.781 | 17236.02 | 0.7507272 | 1.501454 | 68.94408 | [9 empty] | 0.3514382 | 21977.875 |  |  | 0.7028763 | 87.9115 | 0.782 | 2314.432 | 1171.959 | 1170.795 | 0.2158812 | 1552.396 | 1143.055 | 1.358111 | 227.401 | 0.007873634 | 29.84962 | 0.5209742
14.3525459 | 0.00950273313 | 423.6948 | 15.4484326 | 0.0136204772 | #DIV/0! | 82.6261641 | 0.0798076317 | 463.2137 | 0.782 | 17223.26 | 0.7517519 | 1.503504 | 68.89305 | [9 empty] | 0.3519487 | 21972.61 |  |  | 0.7038975 | 87.89043 | 0.783 | 2314.77 | 1172.134 | 1170.971 | 0.216295 | 1552.625 | 1143.218 | 1.358118 | 227.4225 | 0.007872517 | 29.84964 | 0.5209746
14.3795947 | 0.00956657343 | -1557.843 | 15.4809463 | 0.0136204772 | 907.2651 | 82.7222734 | 0.0800151154 | 438.6958 | 0.783 | 17210.51 | 0.7527766 | 1.505553 | 68.84202 | [9 empty] | 0.3524593 | 21967.34 |  |  | 0.7049187 | 87.86934375 | 0.784 | 2315.105 | 1172.307 | 1171.144 | 0.2167089 | 1552.852 | 1143.38 | 1.358125 | 227.444 | 0.007871399 | 29.84967 | 0.5209749
14.404458 | 0.00955061335 | 1677.648 | 15.5099072 | 0.0136523983 | 958.6937 | 82.8202969 | 0.0802385584 | 511.8058 | 0.784 | 17197.75 | 0.7538013 | 1.507603 | 68.791 | [9 empty] | 0.3529699 | 21962.06 |  |  | 0.7059399 | 87.84823 | 0.785 | 2315.441 | 1172.481 | 1171.317 | 0.2171229 | 1553.08 | 1143.542 | 1.35813 | 227.4656 | 0.007870282 | 29.84969 | 0.5209753
14.4312334 | 0.00956657343 | 847.3648 | 15.5405088 | 0.0136843184 | 847.3882 | 82.9183203 | 0.080430083 | 504.8684 | 0.785 | 17184.99 | 0.7548261 | 1.509652 | 68.73998 | [9 empty] | 0.3534805 | 21956.78 |  |  | 0.7069611 | 87.82711 | 0.786 | 2315.775 | 1172.652 | 1171.489 | 0.217537 | 1553.306 | 1143.705 | 1.358135 | 227.4871 | 0.007869164 | 29.84971 | 0.5209757
14.4582822 | 0.00959849451 | 898.727 | 15.5675576 | 0.0137162386 | 898.703 | 83.016625 | 0.0806247965 | 409.4382 | 0.786 | 17172.24 | 0.7558508 | 1.511702 | 68.68895 | [9 empty] | 0.3539912 | 21951.49 |  |  | 0.7079824 | 87.80596875 | 0.787 | 2316.109 | 1172.824 | 1171.661 | 0.2179512 | 1553.531 | 1143.867 | 1.35814 | 227.5086 | 0.007868049 | 29.84973 | 0.5209761
14.4869697 | 0.00963041466 | 838.8313 | 15.5962451 | 0.0137481596 | #DIV/0! | 83.1146484 | 0.080864206 | 425.4743 | 0.787 | 17159.48 | 0.7568755 | 1.513751 | 68.63792 | [9 empty] | 0.3545018 | 21946.2 |  |  | 0.7090036 | 87.7848 | 0.788 | 2316.442 | 1172.995 | 1171.832 | 0.2183655 | 1553.756 | 1144.029 | 1.358144 | 227.5302 | 0.00786693 | 29.84975 | 0.5209764
14.5137461 | 0.00966233574 | #DIV/0! | 15.6268457 | 0.0137481596 | 967.2245 | 83.2165078 | 0.081103608 | 438.6955 | 0.788 | 17146.72 | 0.7579002 | 1.5158 | 68.5869 | [9 empty] | 0.3550124 | 21940.9 |  |  | 0.7100248 | 87.76362 | 0.789 | 2316.776 | 1173.166 | 1172.003 | 0.21878 | 1553.982 | 1144.192 | 1.358148 | 227.5517 | 0.007865813 | 29.84977 | 0.5209768
14.542707 | 0.00966233574 | 838.8244 | 15.6577197 | 0.0137800798 | 509.2902 | 83.3145312 | 0.0813270509 | 494.9985 | 0.789 | 17133.97 | 0.7589249 | 1.51785 | 68.53587 | [9 empty] | 0.355523 | 21935.61 |  |  | 0.7110461 | 87.74242 | 0.79 | 2317.109 | 1173.337 | 1172.174 | 0.2191945 | 1554.206 | 1144.354 | 1.358152 | 227.5732 | 0.007864698 | 29.84979 | 0.5209772
14.5694824 | 0.00969425589 | 778.9218 | 15.6902334 | 0.013843921 | #DIV/0! | 83.4109141 | 0.0815217644 | 430.1291 | 0.79 | 17121.21 | 0.7599496 | 1.519899 | 68.48484375 | [9 empty] | 0.3560337 | 21930.3 |  |  | 0.7120674 | 87.7212 | 0.791 | 2317.441 | 1173.506 | 1172.343 | 0.2196091 | 1554.43 | 1144.517 | 1.358154 | 227.5948 | 0.00786358 | 29.84982 | 0.5209776
14.5943457 | 0.00972617604 | #DIV/0! | 15.7189209 | 0.013843921 | #DIV/0! | 83.5070234 | 0.0817452073 | 401.456 | 0.791 | 17108.46 | 0.7609743 | 1.521949 | 68.43382 | [9 empty] | 0.3565444 | 21924.99 |  |  | 0.7130888 | 87.69995 | 0.792 | 2317.773 | 1173.677 | 1172.512 | 0.2200239 | 1554.654 | 1144.679 | 1.358157 | 227.6163 | 0.007862465 | 29.84984 | 0.5209779
14.6213945 | 0.00972617604 | 1677.552 | 15.7459697 | 0.013843921 | 639.1285 | 83.6031328 | 0.0819846094 | 336.1305 | 0.792 | 17095.7 | 0.7619991 | 1.523998 | 68.38279 | [9 empty] | 0.357055 | 21919.67 |  |  | 0.7141101 | 87.6786875 | 0.793 | 2318.102 | 1173.849 | 1172.684 | 0.2204388 | 1554.878 | 1144.835 | 1.358168 | 227.637 | 0.007861394 | 29.84986 | 0.5209783
14.6481699 | 0.00974213704 | 898.7583 | 15.7765713 | 0.0138918012 | 1814.479 | 83.6954062 | 0.082259126 | 385.4212 | 0.793 | 17082.94 | 0.7630238 | 1.526048 | 68.33176 | [9 empty] | 0.3575657 | 21914.35 |  |  | 0.7151314 | 87.65741 | 0.794 | 2318.431 | 1174.023 | 1172.857 | 0.2208539 | 1555.104 | 1144.991 | 1.35818 | 227.6576 | 0.007860323 | 29.84988 | 0.5209786
14.6768584 | 0.00977405719 | 1694.778 | 15.8055322 | 0.0139077622 | 898.7569 | 83.7876797 | 0.0824985355 | 376.3665 | 0.794 | 17070.18 | 0.7640485 | 1.528097 | 68.28073 | [9 empty] | 0.3580764 | 21909.03 |  |  | 0.7161527 | 87.63612 | 0.795 | 2318.76 | 1174.197 | 1173.031 | 0.221269 | 1555.329 | 1145.147 | 1.358192 | 227.6783 | 0.007859252 | 29.8499 | 0.520979
14.7039072 | 0.00979001727 | #DIV/0! | 15.8342207 | 0.0139396824 | 1797.451 | 83.8837891 | 0.0827538967 | 430.2069 | 0.795 | 17057.43 | 0.7650732 | 1.530146 | 68.2297 | [9 empty] | 0.3585871 | 21903.7 |  |  | 0.7171741 | 87.6148 | 0.796 | 2319.091 | 1174.372 | 1173.204 | 0.2216843 | 1555.556 | 1145.303 | 1.358204 | 227.699 | 0.00785818 | 29.84992 | 0.5209794
14.7306826 | 0.00979001727 | 559.2053 | 15.8629082 | 0.0139556425 | 1694.787 | 83.9744219 | 0.0829645693 | 385.4208 | 0.796 | 17044.67 | 0.766098 | 1.532196 | 68.17868 | [9 empty] | 0.3590977 | 21898.37 |  |  | 0.7181955 | 87.59348 | 0.797 | 2319.422 | 1174.547 | 1173.379 | 0.2220997 | 1555.782 | 1145.459 | 1.358217 | 227.7197 | 0.007857109 | 29.84994 | 0.5209797
14.757458 | 0.00983789843 | 847.3895 | 15.889957 | 0.0139716025 | 1018.565 | 84.0666953 | 0.0832039788 | 314.5348 | 0.797 | 17031.91 | 0.7671226 | 1.534245 | 68.12765 | [9 empty] | 0.3596084 | 21893.04 |  |  | 0.7192169 | 87.57214 | 0.798 | 2319.753 | 1174.722 | 1173.553 | 0.2225152 | 1556.009 | 1145.616 | 1.358229 | 227.7405 | 0.007856036 | 29.84996 | 0.5209801
14.7845068 | 0.00986981858 | 1557.844 | 15.9224707 | 0.0140035236 | 1018.562 | 84.1570547 | 0.0834912583 | 349.4751 | 0.798 | 17019.15625 | 0.7681473 | 1.536295 | 68.076625 | [9 empty] | 0.3601191 | 21887.7 |  |  | 0.7202383 | 87.55078125 | 0.799 | 2320.083 | 1174.897 | 1173.727 | 0.2229308 | 1556.236 | 1145.772 | 1.358242 | 227.7612 | 0.007854966 | 29.84998 | 0.5209804
14.8093701 | 0.00988577865 | 838.7999 | 15.9549834 | 0.0140354438 | 567.0709 | 84.2474141 | 0.0837498158 | 361.3446 | 0.799 | 17006.4 | 0.7691721 | 1.538344 | 68.0256 | [9 empty] | 0.3606299 | 21882.35 |  |  | 0.7212597 | 87.5294 | 0.8 | 2320.414 | 1175.071 | 1173.901 | 0.2233465 | 1556.462 | 1145.928 | 1.358254 | 227.7819 | 0.007853894 | 29.85 | 0.5209808
14.8361455 | 0.00991769973 | #DIV/0! | 15.9839453 | 0.0140865166 | 1797.525 | 84.3396875 | 0.084005177 | 314.5266 | 0.8 | 16993.64 | 0.7701968 | 1.540394 | 67.97458 | [9 empty] | 0.3611405 | 21877 |  |  | 0.7222811 | 87.50801 | 0.801 | 2320.745 | 1175.246 | 1174.075 | 0.2237623 | 1556.689 | 1146.085 | 1.358267 | 227.8026 | 0.007852823 | 29.85002 | 0.5209811
14.8631943 | 0.00991769973 | #DIV/0! | 16.0126338 | 0.0141024766 | 1917.319 | 84.4300469 | 0.084292464 | 297.8679 | 0.801 | 16980.89 | 0.7712215 | 1.542443 | 67.92355 | [9 empty] | 0.3616513 | 21871.65 |  |  | 0.7233025 | 87.4866 | 0.802 | 2321.076 | 1175.421 | 1174.249 | 0.2241782 | 1556.915 | 1146.241 | 1.358279 | 227.8233 | 0.007851752 | 29.85004 | 0.5209815
14.8918828 | 0.00991769973 | 967.226 | 16.0432344 | 0.0141184367 | #DIV/0! | 84.5165703 | 0.0845829397 | 301.1744 | 0.802 | 16968.13 | 0.7722462 | 1.544492 | 67.87253125 | [9 empty] | 0.362162 | 21866.29 |  |  | 0.724324 | 87.46518 | 0.803 | 2321.40625 | 1175.595 | 1174.423 | 0.2245942 | 1557.142 | 1146.397 | 1.358291 | 227.844 | 0.007850681 | 29.85006 | 0.5209819
14.9227568 | 0.00994961988 | #DIV/0! | 16.0741084 | 0.0141184367 | 898.7002 | 84.6030938 | 0.0848702267 | 285.3498 | 0.803 | 16955.38 | 0.7732709 | 1.546542 | 67.82151 | [9 empty] | 0.3626727 | 21860.93 |  |  | 0.7253455 | 87.44373 | 0.804 | 2321.738 | 1175.77 | 1174.598 | 0.2250104 | 1557.369 | 1146.554 | 1.358304 | 227.8648 | 0.007849609 | 29.85008 | 0.5209822
14.9476201 | 0.00994961988 | #DIV/0! | 16.1027959 | 0.0141503578 | 1814.644 | 84.689625 | 0.0851734728 | 256.5275 | 0.804 | 16942.62 | 0.7742956 | 1.548591 | 67.77048 | [9 empty] | 0.3631835 | 21855.57 |  |  | 0.7263669 | 87.42228125 | 0.805 | 2322.069 | 1175.945 | 1174.772 | 0.2254266 | 1557.595 | 1146.71 | 1.358316 | 227.8855 | 0.007848538 | 29.8501 | 0.5209826
14.9724834 | 0.00994961988 | 599.1396 | 16.1317578 | 0.0141663179 | 639.0956 | 84.7764219 | 0.085511826 | 285.324 | 0.805 | 16929.87 | 0.7753203 | 1.550641 | 67.71946 | [9 empty] | 0.3636942 | 21850.2 |  |  | 0.7273884 | 87.4008 | 0.806 | 2322.399 | 1176.119 | 1174.946 | 0.225843 | 1557.822 | 1146.867 | 1.358328 | 227.9062 | 0.007847466 | 29.85012 | 0.5209829
15.0011709 | 0.00999750104 | 524.9909 | 16.1623584 | 0.014214199 | 958.6594 | 84.8629453 | 0.0858150721 | 278.0732 | 0.806 | 16917.11 | 0.776345 | 1.55269 | 67.6684375 | [9 empty] | 0.364205 | 21844.83 |  |  | 0.7284099 | 87.3793125 | 0.807 | 2322.729 | 1176.292 | 1175.119 | 0.2262594 | 1558.046 | 1147.024 | 1.358339 | 227.927 | 0.007846394 | 29.85014 | 0.5209833
15.0263076 | 0.0100453813 | #DIV/0! | 16.192959 | 0.0142461192 | 1814.581 | 84.9437188 | 0.0861055478 | 259.0662 | 0.807 | 16904.36 | 0.7773697 | 1.554739 | 67.61742 | [9 empty] | 0.3647157 | 21839.45 |  |  | 0.7294315 | 87.3578 | 0.808 | 2323.057 | 1176.464 | 1175.291 | 0.2266759 | 1558.271 | 1147.18 | 1.358349 | 227.9477 | 0.007845325 | 29.85016 | 0.5209836
15.0549951 | 0.0100453813 | 1677.719 | 16.2219199 | 0.0142620793 | 1917.331 | 85.0264141 | 0.0864247531 | 230.0427 | 0.808 | 16891.6 | 0.7783943 | 1.556789 | 67.5664 | [9 empty] | 0.3652265 | 21834.07 |  |  | 0.730453 | 87.33628125 | 0.809 | 2323.385 | 1176.635 | 1175.462 | 0.2270926 | 1558.494 | 1147.337 | 1.358358 | 227.9685 | 0.007844253 | 29.85018 | 0.520984
15.0817715 | 0.0100613413 | 1694.776 | 16.2525205 | 0.0142780393 | 1677.614 | 85.1071875 | 0.0867758766 | 238.7199 | 0.809 | 16878.85 | 0.7794191 | 1.558838 | 67.51538 | [9 empty] | 0.3657373 | 21828.69 |  |  | 0.7314746 | 87.31474 | 0.81 | 2323.712 | 1176.805 | 1175.633 | 0.2275093 | 1558.717 | 1147.494 | 1.358366 | 227.9892 | 0.007843181 | 29.8502 | 0.5209844
15.1088203 | 0.0100773014 | 958.6324 | 16.2792969 | 0.0142940003 | 967.2245 | 85.1879609 | 0.0871142372 | 235.2857 | 0.81 | 16866.09 | 0.7804437 | 1.560887 | 67.46436 | [9 empty] | 0.366248 | 21823.3 |  |  | 0.7324961 | 87.2931875 | 0.811 | 2324.039 | 1176.976 | 1175.803 | 0.2279262 | 1558.939 | 1147.65 | 1.358375 | 228.01 | 0.007842111 | 29.85023 | 0.5209847
15.1394209 | 0.0101092225 | 847.3908 | 16.3101709 | 0.0143259205 | 1917.319 | 85.2668203 | 0.0874494016 | 204.173 | 0.811 | 16853.34 | 0.7814685 | 1.562937 | 67.41334375 | [9 empty] | 0.3667589 | 21817.9 |  |  | 0.7335177 | 87.27162 | 0.812 | 2324.366 | 1177.146 | 1175.974 | 0.2283431 | 1559.162 | 1147.807 | 1.358383 | 228.0308 | 0.007841039 | 29.85025 | 0.5209851
15.1664697 | 0.0101411426 | #DIV/0! | 16.3407715 | 0.0143418806 | 907.2935 | 85.3456797 | 0.0878356397 | 220.0414 | 0.812 | 16840.58 | 0.7824931 | 1.564986 | 67.36233 | [9 empty] | 0.3672696 | 21812.51 |  |  | 0.7345393 | 87.25003125 | 0.813 | 2324.694 | 1177.316 | 1176.144 | 0.2287602 | 1559.385 | 1147.964 | 1.358392 | 228.0515 | 0.007839967 | 29.85027 | 0.5209854
15.191333 | 0.0101411426 | #DIV/0! | 16.3697324 | 0.0143738007 | 679.0494 | 85.4264531 | 0.0882027224 | 199.2173 | 0.813 | 16827.83 | 0.7835178 | 1.567036 | 67.31132 | [9 empty] | 0.3677804 | 21807.11 |  |  | 0.7355608 | 87.22843 | 0.814 | 2325.019 | 1177.485 | 1176.313 | 0.2291773 | 1559.606 | 1148.121 | 1.358399 | 228.0723 | 0.007838897 | 29.85029 | 0.5209858
15.2181084 | 0.0101411426 | 770.3402 | 16.4022461 | 0.0144216819 | 838.8257 | 85.5033984 | 0.0885889605 | 182.523 | 0.814 | 16815.08 | 0.7845425 | 1.569085 | 67.2603 | [9 empty] | 0.3682912 | 21801.7 |  |  | 0.7365825 | 87.2068 | 0.815 | 2325.344 | 1177.653 | 1176.481 | 0.2295946 | 1559.826 | 1148.277 | 1.358405 | 228.0931 | 0.007837827 | 29.85031 | 0.5209861
15.2451572 | 0.0101762554 | 1797.462 | 16.4290215 | 0.014453602 | 907.2651 | 85.5762266 | 0.0889879689 | 202.6343 | 0.815 | 16802.32 | 0.7855672 | 1.571134 | 67.2093 | [9 empty] | 0.368802 | 21796.29 |  |  | 0.7376041 | 87.18517 | 0.816 | 2325.669 | 1177.821 | 1176.65 | 0.2300119 | 1560.047 | 1148.434 | 1.358412 | 228.1138 | 0.007836756 | 29.85033 | 0.5209865
15.2738447 | 0.0101922154 | 838.8307 | 16.4579824 | 0.0144855231 | 1018.593 | 85.6512578 | 0.0893582478 | 183.2082 | 0.816 | 16789.57 | 0.7865919 | 1.573184 | 67.15829 | [9 empty] | 0.3693129 | 21790.88 |  |  | 0.7386257 | 87.16352 | 0.817 | 2325.991 | 1177.992 | 1176.82 | 0.2304294 | 1560.268 | 1148.585 | 1.358426 | 228.1338 | 0.007835726 | 29.85035 | 0.5209868
15.3006211 | 0.0102241365 | 787.4543 | 16.4904961 | 0.0145174433 | #DIV/0! | 85.7243594 | 0.0897572562 | 207.8036 | 0.817 | 16776.82 | 0.7876166 | 1.575233 | 67.10728125 | [9 empty] | 0.3698237 | 21785.46 |  |  | 0.7396474 | 87.14185 | 0.818 | 2326.313 | 1178.163 | 1176.991 | 0.230847 | 1560.489 | 1148.737 | 1.35844 | 228.1538 | 0.007834695 | 29.85037 | 0.5209872
15.3257568 | 0.0102560567 | #DIV/0! | 16.5191836 | 0.0145174433 | #DIV/0! | 85.8013047 | 0.0901275352 | 176.1842 | 0.818 | 16764.07 | 0.7886412 | 1.577282 | 67.05627 | [9 empty] | 0.3703345 | 21780.04 |  |  | 0.740669 | 87.12016 | 0.819 | 2326.636 | 1178.335 | 1177.163 | 0.2312648 | 1560.712 | 1148.888 | 1.358454 | 228.1739 | 0.007833663 | 29.85039 | 0.5209875
15.3525322 | 0.0102560567 | 898.7597 | 16.5462324 | 0.0145174433 | 679.0508 | 85.8744141 | 0.0905424953 | 184.3099 | 0.819 | 16751.32 | 0.7896659 | 1.579332 | 67.00527 | [9 empty] | 0.3708453 | 21774.62 |  |  | 0.7416907 | 87.09846 | 0.82 | 2326.96 | 1178.508 | 1177.335 | 0.2316827 | 1560.934 | 1149.039 | 1.358469 | 228.1939 | 0.007832631 | 29.85041 | 0.5209879
15.3812207 | 0.0102879768 | -787.4881 | 16.5787461 | 0.0145653244 | 907.2907 | 85.9456016 | 0.0909287333 | 178.4306 | 0.82 | 16738.57 | 0.7906906 | 1.581381 | 66.95427 | [9 empty] | 0.3713562 | 21769.19 |  |  | 0.7427124 | 87.07674 | 0.821 | 2327.284 | 1178.68 | 1177.507 | 0.2321007 | 1561.157 | 1149.191 | 1.358484 | 228.214 | 0.0078316 | 29.85043 | 0.5209882
15.4063574 | 0.0102560567 | 599.1404 | 16.607707 | 0.0145972446 | 1797.588 | 86.0167969 | 0.0913277417 | 152.7493 | 0.821 | 16725.82 | 0.7917153 | 1.583431 | 66.90327 | [9 empty] | 0.371867 | 21763.75 |  |  | 0.7437341 | 87.055 | 0.822 | 2327.607 | 1178.853 | 1177.679 | 0.2325187 | 1561.38 | 1149.342 | 1.358499 | 228.234 | 0.007830569 | 29.85045 | 0.5209886
15.4350449 | 0.0103039378 | 838.8544 | 16.6363965 | 0.0146132046 | 2037.061 | 86.0879844 | 0.091793783 | 155.0137 | 0.822 | 16713.07 | 0.7927399 | 1.58548 | 66.85227 | [9 empty] | 0.3723779 | 21758.3125 |  |  | 0.7447558 | 87.03325 | 0.823 | 2327.931 | 1179.025 | 1177.851 | 0.2329369 | 1561.602 | 1149.493 | 1.358514 | 228.254 | 0.007829538 | 29.85047 | 0.5209889
15.4618213 | 0.010335858 | 907.2935 | 16.6689082 | 0.0146291647 | #DIV/0! | 86.1572578 | 0.0922406688 | 159.5918 | 0.823 | 16700.32 | 0.7937646 | 1.587529 | 66.80127 | [9 empty] | 0.3728888 | 21752.87 |  |  | 0.7457775 | 87.01148 | 0.824 | 2328.254 | 1179.198 | 1178.023 | 0.2333552 | 1561.825 | 1149.644 | 1.358528 | 228.2741 | 0.007828507 | 29.85049 | 0.5209892
15.4907822 | 0.0103677781 | 1437.973 | 16.6978711 | 0.0146291647 | 898.7002 | 86.2265391 | 0.0926747844 | 163.3501 | 0.824 | 16687.57 | 0.7947893 | 1.589579 | 66.75028125 | [9 empty] | 0.3733996 | 21747.42 |  |  | 0.7467993 | 86.9897 | 0.825 | 2328.577 | 1179.369 | 1178.194 | 0.2337736 | 1562.047 | 1149.796 | 1.358542 | 228.2941 | 0.007827476 | 29.8505 | 0.5209896
15.5137324 | 0.0103837382 | 1677.614 | 16.7265586 | 0.0146610858 | 639.1285 | 86.2974531 | 0.0931089073 | 156.3129 | 0.825 | 16674.82 | 0.7958139 | 1.591628 | 66.69929 | [9 empty] | 0.3739105 | 21741.97 |  |  | 0.747821 | 86.9679 | 0.826 | 2328.9 | 1179.541 | 1178.365 | 0.2341921 | 1562.269 | 1149.948 | 1.358556 | 228.3142 | 0.007826444 | 29.85052 | 0.5209899
15.5405088 | 0.0103996992 | 967.1932 | 16.7571602 | 0.014708966 | 1694.681 | 86.3648125 | 0.093539834 | 139.7497 | 0.826 | 16662.07 | 0.7968386 | 1.593677 | 66.6483 | [9 empty] | 0.3744214 | 21736.52 |  |  | 0.7488428 | 86.94608 | 0.827 | 2329.223 | 1179.713 | 1178.537 | 0.2346107 | 1562.491 | 1150.099 | 1.358571 | 228.3342 | 0.007825413 | 29.85054 | 0.5209903
15.5713818 | 0.0104316194 | 778.923 | 16.784209 | 0.014724927 | 1018.531 | 86.4321719 | 0.0940218344 | 145.5332 | 0.827 | 16649.33 | 0.7978632 | 1.595726 | 66.5973125 | [9 empty] | 0.3749323 | 21731.06 |  |  | 0.7498646 | 86.92426 | 0.828 | 2329.546 | 1179.884 | 1178.708 | 0.2350295 | 1562.713 | 1150.25 | 1.358585 | 228.3543 | 0.007824383 | 29.85056 | 0.5209906
15.5962451 | 0.0104635395 | #DIV/0! | 16.8167207 | 0.0147568472 | 898.791 | 86.4995312 | 0.0944846794 | 149.6429 | 0.828 | 16636.58 | 0.7988879 | 1.597776 | 66.54632 | [9 empty] | 0.3754432 | 21725.6 |  |  | 0.7508863 | 86.90241 | 0.829 | 2329.869 | 1180.056 | 1178.879 | 0.2354483 | 1562.935 | 1150.402 | 1.358598 | 228.3743 | 0.007823351 | 29.85058 | 0.520991
15.6230205 | 0.0104635395 | 1814.542 | 16.8454102 | 0.0147887673 | #DIV/0! | 86.5668828 | 0.0949347615 | 136.1447 | 0.829 | 16623.83 | 0.7999126 | 1.599825 | 66.49534 | [9 empty] | 0.3759541 | 21720.14 |  |  | 0.7519081 | 86.8805625 | 0.83 | 2330.192 | 1180.227 | 1179.05 | 0.2358673 | 1563.156 | 1150.554 | 1.358612 | 228.3944 | 0.007822319 | 29.8506 | 0.5209913
15.6519824 | 0.0104795005 | 838.8231 | 16.8762832 | 0.0147887673 | 898.7002 | 86.6342422 | 0.0954295248 | 136.2771 | 0.83 | 16611.09 | 0.8009372 | 1.601874 | 66.44435 | [9 empty] | 0.376465 | 21714.67 |  |  | 0.7529299 | 86.8587 | 0.831 | 2330.514 | 1180.398 | 1179.22 | 0.2362863 | 1563.377 | 1150.706 | 1.358625 | 228.4145 | 0.007821289 | 29.85062 | 0.5209917
15.6787578 | 0.0105114207 | #DIV/0! | 16.9049707 | 0.0148206884 | 1934.512 | 86.6955781 | 0.0958796069 | 135.7785 | 0.831 | 16598.34 | 0.8019618 | 1.603924 | 66.39337 | [9 empty] | 0.3769759 | 21709.2 |  |  | 0.7539518 | 86.8368125 | 0.832 | 2330.835 | 1180.567 | 1179.389 | 0.2367054 | 1563.597 | 1150.857 | 1.358636 | 228.4346 | 0.007820257 | 29.85064 | 0.520992
15.7055332 | 0.0105114207 | 423.6888 | 16.9358457 | 0.0148366485 | 817.0121 | 86.7610234 | 0.0963616073 | 132.6712 | 0.832 | 16585.6 | 0.8029865 | 1.605973 | 66.34238 | [9 empty] | 0.3774868 | 21703.73 |  |  | 0.7549736 | 86.81492 | 0.833 | 2331.155 | 1180.735 | 1179.558 | 0.2371247 | 1563.816 | 1151.009 | 1.358648 | 228.4546 | 0.007819226 | 29.85066 | 0.5209923
15.732582 | 0.0105752619 | 838.857 | 16.9645332 | 0.0148717612 | 639.1285 | 86.8245469 | 0.0968404114 | 116.1419 | 0.833 | 16572.85 | 0.8040112 | 1.608022 | 66.29140625 | [9 empty] | 0.3779977 | 21698.25 |  |  | 0.7559955 | 86.79301 | 0.834 | 2331.476 | 1180.904 | 1179.726 | 0.237544 | 1564.035 | 1151.161 | 1.358659 | 228.4747 | 0.007818195 | 29.85068 | 0.5209927
15.7593584 | 0.010607182 | 838.8231 | 16.9951348 | 0.0149196414 | 1814.581 | 86.8842344 | 0.0973543301 | 119.8799 | 0.834 | 16560.11 | 0.8050358 | 1.610072 | 66.24043 | [9 empty] | 0.3785086 | 21692.77 |  |  | 0.7570173 | 86.77109 | 0.835 | 2331.796 | 1181.073 | 1179.894 | 0.2379635 | 1564.254 | 1151.313 | 1.35867 | 228.4948 | 0.007817164 | 29.8507 | 0.520993
15.7861338 | 0.0106391022 | #DIV/0! | 17.0240957 | 0.0149356015 | #DIV/0! | 86.9458438 | 0.0978682563 | 123.9702 | 0.835 | 16547.36 | 0.8060604 | 1.612121 | 66.18945 | [9 empty] | 0.3790196 | 21687.29 |  |  | 0.7580392 | 86.74914 | 0.836 | 2332.116 | 1181.241 | 1180.062 | 0.2383831 | 1564.473 | 1151.465 | 1.358681 | 228.5149 | 0.007816133 | 29.85072 | 0.5209934
15.8131826 | 0.0106391022 | -838.8231 | 17.0546973 | 0.0149356015 | 599.1391 | 87.0071797 | 0.0983630195 | 127.5674 | 0.836 | 16534.62 | 0.8070851 | 1.61417 | 66.13848 | [9 empty] | 0.3795305 | 21681.8 |  |  | 0.759061 | 86.7271875 | 0.837 | 2332.436 | 1181.409 | 1180.23 | 0.2388028 | 1564.691 | 1151.617 | 1.358691 | 228.535 | 0.007815101 | 29.85074 | 0.5209937
15.839958 | 0.010607182 | 559.2049 | 17.0833848 | 0.0149834827 | 1814.593 | 87.0707031 | 0.0988609791 | 119.8798 | 0.837 | 16521.875 | 0.8081098 | 1.61622 | 66.0875 | [9 empty] | 0.3800415 | 21676.3 |  |  | 0.7600829 | 86.70521875 | 0.838 | 2332.755 | 1181.577 | 1180.397 | 0.2392225 | 1564.91 | 1151.769 | 1.358702 | 228.5551 | 0.00781407 | 29.85076 | 0.5209941
15.8667334 | 0.0106550632 | 604.8826 | 17.1123457 | 0.0149994427 | 1018.565 | 87.1303984 | 0.0993589386 | 116.8671 | 0.838 | 16509.13 | 0.8091344 | 1.618269 | 66.03653125 | [9 empty] | 0.3805524 | 21670.81 |  |  | 0.7611048 | 86.68323 | 0.839 | 2333.075 | 1181.745 | 1180.565 | 0.2396424 | 1565.128 | 1151.92 | 1.358712 | 228.5752 | 0.00781304 | 29.85078 | 0.5209944
15.8956953 | 0.0107029434 | -1557.788 | 17.1448594 | 0.0150313638 | 787.4857 | 87.1900859 | 0.0998696685 | 115.61 | 0.839 | 16496.39 | 0.810159 | 1.620318 | 65.98557 | [9 empty] | 0.3810634 | 21665.31 |  |  | 0.7621267 | 86.66123 | 0.84 | 2333.394 | 1181.912 | 1180.732 | 0.2400625 | 1565.346 | 1152.072 | 1.358723 | 228.5952 | 0.007812015 | 29.8508 | 0.5209947
15.9205576 | 0.0106869834 | 838.857 | 17.1699961 | 0.015063284 | #DIV/0! | 87.2495 | 0.100383587 | 109.9607 | 0.84 | 16483.65 | 0.8111836 | 1.622367 | 65.93461 | [9 empty] | 0.3815743 | 21659.8 |  |  | 0.7631487 | 86.63921875 | 0.841 | 2333.709 | 1182.082 | 1180.901 | 0.2404826 | 1565.564 | 1152.218 | 1.35874 | 228.6145 | 0.007811025 | 29.85082 | 0.5209951
15.947334 | 0.0107189035 | 1694.681 | 17.2025078 | 0.015063284 | #DIV/0! | 87.3130312 | 0.10096135 | 117.0621 | 0.841 | 16470.91 | 0.8122083 | 1.624417 | 65.88365 | [9 empty] | 0.3820853 | 21654.3 |  |  | 0.7641706 | 86.6171875 | 0.842 | 2334.025 | 1182.252 | 1181.071 | 0.2409029 | 1565.783 | 1152.363 | 1.358758 | 228.6338 | 0.007810038 | 29.85084 | 0.5209954
15.9743828 | 0.0107348645 | -1917.211 | 17.2331094 | 0.015063284 | 907.2935 | 87.3765547 | 0.101503998 | 109.0315 | 0.842 | 16458.17 | 0.8132329 | 1.626466 | 65.8326875 | [9 empty] | 0.3825963 | 21648.79 |  |  | 0.7651926 | 86.59514 | 0.843 | 2334.342 | 1182.423 | 1181.243 | 0.2413234 | 1566.003 | 1152.509 | 1.358777 | 228.6531 | 0.007809048 | 29.85086 | 0.5209957
16.0049834 | 0.0107189035 | 838.7994 | 17.2620703 | 0.0150952041 | 449.3885 | 87.4343281 | 0.102033876 | 102.349 | 0.843 | 16445.43 | 0.8142576 | 1.628515 | 65.78173 | [9 empty] | 0.3831072 | 21643.27 |  |  | 0.7662145 | 86.57308 | 0.844 | 2334.659 | 1182.594 | 1181.414 | 0.2417438 | 1566.222 | 1152.655 | 1.358795 | 228.6724 | 0.007808061 | 29.85088 | 0.5209961
16.0317588 | 0.0107508246 | 524.9915 | 17.2907598 | 0.0151590453 | 898.7256 | 87.4918281 | 0.102595679 | 97.21999 | 0.844 | 16432.7 | 0.8152822 | 1.630564 | 65.73079 | [9 empty] | 0.3836182 | 21637.75 |  |  | 0.7672365 | 86.55101 | 0.845 | 2334.975 | 1182.765 | 1181.584 | 0.2421644 | 1566.441 | 1152.801 | 1.358813 | 228.6917 | 0.007807072 | 29.85089 | 0.5209964
16.0568955 | 0.0107987048 | 1557.691 | 17.3194473 | 0.0151909655 | 1934.277 | 87.5476875 | 0.103170246 | 96.00785 | 0.845 | 16419.96 | 0.8163068 | 1.632614 | 65.67984 | [9 empty] | 0.3841292 | 21632.23 |  |  | 0.7682585 | 86.52891 | 0.846 | 2335.29 | 1182.934 | 1181.753 | 0.2425851 | 1566.659 | 1152.947 | 1.35883 | 228.711 | 0.007806084 | 29.85091 | 0.5209967
16.0817578 | 0.0108146658 | -1797.412 | 17.3503203 | 0.0152069265 | 958.6907 | 87.601625 | 0.103732049 | 98.9418 | 0.846 | 16407.22 | 0.8173314 | 1.634663 | 65.62889 | [9 empty] | 0.3846402 | 21626.7 |  |  | 0.7692804 | 86.5068125 | 0.847 | 2335.606 | 1183.104 | 1181.923 | 0.2430059 | 1566.878 | 1153.093 | 1.358848 | 228.7303 | 0.007805094 | 29.85093 | 0.5209971
16.1104463 | 0.0107987048 | 564.9148 | 17.3809219 | 0.0152388467 | 1814.593 | 87.6572109 | 0.104293853 | 99.43004 | 0.847 | 16394.49 | 0.818356 | 1.636712 | 65.57795 | [9 empty] | 0.3851512 | 21621.17 |  |  | 0.7703025 | 86.4846875 | 0.848 | 2335.922 | 1183.274 | 1182.093 | 0.2434269 | 1567.096 | 1153.239 | 1.358865 | 228.7496 | 0.007804106 | 29.85095 | 0.5209974
16.1374951 | 0.010846586 | 778.923 | 17.4098828 | 0.0152548067 | 2037.186 | 87.7130703 | 0.104855649 | 102.9386 | 0.848 | 16381.75 | 0.8193806 | 1.638761 | 65.52701 | [9 empty] | 0.3856622 | 21615.64 |  |  | 0.7713245 | 86.46255 | 0.849 | 2336.238 | 1183.444 | 1182.263 | 0.2438479 | 1567.315 | 1153.385 | 1.358883 | 228.7689 | 0.007803118 | 29.85097 | 0.5209977
16.1623584 | 0.0108785061 | 898.7002 | 17.4423965 | 0.0152707668 | 898.7002 | 87.7689297 | 0.105398297 | 87.16201 | 0.849 | 16369.02 | 0.8204052 | 1.64081 | 65.47607 | [9 empty] | 0.3861732 | 21610.1 |  |  | 0.7723465 | 86.4404 | 0.85 | 2336.554 | 1183.614 | 1182.433 | 0.2442691 | 1567.534 | 1153.531 | 1.3589 | 228.7883 | 0.007802129 | 29.85099 | 0.520998
16.1910459 | 0.0109104272 | 847.3908 | 17.471084 | 0.0153026879 | #DIV/0! | 87.8206797 | 0.105992019 | 83.15229 | 0.85 | 16356.28 | 0.8214298 | 1.64286 | 65.42513 | [9 empty] | 0.3866843 | 21604.56 |  |  | 0.7733685 | 86.41823 | 0.851 | 2336.871 | 1183.784 | 1182.603 | 0.2446904 | 1567.753 | 1153.677 | 1.358918 | 228.8076 | 0.007801141 | 29.85101 | 0.5209984
16.2180947 | 0.0109423473 | #DIV/0! | 17.5000449 | 0.0153026879 | 1797.576 | 87.8727031 | 0.106617659 | 95.8697 | 0.851 | 16343.55 | 0.8224545 | 1.644909 | 65.3742 | [9 empty] | 0.3871953 | 21599.01 |  |  | 0.7743906 | 86.39605 | 0.852 | 2337.186 | 1183.954 | 1182.772 | 0.2451117 | 1567.971 | 1153.824 | 1.358934 | 228.8269 | 0.007800152 | 29.85103 | 0.5209987
16.2448711 | 0.0109423473 | #DIV/0! | 17.5287344 | 0.015318648 | 479.308 | 87.9247266 | 0.107160307 | 90.39887 | 0.852 | 16330.82 | 0.8234791 | 1.646958 | 65.32327 | [9 empty] | 0.3877063 | 21593.46 |  |  | 0.7754127 | 86.37386 | 0.853 | 2337.501 | 1184.123 | 1182.941 | 0.2455332 | 1568.188 | 1153.97 | 1.358951 | 228.8463 | 0.007799163 | 29.85105 | 0.520999
16.2716465 | 0.0109423473 | #DIV/0! | 17.559334 | 0.0153824892 | 1694.776 | 87.9783984 | 0.107754029 | 87.62266 | 0.853 | 16318.09 | 0.8245037 | 1.649007 | 65.27235 | [9 empty] | 0.3882174 | 21587.91 |  |  | 0.7764348 | 86.35165625 | 0.854 | 2337.816 | 1184.292 | 1183.109 | 0.2459547 | 1568.406 | 1154.116 | 1.358967 | 228.8656 | 0.007798175 | 29.85106 | 0.5209994
16.3006074 | 0.0109423473 | 561.7178 | 17.5863828 | 0.0153984493 | 1917.393 | 88.0304219 | 0.108347751 | 93.35575 | 0.854 | 16305.36 | 0.8255283 | 1.651057 | 65.22143 | [9 empty] | 0.3887284 | 21582.36 |  |  | 0.7774569 | 86.32945 | 0.855 | 2338.132 | 1184.461 | 1183.279 | 0.2463764 | 1568.624 | 1154.262 | 1.358984 | 228.8849 | 0.007797187 | 29.85108 | 0.5209997
16.3292959 | 0.0109934201 | 1677.646 | 17.6169844 | 0.0154144093 | #DIV/0! | 88.0843594 | 0.108925514 | 78.60143 | 0.855 | 16292.63 | 0.8265529 | 1.653106 | 65.17051 | [9 empty] | 0.3892395 | 21576.8 |  |  | 0.7784789 | 86.30721 | 0.856 | 2338.447 | 1184.629 | 1183.447 | 0.2467982 | 1568.841 | 1154.409 | 1.358999 | 228.9043 | 0.007796197 | 29.8511 | 0.521
16.3560713 | 0.0110093802 | 1574.971 | 17.649498 | 0.0154144093 | 1934.393 | 88.1322812 | 0.109535195 | 80.49083 | 0.856 | 16279.9 | 0.8275775 | 1.655155 | 65.11959375 | [9 empty] | 0.3897505 | 21571.24 |  |  | 0.7795011 | 86.28496875 | 0.857 | 2338.76 | 1184.797 | 1183.614 | 0.2472201 | 1569.057 | 1154.555 | 1.359014 | 228.9236 | 0.00779521 | 29.85112 | 0.5210003
16.381208 | 0.0110253403 | 1557.691 | 17.6803711 | 0.0154303694 | 419.4063 | 88.1823828 | 0.110157646 | 80.71437 | 0.857 | 16267.17 | 0.8286021 | 1.657204 | 65.06868 | [9 empty] | 0.3902616 | 21565.68 |  |  | 0.7805232 | 86.26271875 | 0.858 | 2339.073 | 1184.964 | 1183.781 | 0.2476421 | 1569.273 | 1154.702 | 1.359028 | 228.943 | 0.00779422 | 29.85114 | 0.5210007
16.4060703 | 0.0110413013 | 1917.381 | 17.7071465 | 0.0154942106 | 684.7594 | 88.2303047 | 0.110751368 | 80.09302 | 0.858 | 16254.44 | 0.8296266 | 1.659253 | 65.01777 | [9 empty] | 0.3907726 | 21560.11 |  |  | 0.7815453 | 86.24045 | 0.859 | 2339.386 | 1185.13 | 1183.946 | 0.2480642 | 1569.487 | 1154.848 | 1.359042 | 228.9624 | 0.007793231 | 29.85116 | 0.521001
16.4366719 | 0.0110572614 | 847.3908 | 17.7399336 | 0.0155420918 | 838.8231 | 88.2804141 | 0.111377008 | 81.16172 | 0.859 | 16241.72 | 0.8306512 | 1.661302 | 64.96687 | [9 empty] | 0.3912837 | 21554.54 |  |  | 0.7825674 | 86.21817 | 0.86 | 2339.698 | 1185.295 | 1184.111 | 0.2484864 | 1569.701 | 1154.995 | 1.359055 | 228.9817 | 0.007792243 | 29.85118 | 0.5210013
16.4637207 | 0.0110891815 | 519.2706 | 17.766709 | 0.015574012 | -958.6876 | 88.3286016 | 0.11197073 | 82.17075 | 0.86 | 16228.99 | 0.8316758 | 1.663352 | 64.91596 | [9 empty] | 0.3917948 | 21548.97 |  |  | 0.7835896 | 86.19588 | 0.861 | 2340.009 | 1185.461 | 1184.276 | 0.2489087 | 1569.915 | 1155.141 | 1.359068 | 229.0011 | 0.007791255 | 29.8512 | 0.5210017
16.488584 | 0.0111370627 | 838.8257 | 17.7973105 | 0.0155420918 | 907.2938 | 88.3784375 | 0.112577222 | 71.54597 | 0.861 | 16216.27 | 0.8327004 | 1.665401 | 64.86507 | [9 empty] | 0.3923059 | 21543.39 |  |  | 0.7846117 | 86.17358 | 0.862 | 2340.321 | 1185.627 | 1184.441 | 0.2493311 | 1570.13 | 1155.288 | 1.359081 | 229.0205 | 0.007790267 | 29.85122 | 0.521002
16.5153594 | 0.0111689828 | -1694.787 | 17.8262715 | 0.015574012 | 958.6311 | 88.426625 | 0.11325074 | 75.11654 | 0.862 | 16203.54 | 0.833725 | 1.66745 | 64.81417 | [9 empty] | 0.392817 | 21537.82 |  |  | 0.7856339 | 86.15127 | 0.863 | 2340.634 | 1185.793 | 1184.607 | 0.2497537 | 1570.344 | 1155.434 | 1.359094 | 229.0398 | 0.007789278 | 29.85123 | 0.5210023
16.5424082 | 0.0111530228 | 898.7284 | 17.8568711 | 0.0156059321 | 958.6907 | 88.4748203 | 0.113892347 | 71.69587 | 0.863 | 16190.82 | 0.8347495 | 1.669499 | 64.76328 | [9 empty] | 0.393328 | 21532.23 |  |  | 0.7866561 | 86.12893 | 0.864 | 2340.945 | 1185.96 | 1184.773 | 0.2501763 | 1570.559 | 1155.579 | 1.35911 | 229.059 | 0.007788303 | 29.85125 | 0.5210026
16.5710957 | 0.0111849429 | #DIV/0! | 17.8874727 | 0.0156378523 | 933.7676 | 88.5208203 | 0.114533946 | 76.77785 | 0.864 | 16178.1 | 0.8357741 | 1.671548 | 64.71239 | [9 empty] | 0.3938391 | 21526.65 |  |  | 0.7876782 | 86.10659375 | 0.865 | 2341.254 | 1186.128 | 1184.94 | 0.2505991 | 1570.774 | 1155.721 | 1.35913 | 229.0777 | 0.007787349 | 29.85127 | 0.521003
16.5978711 | 0.0111849429 | 787.4635 | 17.9202598 | 0.015672965 | 1917.148 | 88.5651797 | 0.115111709 | 68.2982 | 0.865 | 16165.38 | 0.8367987 | 1.673597 | 64.66151 | [9 empty] | 0.3943502 | 21521.06 |  |  | 0.7887005 | 86.08423 | 0.866 | 2341.565 | 1186.297 | 1185.109 | 0.251022 | 1570.99 | 1155.862 | 1.35915 | 229.0964 | 0.007786396 | 29.85129 | 0.5210033
16.6230078 | 0.011216864 | 559.2165 | 17.9508594 | 0.015688926 | 1575.07 | 88.6111797 | 0.115785226 | 66.17487 | 0.866 | 16152.66 | 0.8378233 | 1.675647 | 64.61063 | [9 empty] | 0.3948613 | 21515.47 |  |  | 0.7897227 | 86.06187 | 0.867 | 2341.875 | 1186.466 | 1185.278 | 0.2514451 | 1571.206 | 1156.004 | 1.359171 | 229.1151 | 0.007785441 | 29.85131 | 0.5210036
16.6497832 | 0.0112647442 | #DIV/0! | 17.9759961 | 0.0157048851 | 1797.35 | 88.6555391 | 0.116455562 | 76.58386 | 0.867 | 16139.94 | 0.8388478 | 1.677696 | 64.55976 | [9 empty] | 0.3953725 | 21509.87 |  |  | 0.7907449 | 86.03949 | 0.868 | 2342.186 | 1186.635 | 1185.446 | 0.2518682 | 1571.423 | 1156.146 | 1.359191 | 229.1338 | 0.007784486 | 29.85133 | 0.5210039
16.6765586 | 0.0112647442 | -847.3908 | 18.0046836 | 0.0157208461 | 679.0494 | 88.7034531 | 0.117081203 | 64.3371 | 0.868 | 16127.22 | 0.8398724 | 1.679745 | 64.50888 | [9 empty] | 0.3958836 | 21504.27 |  |  | 0.7917671 | 86.01709375 | 0.869 | 2342.497 | 1186.804 | 1185.615 | 0.2522914 | 1571.638 | 1156.288 | 1.35921 | 229.1526 | 0.00778353 | 29.85134 | 0.5210042
16.7036074 | 0.0112328241 | 599.1934 | 18.0371973 | 0.0157687273 | 1814.695 | 88.7478125 | 0.117770687 | 64.12225 | 0.869 | 16114.5 | 0.840897 | 1.681794 | 64.45802 | [9 empty] | 0.3963947 | 21498.67 |  |  | 0.7927893 | 85.9946875 | 0.87 | 2342.807 | 1186.972 | 1185.783 | 0.2527148 | 1571.854 | 1156.43 | 1.35923 | 229.1713 | 0.007782575 | 29.85136 | 0.5210046
16.7322969 | 0.0112807043 | 559.206 | 18.0661582 | 0.0157846864 | 898.7375 | 88.7899766 | 0.118428245 | 64.54911 | 0.87 | 16101.79 | 0.8419215 | 1.683843 | 64.40715 | [9 empty] | 0.3969058 | 21493.07 |  |  | 0.7938116 | 85.97227 | 0.871 | 2343.117 | 1187.140625 | 1185.952 | 0.2531382 | 1572.07 | 1156.571 | 1.35925 | 229.1901 | 0.00778162 | 29.85138 | 0.5210049
16.7590723 | 0.0113285854 | #DIV/0! | 18.0948477 | 0.0158166084 | 898.7256 | 88.8324219 | 0.119085811 | 69.12651 | 0.871 | 16089.07 | 0.8429461 | 1.685892 | 64.35629 | [9 empty] | 0.3974169 | 21487.46 |  |  | 0.7948338 | 85.94983 | 0.872 | 2343.427 | 1187.309 | 1186.12 | 0.2535617 | 1572.285 | 1156.713 | 1.35927 | 229.2088 | 0.007780665 | 29.8514 | 0.5210052
16.7861211 | 0.0113285854 | #DIV/0! | 18.1235352 | 0.0158485286 | 1934.508 | 88.8767734 | 0.11972741 | 61.44856 | 0.872 | 16076.36 | 0.8439706 | 1.687941 | 64.30543 | [9 empty] | 0.3979281 | 21481.84375 |  |  | 0.7958561 | 85.927375 | 0.873 | 2343.737 | 1187.477 | 1186.288 | 0.2539854 | 1572.501 | 1156.855 | 1.359289 | 229.2276 | 0.007779712 | 29.85142 | 0.5210055
16.8109844 | 0.0113285854 | 559.2049 | 18.1544082 | 0.0158644877 | #DIV/0! | 88.9189453 | 0.120413706 | 57.44462 | 0.873 | 16063.64 | 0.8449951 | 1.68999 | 64.25457 | [9 empty] | 0.3984392 | 21476.23 |  |  | 0.7968784 | 85.90490625 | 0.874 | 2344.047 | 1187.645 | 1186.456 | 0.2544092 | 1572.716 | 1156.997 | 1.359309 | 229.2463 | 0.007778758 | 29.85144 | 0.5210058
16.8377598 | 0.0113764666 | #DIV/0! | 18.1830977 | 0.0158644877 | 967.1387 | 88.9594688 | 0.121119142 | 62.60198 | 0.874 | 16050.93 | 0.8460197 | 1.692039 | 64.20372 | [9 empty] | 0.3989504 | 21470.61 |  |  | 0.7979007 | 85.88243 | 0.875 | 2344.357 | 1187.813 | 1186.623 | 0.2548331 | 1572.931 | 1157.139 | 1.359327 | 229.2651 | 0.007777802 | 29.85145 | 0.5210061
16.8667207 | 0.0113764666 | 1797.451 | 18.2139707 | 0.0158964097 | 639.1405 | 89.0016328 | 0.121792667 | 64.54911 | 0.875 | 16038.22 | 0.8470442 | 1.694088 | 64.15288 | [9 empty] | 0.3994615 | 21464.98 |  |  | 0.798923 | 85.85993 | 0.876 | 2344.667 | 1187.981 | 1186.791 | 0.255257 | 1573.146 | 1157.281 | 1.359346 | 229.2838 | 0.007776847 | 29.85147 | 0.5210065
16.8954082 | 0.0113924267 | 1557.841 | 18.2445723 | 0.015944289 | 1797.35 | 89.0440781 | 0.122450233 | 57.05635 | 0.876 | 16025.51 | 0.8480688 | 1.696138 | 64.10204 | [9 empty] | 0.3999727 | 21459.36 |  |  | 0.7999454 | 85.83742 | 0.877 | 2344.976 | 1188.148 | 1186.958 | 0.2556812 | 1573.361 | 1157.423 | 1.359365 | 229.3026 | 0.007775893 | 29.85149 | 0.5210068
16.9202715 | 0.0114083868 | 524.9817 | 18.2732598 | 0.01596025 | 967.1932 | 89.0843281 | 0.123155676 | 54.73072 | 0.877 | 16012.8 | 0.8490933 | 1.698187 | 64.0512 | [9 empty] | 0.4004838 | 21453.72 |  |  | 0.8009677 | 85.8149 | 0.878 | 2345.285 | 1188.316 | 1187.125 | 0.2561054 | 1573.575 | 1157.565 | 1.359384 | 229.3214 | 0.007774939 | 29.85151 | 0.5210071
16.9454082 | 0.0114562679 | 1797.451 | 18.3041328 | 0.0159921702 | 1797.475 | 89.1229375 | 0.123861119 | 54.33196 | 0.878 | 16000.09 | 0.8501179 | 1.700236 | 64.00037 | [9 empty] | 0.400995 | 21448.09 |  |  | 0.80199 | 85.79237 | 0.879 | 2345.594 | 1188.483 | 1187.292 | 0.2565297 | 1573.79 | 1157.707 | 1.359402 | 229.3401 | 0.007773985 | 29.85153 | 0.5210074
16.9740957 | 0.011472228 | #DIV/0! | 18.3328223 | 0.0160081312 | 1917.376 | 89.1612656 | 0.124566562 | 61.63838 | 0.879 | 15987.38 | 0.8511423 | 1.702285 | 63.94954 | [9 empty] | 0.4015062 | 21442.46 |  |  | 0.8030124 | 85.76982 | 0.88 | 2345.903 | 1188.649 | 1187.458 | 0.256954 | 1574.003 | 1157.85 | 1.359419 | 229.3589 | 0.007773029 | 29.85154 | 0.5210077
17.0008711 | 0.011472228 | 1574.971 | 18.3634219 | 0.0160240903 | 967.1983 | 89.2017969 | 0.125224128 | 51.98052 | 0.88 | 15974.68 | 0.8521669 | 1.704334 | 63.89871 | [9 empty] | 0.4020174 | 21436.81 |  |  | 0.8040348 | 85.74726 | 0.881 | 2346.21 | 1188.814 | 1187.623 | 0.2573785 | 1574.216 | 1157.992 | 1.359436 | 229.3777 | 0.007772075 | 29.85156 | 0.5210081
17.0260078 | 0.0114881881 | 838.8257 | 18.3942969 | 0.0160560124 | 1797.564 | 89.240125 | 0.125961483 | 51.46966 | 0.881 | 15961.97 | 0.8531914 | 1.706383 | 63.8479 | [9 empty] | 0.4025286 | 21431.17 |  |  | 0.8050571 | 85.7246875 | 0.882 | 2346.518 | 1188.979 | 1187.788 | 0.2578032 | 1574.428 | 1158.134 | 1.359452 | 229.3965 | 0.00777112 | 29.85158 | 0.5210084
17.0527832 | 0.0115201082 | 898.7629 | 18.4229844 | 0.0160719715 | 898.7256 | 89.2787344 | 0.126711622 | 57.05691 | 0.882 | 15949.27 | 0.8542159 | 1.708432 | 63.79708 | [9 empty] | 0.4030398 | 21425.53 |  |  | 0.8060795 | 85.7021 | 0.883 | 2346.825 | 1189.144 | 1187.953 | 0.2582279 | 1574.640625 | 1158.277 | 1.359469 | 229.4153 | 0.007770165 | 29.8516 | 0.5210087
17.0814727 | 0.0115520293 | 1694.776 | 18.4516719 | 0.0161038917 | 604.8921 | 89.3189844 | 0.127417058 | 54.73009 | 0.883 | 15936.57 | 0.8552405 | 1.710481 | 63.74627 | [9 empty] | 0.403551 | 21419.88 |  |  | 0.8071019 | 85.67951 | 0.884 | 2347.131 | 1189.309 | 1188.117 | 0.2586528 | 1574.852 | 1158.419 | 1.359485 | 229.4341 | 0.007769211 | 29.85162 | 0.521009
17.1085215 | 0.0115679894 | 838.8257 | 18.4806348 | 0.0161517728 | 958.6281 | 89.3575938 | 0.128122509 | 51.61921 | 0.884 | 15923.87 | 0.8562649 | 1.71253 | 63.69546875 | [9 empty] | 0.4040622 | 21414.23 |  |  | 0.8081243 | 85.65690625 | 0.885 | 2347.438 | 1189.474 | 1188.281 | 0.2590777 | 1575.064 | 1158.561 | 1.3595 | 229.4529 | 0.007768256 | 29.85164 | 0.5210093
17.1352969 | 0.0115999095 | 1437.911 | 18.5112344 | 0.016183693 | #DIV/0! | 89.3940078 | 0.128827944 | 50.4871 | 0.885 | 15911.17 | 0.8572894 | 1.714579 | 63.64467 | [9 empty] | 0.4045734 | 21408.57 |  |  | 0.8091467 | 85.63429 | 0.886 | 2347.745 | 1189.638 | 1188.445 | 0.2595028 | 1575.276 | 1158.704 | 1.359516 | 229.4717 | 0.007767302 | 29.85165 | 0.5210096
17.1582461 | 0.0116158696 | 1694.681 | 18.5382832 | 0.016183693 | 639.1165 | 89.4304297 | 0.129549354 | 48.203 | 0.886 | 15898.46875 | 0.858314 | 1.716628 | 63.593875 | [9 empty] | 0.4050846 | 21402.91 |  |  | 0.8101691 | 85.61165625 | 0.887 | 2348.051 | 1189.802 | 1188.608 | 0.259928 | 1575.487 | 1158.846 | 1.359531 | 229.4905 | 0.007766348 | 29.85167 | 0.52101
17.1852949 | 0.0116318306 | 1797.576 | 18.5688848 | 0.0162315741 | 1917.148 | 89.4652031 | 0.130270749 | 51.61818 | 0.887 | 15885.77 | 0.8593385 | 1.718677 | 63.54309 | [9 empty] | 0.4055958 | 21397.25 |  |  | 0.8111916 | 85.58902 | 0.888 | 2348.354 | 1189.967 | 1188.773 | 0.2603532 | 1575.698 | 1158.984 | 1.359551 | 229.5087 | 0.007765421 | 29.85169 | 0.5210103
17.2139844 | 0.0116477907 | 898.7284 | 18.5994844 | 0.0162475351 | #DIV/0! | 89.5016172 | 0.1309762 | 45.5498 | 0.888 | 15873.08 | 0.8603629 | 1.720726 | 63.4923 | [9 empty] | 0.406107 | 21391.59 |  |  | 0.812214 | 85.56637 | 0.889 | 2348.656 | 1190.133 | 1188.9375 | 0.2607786 | 1575.909 | 1159.122 | 1.359572 | 229.5269 | 0.0077645 | 29.85171 | 0.5210106
17.2426719 | 0.0116797108 | -1574.971 | 18.6284473 | 0.0162475351 | 479.3148 | 89.5344766 | 0.131697595 | 50.88872 | 0.889 | 15860.38 | 0.8613875 | 1.722775 | 63.44152 | [9 empty] | 0.4066182 | 21385.93 |  |  | 0.8132364 | 85.5437 | 0.89 | 2348.961 | 1190.3 | 1189.104 | 0.2612042 | 1576.122 | 1159.259 | 1.359594 | 229.545 | 0.007763579 | 29.85173 | 0.5210109
17.2678086 | 0.0116637507 | 449.3565 | 18.6590469 | 0.0163113754 | #DIV/0! | 89.5728125 | 0.132450923 | 52.36103 | 0.89 | 15847.69 | 0.862412 | 1.724824 | 63.39074 | [9 empty] | 0.4071294 | 21380.26 |  |  | 0.8142589 | 85.52103125 | 0.891 | 2349.265625 | 1190.467 | 1189.272 | 0.2616298 | 1576.335 | 1159.397 | 1.359617 | 229.5632 | 0.007762659 | 29.85174 | 0.5210112
17.2964961 | 0.011727592 | 1298.229 | 18.6877344 | 0.0163113754 | 1694.681 | 89.6114219 | 0.133188292 | 46.78886 | 0.891 | 15834.99 | 0.8634365 | 1.726873 | 63.33996875 | [9 empty] | 0.4076407 | 21374.59 |  |  | 0.8152813 | 85.49834375 | 0.892 | 2349.571 | 1190.635 | 1189.439 | 0.2620556 | 1576.548 | 1159.534 | 1.35964 | 229.5813 | 0.007761738 | 29.85176 | 0.5210115
17.3213594 | 0.0117467437 | 1694.681 | 18.7147832 | 0.0163273364 | 1917.49 | 89.6459219 | 0.133925647 | 48.20206 | 0.892 | 15822.3 | 0.8644609 | 1.728922 | 63.2892 | [9 empty] | 0.4081519 | 21368.91 |  |  | 0.8163038 | 85.47565 | 0.893 | 2349.875 | 1190.802 | 1189.606 | 0.2624815 | 1576.761 | 1159.672 | 1.359662 | 229.5995 | 0.007760817 | 29.85178 | 0.5210118
17.3484082 | 0.0117627047 | 599.1516 | 18.7453848 | 0.0163432956 | 604.8503 | 89.6806953 | 0.134647056 | 43.93522 | 0.893 | 15809.61 | 0.8654854 | 1.730971 | 63.23844 | [9 empty] | 0.4086632 | 21363.23 |  |  | 0.8173263 | 85.4529375 | 0.894 | 2350.179 | 1190.968 | 1189.773 | 0.2629074 | 1576.973 | 1159.809 | 1.359684 | 229.6176 | 0.007759898 | 29.8518 | 0.5210121
17.3770957 | 0.0118105849 | #DIV/0! | 18.7743457 | 0.0163911767 | #DIV/0! | 89.7151953 | 0.135432303 | 44.8476 | 0.894 | 15796.92 | 0.8665099 | 1.73302 | 63.1876875 | [9 empty] | 0.4091744 | 21357.55 |  |  | 0.8183488 | 85.43021875 | 0.895 | 2350.483 | 1191.135 | 1189.939 | 0.2633335 | 1577.186 | 1159.947 | 1.359705 | 229.6358 | 0.007758977 | 29.85181 | 0.5210124
17.403873 | 0.0118105849 | #DIV/0! | 18.8030352 | 0.0163911767 | 1917.148 | 89.7496953 | 0.136201575 | 43.61892 | 0.895 | 15784.23 | 0.8675343 | 1.735069 | 63.1369375 | [9 empty] | 0.4096856 | 21351.87 |  |  | 0.8193713 | 85.40749 | 0.896 | 2350.787 | 1191.3 | 1190.106 | 0.2637596 | 1577.398 | 1160.084 | 1.359727 | 229.6539 | 0.007758056 | 29.85183 | 0.5210127
17.432834 | 0.0118105849 | 1437.911 | 18.8336348 | 0.0164071377 | 879.309 | 89.7825547 | 0.136954904 | 45.79678 | 0.896 | 15771.55 | 0.8685588 | 1.737118 | 63.08619 | [9 empty] | 0.4101969 | 21346.1875 |  |  | 0.8203938 | 85.38475 | 0.897 | 2351.091 | 1191.466 | 1190.272 | 0.2641858 | 1577.61 | 1160.222 | 1.359748 | 229.6721 | 0.007757136 | 29.85185 | 0.521013
17.4557832 | 0.011826545 | 1797.576 | 18.8645098 | 0.0164422505 | 639.0987 | 89.8170547 | 0.137708232 | 46.35687 | 0.897 | 15758.86 | 0.8695833 | 1.739167 | 63.03545 | [9 empty] | 0.4107082 | 21340.5 |  |  | 0.8214163 | 85.36199 | 0.898 | 2351.395 | 1191.632 | 1190.438 | 0.2646122 | 1577.822 | 1160.36 | 1.359769 | 229.6903 | 0.007756215 | 29.85187 | 0.5210133
17.4844727 | 0.0118425051 | 524.9817 | 18.8951094 | 0.0164901298 | 1917.267 | 89.8518281 | 0.138458356 | 48.82031 | 0.898 | 15746.18 | 0.8706078 | 1.741216 | 62.98471 | [9 empty] | 0.4112194 | 21334.81 |  |  | 0.8224389 | 85.33923 | 0.899 | 2351.698 | 1191.798 | 1190.604 | 0.2650387 | 1578.034 | 1160.498 | 1.359791 | 229.7085 | 0.007755294 | 29.85188 | 0.5210137
17.5096094 | 0.0118903862 | 1677.646 | 18.9257109 | 0.0165060908 | #DIV/0! | 89.8901641 | 0.139243603 | 46.53205 | 0.899 | 15733.5 | 0.8716322 | 1.743264 | 62.93398 | [9 empty] | 0.4117307 | 21329.11 |  |  | 0.8234614 | 85.31645 | 0.9 | 2352.002 | 1191.964 | 1190.77 | 0.2654653 | 1578.245 | 1160.635 | 1.359811 | 229.7266 | 0.007754374 | 29.8519 | 0.521014
17.5363848 | 0.0119063463 | #DIV/0! | 18.9546719 | 0.0165060908 | 958.6311 | 89.9268516 | 0.140032038 | 39.05013 | 0.9 | 15720.81 | 0.8726567 | 1.745313 | 62.88326 | [9 empty] | 0.412242 | 21323.41 |  |  | 0.824484 | 85.29365 | 0.901 | 2352.305 | 1192.13 | 1190.935 | 0.265892 | 1578.456 | 1160.773 | 1.359832 | 229.7448 | 0.007753453 | 29.85192 | 0.5210143
17.5650723 | 0.0119063463 | 1574.971 | 18.9852715 | 0.0165380109 | 559.2445 | 89.9575156 | 0.140817285 | 40.03652 | 0.901 | 15708.13 | 0.8736811 | 1.747362 | 62.83254 | [9 empty] | 0.4127533 | 21317.71 |  |  | 0.8255066 | 85.27084375 | 0.902 | 2352.608 | 1192.295 | 1191.1 | 0.2663188 | 1578.668 | 1160.911 | 1.359852 | 229.763 | 0.007752532 | 29.85194 | 0.5210146
17.590209 | 0.0119223064 | 838.7994 | 19.0120488 | 0.0165858921 | 1027.102 | 89.9881875 | 0.141583383 | 38.46058 | 0.902 | 15695.46 | 0.8747056 | 1.749411 | 62.78182 | [9 empty] | 0.4132646 | 21312.01 |  |  | 0.8265291 | 85.24802 | 0.903 | 2352.911 | 1192.46 | 1191.265 | 0.2667457 | 1578.879 | 1161.049 | 1.359873 | 229.7812 | 0.007751611 | 29.85195 | 0.5210149
17.6169844 | 0.0119542275 | 559.2165 | 19.044834 | 0.0166178122 | 1797.469 | 90.019125 | 0.142387778 | 42.53573 | 0.903 | 15682.78 | 0.87573 | 1.75146 | 62.73111 | [9 empty] | 0.4137759 | 21306.3 |  |  | 0.8275517 | 85.2252 | 0.904 | 2353.214 | 1192.625 | 1191.429 | 0.2671728 | 1579.089 | 1161.187 | 1.359892 | 229.7994 | 0.00775069 | 29.85197 | 0.5210152
17.6437598 | 0.0120021077 | 1814.479 | 19.0735234 | 0.0166337732 | 907.2938 | 90.0517109 | 0.143153861 | 39.23908 | 0.904 | 15670.1 | 0.8767545 | 1.753509 | 62.6804 | [9 empty] | 0.4142871 | 21300.59 |  |  | 0.8285743 | 85.20234375 | 0.905 | 2353.515 | 1192.789 | 1191.593 | 0.2675999 | 1579.299 | 1161.325 | 1.359911 | 229.8176 | 0.007749769 | 29.85199 | 0.5210155
17.6727207 | 0.0120180687 | 1677.646 | 19.1024844 | 0.0166656934 | 1917.376 | 90.0826484 | 0.143942297 | 36.61273 | 0.905 | 15657.43 | 0.8777789 | 1.755558 | 62.62971 | [9 empty] | 0.4147985 | 21294.87 |  |  | 0.8295969 | 85.17948 | 0.906 | 2353.817 | 1192.952 | 1191.756 | 0.2680271 | 1579.508 | 1161.463 | 1.35993 | 229.8358 | 0.007748849 | 29.85201 | 0.5210158
17.6994961 | 0.0120340288 | -1557.841 | 19.133084 | 0.0166816525 | 1917.267 | 90.1113984 | 0.144727543 | 37.53802 | 0.906 | 15644.75 | 0.8788034 | 1.757607 | 62.57901 | [9 empty] | 0.4153098 | 21289.15 |  |  | 0.8306195 | 85.15662 | 0.907 | 2354.118 | 1193.115 | 1191.919 | 0.2684545 | 1579.717 | 1161.601 | 1.359949 | 229.854 | 0.007747929 | 29.85202 | 0.5210161
17.7243594 | 0.0120180687 | 564.9266 | 19.1636855 | 0.0166976135 | 907.2938 | 90.1401562 | 0.145493641 | 42.38841 | 0.907 | 15632.08 | 0.8798278 | 1.759656 | 62.52832 | [9 empty] | 0.4158211 | 21283.43 |  |  | 0.8316422 | 85.13373 | 0.908 | 2354.418 | 1193.278 | 1192.081 | 0.2688819 | 1579.926 | 1161.739 | 1.359966 | 229.8722 | 0.007747007 | 29.85204 | 0.5210164
17.7514082 | 0.0120659489 | 1797.576 | 19.1926465 | 0.0167295337 | 1917.267 | 90.1749297 | 0.146313995 | 36.61268 | 0.908 | 15619.41 | 0.8808522 | 1.761704 | 62.47764 | [9 empty] | 0.4163324 | 21277.71 |  |  | 0.8326648 | 85.11084375 | 0.909 | 2354.719 | 1193.441 | 1192.243 | 0.2693095 | 1580.134 | 1161.877 | 1.359984 | 229.8905 | 0.007746087 | 29.85206 | 0.5210167
17.7800977 | 0.012081909 | 479.2956 | 19.223248 | 0.0167454947 | 639.0768 | 90.2036797 | 0.147099242 | 34.16522 | 0.909 | 15606.74 | 0.8818766 | 1.763753 | 62.42696 | [9 empty] | 0.4168437 | 21271.99 |  |  | 0.8336874 | 85.08795 | 0.91 | 2355.019 | 1193.603 | 1192.405 | 0.2697372 | 1580.342 | 1162.015 | 1.360001 | 229.9087 | 0.007745166 | 29.85208 | 0.521017
17.8030469 | 0.0121297901 | 1574.971 | 19.2538477 | 0.0167933758 | #DIV/0! | 90.2305078 | 0.147884488 | 38.6234 | 0.91 | 15594.07 | 0.8829011 | 1.765802 | 62.37629 | [9 empty] | 0.4173551 | 21266.26 |  |  | 0.8347101 | 85.06503125 | 0.911 | 2355.318 | 1193.766 | 1192.567 | 0.270165 | 1580.55 | 1162.152 | 1.36002 | 229.9267 | 0.007744255 | 29.85209 | 0.5210173
17.8281836 | 0.0121457502 | -1917.381 | 19.2808965 | 0.0167933758 | #DIV/0! | 90.2614531 | 0.148685694 | 35.88345 | 0.911 | 15581.41 | 0.8839255 | 1.767851 | 62.32563 | [9 empty] | 0.4178664 | 21260.53 |  |  | 0.8357328 | 85.04211 | 0.912 | 2355.615 | 1193.931 | 1192.73 | 0.2705929 | 1580.759 | 1162.286 | 1.360043 | 229.9443 | 0.007743364 | 29.85211 | 0.5210176
17.8587852 | 0.0121297901 | 838.8199 | 19.3095859 | 0.0167933758 | 967.1963 | 90.2902031 | 0.149486899 | 37.52498 | 0.912 | 15568.74 | 0.8849499 | 1.7699 | 62.27496875 | [9 empty] | 0.4183777 | 21254.79 |  |  | 0.8367555 | 85.01918 | 0.913 | 2355.914 | 1194.095 | 1192.894 | 0.271021 | 1580.968 | 1162.42 | 1.360066 | 229.962 | 0.007742471 | 29.85213 | 0.5210179
17.8855605 | 0.0121617103 | 524.9409 | 19.340459 | 0.016825296 | 958.6906 | 90.3208672 | 0.150304064 | 36.96156 | 0.913 | 15556.08 | 0.8859743 | 1.771949 | 62.22432 | [9 empty] | 0.418889 | 21249.06 |  |  | 0.8377781 | 84.99623 | 0.914 | 2356.212 | 1194.26 | 1193.058 | 0.2714491 | 1581.177 | 1162.554 | 1.360089 | 229.9797 | 0.007741579 | 29.85215 | 0.5210182
17.9106953 | 0.0122095915 | #DIV/0! | 19.3710605 | 0.0168572161 | 599.1391 | 90.3498906 | 0.151089296 | 36.61273 | 0.914 | 15543.42 | 0.8869987 | 1.773997 | 62.17367 | [9 empty] | 0.4194004 | 21243.32 |  |  | 0.8388008 | 84.97328125 | 0.915 | 2356.511 | 1194.425 | 1193.222 | 0.2718774 | 1581.386 | 1162.688 | 1.360113 | 229.9974 | 0.007740687 | 29.85216 | 0.5210185
17.9374727 | 0.0122095915 | 838.8226 | 19.399748 | 0.0169050973 | #DIV/0! | 90.3786406 | 0.151874542 | 36.2345 | 0.915 | 15530.76 | 0.8880231 | 1.776046 | 62.12303125 | [9 empty] | 0.4199117 | 21237.58 |  |  | 0.8398235 | 84.95032 | 0.916 | 2356.81 | 1194.591 | 1193.387 | 0.2723058 | 1581.596 | 1162.822 | 1.360136 | 230.0151 | 0.007739794 | 29.85218 | 0.5210188
17.964248 | 0.0122415116 | #DIV/0! | 19.428709 | 0.0169050973 | #DIV/0! | 90.4076719 | 0.152675748 | 35.18261 | 0.916 | 15518.1 | 0.8890475 | 1.778095 | 62.07239 | [9 empty] | 0.4204231 | 21231.84 |  |  | 0.8408462 | 84.92734375 | 0.917 | 2357.109 | 1194.756 | 1193.551 | 0.2727343 | 1581.805 | 1162.956 | 1.360159 | 230.0327 | 0.0077389 | 29.8522 | 0.5210191
17.993209 | 0.0122415116 | 559.2049 | 19.4573965 | 0.0169050973 | 479.3446 | 90.4364219 | 0.153492913 | 31.09566 | 0.917 | 15505.44 | 0.8900719 | 1.780144 | 62.02177 | [9 empty] | 0.4209344 | 21226.09 |  |  | 0.8418689 | 84.90437 | 0.918 | 2357.408 | 1194.921 | 1193.716 | 0.2731628 | 1582.015 | 1163.09 | 1.360183 | 230.0504 | 0.007738008 | 29.85221 | 0.5210194
18.0199844 | 0.0122893928 | 1797.462 | 19.487998 | 0.0169689376 | 1814.485 | 90.4613359 | 0.154294118 | 40.21576 | 0.918 | 15492.79 | 0.8910963 | 1.782193 | 61.97114 | [9 empty] | 0.4214458 | 21220.34 |  |  | 0.8428916 | 84.88137 | 0.919 | 2357.707 | 1195.086 | 1193.88 | 0.2735915 | 1582.225 | 1163.224 | 1.360206 | 230.0681 | 0.007737115 | 29.85223 | 0.5210197
18.0486719 | 0.0123053528 | 1574.971 | 19.516959 | 0.0169848986 | 958.6906 | 90.4922734 | 0.155063406 | 32.84041 | 0.919 | 15480.13 | 0.8921207 | 1.784241 | 61.92053 | [9 empty] | 0.4219572 | 21214.59 |  |  | 0.8439143 | 84.85837 | 0.92 | 2358.006 | 1195.251 | 1194.045 | 0.2740203 | 1582.434 | 1163.358 | 1.360229 | 230.0858 | 0.007736224 | 29.85225 | 0.52102
18.0738086 | 0.0123213129 | 1557.841 | 19.5475605 | 0.0170168187 | 1027.099 | 90.5191094 | 0.15588057 | 31.02262 | 0.92 | 15467.48 | 0.8931451 | 1.78629 | 61.86992 | [9 empty] | 0.4224685 | 21208.84 |  |  | 0.8449371 | 84.83535 | 0.921 | 2358.304 | 1195.415 | 1194.209 | 0.2744493 | 1582.643 | 1163.493 | 1.360252 | 230.1035 | 0.007735331 | 29.85226 | 0.5210203
18.0986719 | 0.012337273 | 838.7994 | 19.5803457 | 0.0170487389 | 898.791 | 90.5459453 | 0.156745613 | 33.17498 | 0.921 | 15454.83 | 0.8941694 | 1.788339 | 61.8193125 | [9 empty] | 0.4229799 | 21203.08 |  |  | 0.8459598 | 84.81233 | 0.922 | 2358.603 | 1195.58 | 1194.373 | 0.2748783 | 1582.852 | 1163.627 | 1.360275 | 230.1212 | 0.007734438 | 29.85228 | 0.5210206
18.1254473 | 0.0123691941 | 1694.787 | 19.6090352 | 0.017080659 | 1677.535 | 90.5730547 | 0.157562777 | 36.61268 | 0.922 | 15442.18 | 0.8951938 | 1.790388 | 61.76871 | [9 empty] | 0.4234913 | 21197.32 |  |  | 0.8469826 | 84.7893 | 0.923 | 2358.901 | 1195.744 | 1194.537 | 0.2753074 | 1583.061 | 1163.761 | 1.360297 | 230.1389 | 0.007733545 | 29.8523 | 0.5210209
18.1524961 | 0.0123851541 | 1677.646 | 19.6358105 | 0.0170966201 | #DIV/0! | 90.6018047 | 0.158348024 | 33.86006 | 0.923 | 15429.53 | 0.8962182 | 1.792436 | 61.71812 | [9 empty] | 0.4240027 | 21191.5625 |  |  | 0.8480054 | 84.76625 | 0.924 | 2359.199 | 1195.908 | 1194.701 | 0.2757366 | 1583.269 | 1163.895 | 1.360319 | 230.1566 | 0.007732653 | 29.85232 | 0.5210212
18.1792715 | 0.0124011142 | #DIV/0! | 19.6666836 | 0.0170966201 | 1797.683 | 90.6305547 | 0.159197107 | 30.82303 | 0.924 | 15416.88 | 0.8972425 | 1.794485 | 61.66754 | [9 empty] | 0.4245141 | 21185.8 |  |  | 0.8490281 | 84.7432 | 0.925 | 2359.497 | 1196.071 | 1194.865 | 0.2761659 | 1583.478 | 1164.03 | 1.360341 | 230.1743 | 0.007731761 | 29.85233 | 0.5210215
18.2060469 | 0.0124011142 | 847.3882 | 19.695373 | 0.0171125792 | 599.1391 | 90.6557422 | 0.160014272 | 31.10552 | 0.925 | 15404.24 | 0.8982669 | 1.796534 | 61.61695 | [9 empty] | 0.4250255 | 21180.03 |  |  | 0.8500509 | 84.72013 | 0.926 | 2359.795 | 1196.234 | 1195.028 | 0.2765953 | 1583.686 | 1164.164 | 1.360363 | 230.1921 | 0.007730868 | 29.85235 | 0.5210218
18.2330957 | 0.0124330344 | #DIV/0! | 19.7240605 | 0.0171604604 | 907.2967 | 90.6806641 | 0.160815477 | 32.20181 | 0.926 | 15391.59 | 0.8992913 | 1.798583 | 61.56638 | [9 empty] | 0.4255368 | 21174.26 |  |  | 0.8510737 | 84.69705 | 0.927 | 2360.093 | 1196.398 | 1195.191 | 0.2770249 | 1583.894 | 1164.299 | 1.360384 | 230.2098 | 0.007729974 | 29.85237 | 0.5210221
18.257959 | 0.0124330344 | 1677.552 | 19.7530215 | 0.0171923805 | 1597.689 | 90.7074922 | 0.161648601 | 31.92786 | 0.927 | 15378.95 | 0.9003156 | 1.800631 | 61.5158125 | [9 empty] | 0.4260482 | 21168.49 |  |  | 0.8520965 | 84.67396875 | 0.928 | 2360.39 | 1196.561 | 1195.354 | 0.2774545 | 1584.102 | 1164.433 | 1.360406 | 230.2275 | 0.007729081 | 29.85238 | 0.5210224
18.2847344 | 0.0124489954 | 604.9035 | 19.783623 | 0.0172115341 | 1917.383 | 90.7346016 | 0.162497684 | 29.90431 | 0.928 | 15366.31 | 0.90134 | 1.80268 | 61.46525 | [9 empty] | 0.4265597 | 21162.72 |  |  | 0.8531193 | 84.65087 | 0.929 | 2360.687 | 1196.723 | 1195.516 | 0.2778842 | 1584.309 | 1164.568 | 1.360427 | 230.2452 | 0.007728189 | 29.8524 | 0.5210227
18.3136973 | 0.0124968756 | 1557.716 | 19.8142227 | 0.0172274932 | 1934.403 | 90.7595156 | 0.163330808 | 29.35103 | 0.929 | 15353.67 | 0.9023643 | 1.804729 | 61.4147 | [9 empty] | 0.4270711 | 21156.9375 |  |  | 0.8541421 | 84.62775 | 0.93 | 2360.983 | 1196.884 | 1195.678 | 0.2783141 | 1584.515 | 1164.702 | 1.360446 | 230.263 | 0.007727296 | 29.85242 | 0.521023
18.3385586 | 0.0125128357 | #DIV/0! | 19.8450977 | 0.0172434542 | 898.7256 | 90.7844375 | 0.164179906 | 33.17494 | 0.93 | 15341.04 | 0.9033887 | 1.806777 | 61.36415625 | [9 empty] | 0.4275825 | 21151.15625 |  |  | 0.8551649 | 84.604625 | 0.931 | 2361.278 | 1197.045 | 1195.839 | 0.278744 | 1584.721 | 1164.837 | 1.360466 | 230.2807 | 0.007726404 | 29.85244 | 0.5210233
18.367248 | 0.0125128357 | 529.6146 | 19.8737852 | 0.0172753744 | 604.8503 | 90.8115469 | 0.164997071 | 30.48833 | 0.931 | 15328.4 | 0.904413 | 1.808826 | 61.31361 | [9 empty] | 0.4280939 | 21145.37 |  |  | 0.8561878 | 84.58149 | 0.932 | 2361.573 | 1197.205 | 1196 | 0.2791741 | 1584.926 | 1164.971 | 1.360485 | 230.2985 | 0.007725511 | 29.85245 | 0.5210236
18.3942969 | 0.0125639085 | #DIV/0! | 19.9027461 | 0.0173232555 | #DIV/0! | 90.8364609 | 0.165814236 | 30.36997 | 0.932 | 15315.77 | 0.9054374 | 1.810875 | 61.26308 | [9 empty] | 0.4286053 | 21139.59 |  |  | 0.8572106 | 84.55834375 | 0.933 | 2361.868 | 1197.365 | 1196.16 | 0.2796043 | 1585.131 | 1165.106 | 1.360504 | 230.3162 | 0.007724619 | 29.85247 | 0.5210239
18.4210723 | 0.0125639085 | 1677.552 | 19.9333477 | 0.0173232555 | 958.6281 | 90.861375 | 0.166634589 | 29.67354 | 0.933 | 15303.14 | 0.9064617 | 1.812923 | 61.21255 | [9 empty] | 0.4291168 | 21133.8 |  |  | 0.8582335 | 84.5352 | 0.934 | 2362.163 | 1197.526 | 1196.32 | 0.2800345 | 1585.336 | 1165.24 | 1.360523 | 230.3339 | 0.007723729 | 29.85249 | 0.5210242
18.4478477 | 0.0125798695 | 1694.776 | 19.9639473 | 0.0173551757 | #DIV/0! | 90.8865703 | 0.167483672 | 23.92514 | 0.934 | 15290.51 | 0.907486 | 1.814972 | 61.16204 | [9 empty] | 0.4296282 | 21128.01 |  |  | 0.8592563 | 84.51202 | 0.935 | 2362.455 | 1197.688 | 1196.482 | 0.2804649 | 1585.542 | 1165.371 | 1.360547 | 230.351 | 0.007722866 | 29.8525 | 0.5210245
18.4748965 | 0.0125958296 | 559.2165 | 19.9909961 | 0.0173551757 | 1917.273 | 90.9076484 | 0.168364674 | 35.88345 | 0.935 | 15277.88 | 0.9085103 | 1.817021 | 61.11152 | [9 empty] | 0.4301396 | 21122.21 |  |  | 0.8602792 | 84.48885 | 0.936 | 2362.747 | 1197.851 | 1196.643 | 0.2808955 | 1585.747 | 1165.501 | 1.360572 | 230.3682 | 0.007722004 | 29.85252 | 0.5210247
18.5016719 | 0.0126437098 | 1557.841 | 20.0215977 | 0.0173711367 | 639.1384 | 90.9363984 | 0.169165879 | 27.60693 | 0.936 | 15265.25 | 0.9095346 | 1.819069 | 61.06102 | [9 empty] | 0.430651 | 21116.42 |  |  | 0.8613021 | 84.46566 | 0.937 | 2363.041 | 1198.014 | 1196.807 | 0.2813262 | 1585.954 | 1165.63 | 1.360598 | 230.3853 | 0.007721144 | 29.85254 | 0.521025
18.5265352 | 0.0126596699 | #DIV/0! | 20.0521992 | 0.017419016 | 907.2427 | 90.9593984 | 0.169999003 | 29.67366 | 0.937 | 15252.63 | 0.9105589 | 1.821118 | 61.01052 | [9 empty] | 0.4311625 | 21110.62 |  |  | 0.862325 | 84.44246875 | 0.938 | 2363.334 | 1198.177 | 1196.97 | 0.2817569 | 1586.161 | 1165.76 | 1.360623 | 230.4024 | 0.007720282 | 29.85255 | 0.5210253
18.553584 | 0.0126596699 | 1797.35 | 20.0811602 | 0.017450938 | 449.3635 | 90.9845938 | 0.170848086 | 27.08757 | 0.938 | 15240.01 | 0.9115832 | 1.823166 | 60.96003 | [9 empty] | 0.4316739 | 21104.82 |  |  | 0.8633479 | 84.41927 | 0.939 | 2363.628 | 1198.341 | 1197.134 | 0.2821878 | 1586.368 | 1165.891 | 1.360649 | 230.4196 | 0.00771942 | 29.85257 | 0.5210256
18.5822715 | 0.0126756309 | 519.2815 | 20.1098477 | 0.0175147783 | 1814.479 | 91.0075938 | 0.171697184 | 29.90431 | 0.939 | 15227.39 | 0.9126076 | 1.825215 | 60.90955 | [9 empty] | 0.4321854 | 21099.01 |  |  | 0.8643708 | 84.39605 | 0.94 | 2363.921 | 1198.505 | 1197.296875 | 0.2826188 | 1586.574 | 1166.021 | 1.360674 | 230.4367 | 0.007718558 | 29.85258 | 0.5210259
18.6071348 | 0.0127235111 | 1694.776 | 20.1388086 | 0.0175307393 | #DIV/0! | 91.0325078 | 0.172530308 | 26.90433 | 0.94 | 15214.77 | 0.9136319 | 1.827264 | 60.85907 | [9 empty] | 0.4326968 | 21093.21 |  |  | 0.8653937 | 84.37282 | 0.941 | 2364.215 | 1198.669 | 1197.461 | 0.2830499 | 1586.782 | 1166.151 | 1.3607 | 230.4539 | 0.007717697 | 29.8526 | 0.5210262
18.6341836 | 0.0127394712 | 838.802 | 20.165584 | 0.0175307393 | #DIV/0! | 91.0557812 | 0.173395351 | 29.91383 | 0.941 | 15202.15 | 0.9146562 | 1.829312 | 60.8086 | [9 empty] | 0.4332083 | 21087.4 |  |  | 0.8664166 | 84.34959 | 0.942 | 2364.509 | 1198.833 | 1197.624 | 0.2834812 | 1586.989 | 1166.281 | 1.360726 | 230.471 | 0.007716835 | 29.85262 | 0.5210265
18.660959 | 0.0127713922 | -1797.581 | 20.1961855 | 0.0175307393 | 604.8752 | 91.0807031 | 0.174228474 | 27.60693 | 0.942 | 15189.53 | 0.9156804 | 1.831361 | 60.75814 | [9 empty] | 0.4337198 | 21081.59 |  |  | 0.8674396 | 84.32634375 | 0.943 | 2364.803 | 1198.997 | 1197.788 | 0.2839125 | 1587.196 | 1166.411 | 1.360751 | 230.4882 | 0.007715973 | 29.85263 | 0.5210268
18.6896484 | 0.0127554322 | 524.9519 | 20.2251465 | 0.0175786186 | 1917.267 | 91.1037031 | 0.175061598 | 24.83385 | 0.943 | 15176.92 | 0.9167047 | 1.833409 | 60.70768 | [9 empty] | 0.4342313 | 21075.77 |  |  | 0.8684625 | 84.30309375 | 0.944 | 2365.098 | 1199.161 | 1197.952 | 0.2843439 | 1587.403 | 1166.542 | 1.360777 | 230.5054 | 0.007715111 | 29.85265 | 0.521027
18.7147832 | 0.0128033124 | 778.8986 | 20.255748 | 0.0175945796 | 1917.154 | 91.1247891 | 0.175910681 | 24.23547 | 0.944 | 15164.31 | 0.917729 | 1.835458 | 60.65723 | [9 empty] | 0.4347427 | 21069.96 |  |  | 0.8694854 | 84.27984 | 0.945 | 2365.392 | 1199.324 | 1198.115 | 0.2847755 | 1587.61 | 1166.672 | 1.360802 | 230.5225 | 0.007714249 | 29.85267 | 0.5210273
18.7396465 | 0.0128352335 | #DIV/0! | 20.2863477 | 0.0176105406 | 1694.872 | 91.1461406 | 0.176791683 | 27.50117 | 0.945 | 15151.7 | 0.9187533 | 1.837507 | 60.60679 | [9 empty] | 0.4352542 | 21064.14 |  |  | 0.8705084 | 84.2565625 | 0.946 | 2365.685 | 1199.488 | 1198.279 | 0.2852071 | 1587.817 | 1166.802 | 1.360828 | 230.5397 | 0.007713388 | 29.85268 | 0.5210276
18.7645098 | 0.0128352335 | #DIV/0! | 20.3133965 | 0.0176264998 | 679.0508 | 91.1691406 | 0.177628011 | 30.46081 | 0.946 | 15139.09 | 0.9197775 | 1.839555 | 60.55636 | [9 empty] | 0.4357657 | 21058.32 |  |  | 0.8715314 | 84.23329 | 0.947 | 2365.979 | 1199.651 | 1198.441 | 0.2856389 | 1588.024 | 1166.933 | 1.360853 | 230.5569 | 0.007712526 | 29.8527 | 0.5210279
18.7934707 | 0.0128352335 | 838.8852 | 20.3459102 | 0.0176743809 | 1917.267 | 91.1959766 | 0.178509012 | 23.81299 | 0.947 | 15126.48 | 0.9208018 | 1.841604 | 60.50593 | [9 empty] | 0.4362772 | 21052.5 |  |  | 0.8725543 | 84.21 | 0.948 | 2366.272 | 1199.814 | 1198.604 | 0.2860708 | 1588.23 | 1167.063 | 1.360878 | 230.574 | 0.007711665 | 29.85272 | 0.5210282
18.820248 | 0.0128671536 | #DIV/0! | 20.3765117 | 0.0176903419 | 1694.872 | 91.2173359 | 0.179405972 | 25.30956 | 0.948 | 15113.88 | 0.9218261 | 1.843652 | 60.45551 | [9 empty] | 0.4367886 | 21046.67 |  |  | 0.8735773 | 84.1867 | 0.949 | 2366.565 | 1199.978 | 1198.767 | 0.2865027 | 1588.437 | 1167.194 | 1.360902 | 230.5912 | 0.007710802 | 29.85273 | 0.5210285
18.8470234 | 0.0128671536 | 604.8638 | 20.4035605 | 0.0177063011 | 958.6342 | 91.2384219 | 0.180239096 | 24.82411 | 0.949 | 15101.27 | 0.9228503 | 1.845701 | 60.4051 | [9 empty] | 0.4373001 | 21040.85 |  |  | 0.8746003 | 84.16339 | 0.95 | 2366.859 | 1200.141 | 1198.93 | 0.2869348 | 1588.643 | 1167.324 | 1.360927 | 230.6084 | 0.007709939 | 29.85275 | 0.5210288
18.8759844 | 0.0129150338 | 838.7994 | 20.4341602 | 0.0177382212 | 907.2395 | 91.2595 | 0.181088194 | 28.28813 | 0.95 | 15088.67 | 0.9238746 | 1.847749 | 60.3547 | [9 empty] | 0.4378116 | 21035.02 |  |  | 0.8756232 | 84.14008 | 0.951 | 2367.152 | 1200.304 | 1199.092 | 0.287367 | 1588.849 | 1167.455 | 1.360951 | 230.6256 | 0.007709077 | 29.85277 | 0.5210291
18.9027598 | 0.0129469549 | 1677.646 | 20.4631211 | 0.0177701432 | 1797.672 | 91.2844219 | 0.181969196 | 28.58964 | 0.951 | 15076.08 | 0.9248988 | 1.849798 | 60.3043 | [9 empty] | 0.4383231 | 21029.1875 |  |  | 0.8766463 | 84.11675 | 0.952 | 2367.445 | 1200.466 | 1199.254 | 0.2877993 | 1589.055 | 1167.585 | 1.360976 | 230.6428 | 0.007708215 | 29.85278 | 0.5210293
18.9295352 | 0.012962915 | #DIV/0! | 20.4918105 | 0.0177861024 | 1917.154 | 91.3096094 | 0.182850197 | 26.10622 | 0.952 | 15063.48 | 0.925923 | 1.851846 | 60.25391 | [9 empty] | 0.4388346 | 21023.35 |  |  | 0.8776693 | 84.09341 | 0.953 | 2367.737 | 1200.628 | 1199.416 | 0.2882317 | 1589.26 | 1167.716 | 1.360999 | 230.66 | 0.007707354 | 29.8528 | 0.5210296
18.9527598 | 0.012962915 | 838.8231 | 20.5224102 | 0.0178020634 | 564.9372 | 91.3326094 | 0.183731213 | 26.10664 | 0.953 | 15050.88 | 0.9269473 | 1.853895 | 60.20353125 | [9 empty] | 0.4393461 | 21017.52 |  |  | 0.8786923 | 84.07007 | 0.954 | 2368.029 | 1200.789 | 1199.576 | 0.2886643 | 1589.465 | 1167.847 | 1.361022 | 230.6772 | 0.007706492 | 29.85282 | 0.5210299
18.9795352 | 0.0129948352 | 898.703 | 20.549459 | 0.0178499427 | 639.1144 | 91.3556094 | 0.184612215 | 23.72874 | 0.954 | 15038.29 | 0.9279715 | 1.855943 | 60.15316 | [9 empty] | 0.4398576 | 21011.68 |  |  | 0.8797153 | 84.04671 | 0.955 | 2368.32 | 1200.949 | 1199.737 | 0.2890969 | 1589.669 | 1167.977 | 1.361044 | 230.6944 | 0.007705631 | 29.85283 | 0.5210302
19.0082227 | 0.0130267562 | #DIV/0! | 20.5800605 | 0.0178978238 | #DIV/0! | 91.3769688 | 0.185512364 | 22.56983 | 0.955 | 15025.7 | 0.9289958 | 1.857992 | 60.10279 | [9 empty] | 0.4403692 | 21005.84 |  |  | 0.8807383 | 84.02334375 | 0.956 | 2368.611 | 1201.11 | 1199.897 | 0.2895296 | 1589.872 | 1168.108 | 1.361066 | 230.7116 | 0.007704768 | 29.85285 | 0.5210305
19.0352715 | 0.0130267562 | 1677.646 | 20.6106602 | 0.0178978238 | #DIV/0! | 91.3961328 | 0.186361462 | 21.37431 | 0.956 | 15013.11 | 0.93002 | 1.86004 | 60.0524375 | [9 empty] | 0.4408807 | 20999.99 |  |  | 0.8817614 | 83.99996 | 0.957 | 2368.901 | 1201.27 | 1200.056 | 0.2899624 | 1590.076 | 1168.239 | 1.361088 | 230.7288 | 0.007703906 | 29.85286 | 0.5210308
19.0620469 | 0.0130427163 | 1557.841 | 20.639623 | 0.0178978238 | 1917.154 | 91.4153047 | 0.187258422 | 22.30834 | 0.957 | 15000.52 | 0.9310442 | 1.862088 | 60.00209 | [9 empty] | 0.4413922 | 20994.14 |  |  | 0.8827844 | 83.97658 | 0.958 | 2369.189 | 1201.432 | 1200.216 | 0.2903954 | 1590.279 | 1168.365 | 1.361114 | 230.7455 | 0.00770307 | 29.85288 | 0.5210311
19.0869102 | 0.0130586764 | 1814.581 | 20.6702227 | 0.0179137848 | 898.7851 | 91.4363828 | 0.188203275 | 19.53641 | 0.958 | 14987.9375 | 0.9320684 | 1.864137 | 59.95175 | [9 empty] | 0.4419037 | 20988.29 |  |  | 0.8838075 | 83.95318 | 0.959 | 2369.477 | 1201.594 | 1200.377 | 0.2908285 | 1590.482 | 1168.492 | 1.361141 | 230.7622 | 0.007702235 | 29.8529 | 0.5210313
19.1158711 | 0.0130746365 | 559.206 | 20.6989121 | 0.017945705 | #DIV/0! | 91.4539062 | 0.189100236 | 22.57954 | 0.959 | 14975.35 | 0.9330927 | 1.866185 | 59.90141 | [9 empty] | 0.4424153 | 20982.44 |  |  | 0.8848305 | 83.92977 | 0.96 | 2369.765 | 1201.755 | 1200.539 | 0.2912617 | 1590.686 | 1168.618 | 1.361168 | 230.7788 | 0.007701402 | 29.85291 | 0.5210316
19.1426465 | 0.0131225176 | 1557.841 | 20.727873 | 0.017945705 | 958.6342 | 91.4730781 | 0.189949319 | 18.89543 | 0.96 | 14962.77 | 0.9341168 | 1.868234 | 59.85109 | [9 empty] | 0.4429268 | 20976.59 |  |  | 0.8858536 | 83.90635 | 0.961 | 2370.053 | 1201.918 | 1200.701 | 0.2916951 | 1590.891 | 1168.745 | 1.361196 | 230.7955 | 0.007700569 | 29.85293 | 0.5210319
19.1675098 | 0.0131384777 | 847.3908 | 20.7584727 | 0.0179776251 | 1512.133 | 91.4903281 | 0.190862238 | 21.6738 | 0.961 | 14950.19 | 0.935141 | 1.870282 | 59.80077 | [9 empty] | 0.4434384 | 20970.73 |  |  | 0.8868767 | 83.88293 | 0.962 | 2370.343 | 1202.08 | 1200.863 | 0.2921285 | 1591.095 | 1168.871 | 1.361224 | 230.8121 | 0.007699735 | 29.85294 | 0.5210322
19.1945586 | 0.0131703978 | 838.7994 | 20.7874355 | 0.0179967787 | 1797.553 | 91.5094922 | 0.191746444 | 25.94698 | 0.962 | 14937.62 | 0.9361653 | 1.872331 | 59.75046 | [9 empty] | 0.4439499 | 20964.87 |  |  | 0.8878998 | 83.85949 | 0.963 | 2370.632 | 1202.243 | 1201.025 | 0.2925621 | 1591.3 | 1168.998 | 1.361251 | 230.8288 | 0.007698901 | 29.85296 | 0.5210324
19.221334 | 0.0132023189 | #DIV/0! | 20.816123 | 0.0180127379 | 449.3508 | 91.5327656 | 0.192643404 | 21.37395 | 0.963 | 14925.04 | 0.9371895 | 1.874379 | 59.70015625 | [9 empty] | 0.4444614 | 20959.01 |  |  | 0.8889229 | 83.83605 | 0.964 | 2370.921 | 1202.406 | 1201.188 | 0.2929958 | 1591.505 | 1169.125 | 1.361279 | 230.8455 | 0.007698067 | 29.85298 | 0.5210327
19.2500234 | 0.0132023189 | 1455.047 | 20.8448105 | 0.01807658 | 967.2558 | 91.5519375 | 0.193540379 | 19.57998 | 0.964 | 14912.47 | 0.9382136 | 1.876427 | 59.64986 | [9 empty] | 0.444973 | 20953.15 |  |  | 0.889946 | 83.81259375 | 0.965 | 2371.211 | 1202.57 | 1201.351 | 0.2934296 | 1591.71 | 1169.252 | 1.361307 | 230.8622 | 0.007697232 | 29.85299 | 0.521033
19.2732461 | 0.013218279 | 1677.646 | 20.8756855 | 0.0181085002 | 778.923 | 91.5691875 | 0.194421381 | 20.63112 | 0.965 | 14899.89 | 0.9392378 | 1.878476 | 59.59957 | [9 empty] | 0.4454845 | 20947.28 |  |  | 0.8909691 | 83.78913 | 0.966 | 2371.501 | 1202.733 | 1201.514 | 0.2938635 | 1591.916 | 1169.378 | 1.361335 | 230.8788 | 0.007696399 | 29.85301 | 0.5210333
19.3000215 | 0.0132342391 | -1677.765 | 20.9005488 | 0.0181404203 | 1018.531 | 91.5883516 | 0.195350274 | 19.23161 | 0.966 | 14887.32 | 0.940262 | 1.880524 | 59.5493 | [9 empty] | 0.4459961 | 20941.42 |  |  | 0.8919922 | 83.76566 | 0.967 | 2371.791 | 1202.896 | 1201.677 | 0.2942975 | 1592.121 | 1169.505 | 1.361363 | 230.8955 | 0.007695565 | 29.85302 | 0.5210336
19.3267988 | 0.013218279 | #DIV/0! | 20.9330605 | 0.0181723405 | 847.394 | 91.6056016 | 0.196247235 | 24.24435 | 0.967 | 14874.76 | 0.9412861 | 1.882572 | 59.49903 | [9 empty] | 0.4465077 | 20935.55 |  |  | 0.8930153 | 83.7421875 | 0.968 | 2372.08 | 1203.058 | 1201.84 | 0.2947316 | 1592.326 | 1169.632 | 1.361391 | 230.9122 | 0.007694731 | 29.85304 | 0.5210338
19.3538477 | 0.013218279 | 322.6216 | 20.9601094 | 0.0182042606 | 1917.267 | 91.6269609 | 0.197128236 | 20.91867 | 0.968 | 14862.19 | 0.9423103 | 1.884621 | 59.44877 | [9 empty] | 0.4470192 | 20929.68 |  |  | 0.8940384 | 83.7187 | 0.969 | 2372.37 | 1203.221 | 1202.002 | 0.2951659 | 1592.531 | 1169.758 | 1.361419 | 230.9289 | 0.007693898 | 29.85306 | 0.5210341
19.380623 | 0.0133012719 | 559.2049 | 20.9907109 | 0.0182202216 | #DIV/0! | 91.646125 | 0.19804436 | 21.00066 | 0.969 | 14849.63 | 0.9433345 | 1.886669 | 59.39852 | [9 empty] | 0.4475308 | 20923.8 |  |  | 0.8950616 | 83.6952 | 0.97 | 2372.659 | 1203.384 | 1202.165 | 0.2956002 | 1592.736 | 1169.885 | 1.361447 | 230.9456 | 0.007693063 | 29.85307 | 0.5210344
19.4073984 | 0.0133491531 | -1694.783 | 21.023498 | 0.0182202216 | 1797.553 | 91.6652969 | 0.198957279 | 16.78991 | 0.97 | 14837.07 | 0.9443586 | 1.888717 | 59.34827 | [9 empty] | 0.4480424 | 20917.93 |  |  | 0.8960847 | 83.6717 | 0.971 | 2372.948 | 1203.546 | 1202.328 | 0.2960347 | 1592.941 | 1170.012 | 1.361474 | 230.9623 | 0.007692229 | 29.85309 | 0.5210347
19.4344473 | 0.013333193 | #DIV/0! | 21.0521855 | 0.0182361808 | 599.1404 | 91.680625 | 0.199870214 | 19.89033 | 0.971 | 14824.51 | 0.9453828 | 1.890766 | 59.29804 | [9 empty] | 0.4485539 | 20912.05 |  |  | 0.8971079 | 83.6481875 | 0.972 | 2373.238 | 1203.709 | 1202.49 | 0.2964693 | 1593.146 | 1170.139 | 1.361501 | 230.979 | 0.007691394 | 29.8531 | 0.521035
19.4612227 | 0.013333193 | 898.7256 | 21.080873 | 0.0182840619 | 1814.485 | 91.6981484 | 0.200751215 | 16.79857 | 0.972 | 14811.95 | 0.946407 | 1.892814 | 59.24781 | [9 empty] | 0.4490655 | 20906.17 |  |  | 0.8981311 | 83.62466 | 0.973 | 2373.527 | 1203.871 | 1202.652 | 0.2969039 | 1593.35 | 1170.266 | 1.361528 | 230.9957 | 0.007690561 | 29.85312 | 0.5210352
19.4899102 | 0.0133651132 | 1574.971 | 21.109834 | 0.0183000229 | -1797.469 | 91.7134844 | 0.20166415 | 19.23163 | 0.973 | 14799.4 | 0.9474311 | 1.894862 | 59.19759 | [9 empty] | 0.4495771 | 20900.28 |  |  | 0.8991542 | 83.60113 | 0.974 | 2373.816 | 1204.033 | 1202.814 | 0.2973387 | 1593.554 | 1170.393 | 1.361555 | 231.0124 | 0.007689725 | 29.85314 | 0.5210355
19.5150469 | 0.0133810733 | 1557.753 | 21.1385234 | 0.0182840619 | 383.4474 | 91.7307344 | 0.20256111 | 18.1954 | 0.974 | 14786.84 | 0.9484552 | 1.89691 | 59.14738 | [9 empty] | 0.4500887 | 20894.4 |  |  | 0.9001774 | 83.57759375 | 0.975 | 2374.105 | 1204.195 | 1202.976 | 0.2977736 | 1593.758 | 1170.52 | 1.361581 | 231.0291 | 0.00768889 | 29.85315 | 0.5210358
19.5399102 | 0.0133970343 | 419.4106 | 21.169123 | 0.0183638632 | #DIV/0! | 91.7479844 | 0.203509152 | 18.57077 | 0.975 | 14774.29 | 0.9494793 | 1.898959 | 59.09718 | [9 empty] | 0.4506003 | 20888.51 |  |  | 0.9012006 | 83.55405 | 0.976 | 2374.393 | 1204.356 | 1203.137 | 0.2982086 | 1593.962 | 1170.647 | 1.361608 | 231.0459 | 0.007688055 | 29.85317 | 0.5210361
19.5666855 | 0.0134608746 | -1574.978 | 21.199998 | 0.0183638632 | 559.2049 | 91.7652344 | 0.204438031 | 19.1946 | 0.976 | 14761.75 | 0.9505035 | 1.901007 | 59.04698 | [9 empty] | 0.4511119 | 20882.62 |  |  | 0.9022238 | 83.53049 | 0.977 | 2374.681 | 1204.517 | 1203.298 | 0.2986437 | 1594.166 | 1170.774 | 1.361634 | 231.0626 | 0.007687222 | 29.85318 | 0.5210363
19.5918223 | 0.0134449145 | 599.1404 | 21.2267734 | 0.0184117444 | 1917.148 | 91.7827578 | 0.205350965 | 16.51022 | 0.977 | 14749.2 | 0.9515276 | 1.903055 | 58.9968 | [9 empty] | 0.4516235 | 20876.73 |  |  | 0.903247 | 83.50692 | 0.978 | 2374.968 | 1204.677 | 1203.458 | 0.2990789 | 1594.368 | 1170.901 | 1.361659 | 231.0793 | 0.007686387 | 29.8532 | 0.5210366
19.6205098 | 0.0134927956 | #DIV/0! | 21.257373 | 0.0184277054 | #DIV/0! | 91.7980938 | 0.206279844 | 17.09735 | 0.978 | 14736.65625 | 0.9525517 | 1.905103 | 58.946625 | [9 empty] | 0.4521351 | 20870.84 |  |  | 0.9042702 | 83.48335 | 0.979 | 2375.255 | 1204.837 | 1203.618 | 0.2995143 | 1594.57 | 1171.028 | 1.361683 | 231.096 | 0.007685553 | 29.85322 | 0.5210369
19.6472852 | 0.0134927956 | 847.3882 | 21.288248 | 0.0184277054 | 479.3164 | 91.8134297 | 0.207176819 | 20.91902 | 0.979 | 14724.11 | 0.9535758 | 1.907152 | 58.89646 | [9 empty] | 0.4526467 | 20864.94 |  |  | 0.9052934 | 83.45977 | 0.98 | 2375.541 | 1204.996 | 1203.777 | 0.2999497 | 1594.771 | 1171.155 | 1.361708 | 231.1127 | 0.007684719 | 29.85323 | 0.5210372
19.674334 | 0.0135247158 | 838.8257 | 21.3188477 | 0.0184915457 | -1574.883 | 91.8325938 | 0.208092928 | 16.23099 | 0.98 | 14711.58 | 0.9545999 | 1.9092 | 58.8463 | [9 empty] | 0.4531583 | 20859.04 |  |  | 0.9063166 | 83.43617 | 0.981 | 2375.825 | 1205.156 | 1203.936 | 0.3003853 | 1594.973 | 1171.279 | 1.361735 | 231.129 | 0.007683905 | 29.85325 | 0.5210374
19.7011094 | 0.0135566359 | 838.7994 | 21.3439844 | 0.0184755847 | 958.6335 | 91.8479297 | 0.209037781 | 14.99312 | 0.981 | 14699.04 | 0.955624 | 1.911248 | 58.79615 | [9 empty] | 0.4536699 | 20853.14 |  |  | 0.9073399 | 83.41257 | 0.982 | 2376.109 | 1205.317 | 1204.095 | 0.3008209 | 1595.174 | 1171.403 | 1.361763 | 231.1453 | 0.007683092 | 29.85326 | 0.5210377
19.7278848 | 0.013588557 | -1694.776 | 21.3745859 | 0.0185075067 | 898.7284 | 91.8616172 | 0.2099507 | 18.25681 | 0.982 | 14686.5 | 0.9566481 | 1.913296 | 58.74601 | [9 empty] | 0.4541816 | 20847.24 |  |  | 0.9083631 | 83.38896 | 0.983 | 2376.393 | 1205.477 | 1204.255 | 0.3012567 | 1595.375 | 1171.527 | 1.361791 | 231.1616 | 0.007682281 | 29.85328 | 0.521038
19.7549336 | 0.0135725969 | #DIV/0! | 21.4032734 | 0.0185394268 | 967.2558 | 91.8788672 | 0.210895553 | 14.44106 | 0.983 | 14673.97 | 0.9576722 | 1.915344 | 58.69588 | [9 empty] | 0.4546932 | 20841.34 |  |  | 0.9093863 | 83.36534375 | 0.984 | 2376.677 | 1205.638 | 1204.416 | 0.3016927 | 1595.577 | 1171.651 | 1.361819 | 231.1779 | 0.00768147 | 29.85329 | 0.5210383
19.7797969 | 0.0135725969 | 559.2154 | 21.4341484 | 0.018571347 | 639.0734 | 91.8922812 | 0.211824432 | 16.50996 | 0.984 | 14661.44 | 0.9586963 | 1.917393 | 58.64575 | [9 empty] | 0.4552048 | 20835.43 |  |  | 0.9104096 | 83.34171875 | 0.985 | 2376.961 | 1205.799 | 1204.576 | 0.3021287 | 1595.779 | 1171.775 | 1.361848 | 231.1942 | 0.007680658 | 29.85331 | 0.5210385
19.8065723 | 0.0136204772 | 907.3278 | 21.464748 | 0.0186192282 | #DIV/0! | 91.9076172 | 0.212753326 | 16.45338 | 0.985 | 14648.91 | 0.9597204 | 1.919441 | 58.59564 | [9 empty] | 0.4557164 | 20829.52 |  |  | 0.9114328 | 83.31808 | 0.986 | 2377.246 | 1205.96 | 1204.737 | 0.3025649 | 1595.981 | 1171.898 | 1.361876 | 231.2105 | 0.007679846 | 29.85332 | 0.5210388
19.8355352 | 0.0136523983 | -1437.821 | 21.4934355 | 0.0186192282 | 1814.82 | 91.9229531 | 0.213685408 | 16.52072 | 0.986 | 14636.38 | 0.9607444 | 1.921489 | 58.54554 | [9 empty] | 0.456228 | 20823.61 |  |  | 0.9124561 | 83.2944375 | 0.987 | 2377.531 | 1206.122 | 1204.897 | 0.3030012 | 1596.184 | 1172.022 | 1.361905 | 231.2268 | 0.007679034 | 29.85334 | 0.5210391
19.8584844 | 0.0136364372 | 559.2049 | 21.5223984 | 0.0186351873 | 898.6749 | 91.9385625 | 0.214630246 | 13.96121 | 0.987 | 14623.86 | 0.9617685 | 1.923537 | 58.49545 | [9 empty] | 0.4567397 | 20817.7 |  |  | 0.9134794 | 83.27078125 | 0.988 | 2377.817 | 1206.283 | 1205.058 | 0.3034376 | 1596.386 | 1172.146 | 1.361934 | 231.2431 | 0.007678221 | 29.85336 | 0.5210393
19.8852598 | 0.0136843184 | #DIV/0! | 21.5510859 | 0.0186671093 | 1797.553 | 91.9519766 | 0.215591058 | 16.23099 | 0.988 | 14611.34 | 0.9627926 | 1.925585 | 58.44536 | [9 empty] | 0.4572513 | 20811.78 |  |  | 0.9145026 | 83.24712 | 0.989 | 2378.102 | 1206.445 | 1205.219 | 0.3038741 | 1596.589 | 1172.27 | 1.361963 | 231.2594 | 0.007677411 | 29.85337 | 0.5210396
19.9142227 | 0.0136843184 | 838.8199 | 21.5797734 | 0.0186830685 | 967.2589 | 91.9673125 | 0.216535911 | 14.14949 | 0.989 | 14598.82 | 0.9638166 | 1.927633 | 58.39529 | [9 empty] | 0.457763 | 20805.86 |  |  | 0.9155259 | 83.22345 | 0.99 | 2378.387 | 1206.607 | 1205.38 | 0.3043107 | 1596.791 | 1172.394 | 1.361992 | 231.2757 | 0.007676599 | 29.85339 | 0.5210399
19.940998 | 0.0137162386 | 479.2977 | 21.6106484 | 0.0187149886 | 898.7256 | 91.9807266 | 0.217483938 | 12.17121 | 0.99 | 14586.3 | 0.9648407 | 1.929681 | 58.34521875 | [9 empty] | 0.4582746 | 20799.94 |  |  | 0.9165492 | 83.19977 | 0.991 | 2378.673 | 1206.768 | 1205.541 | 0.3047474 | 1596.994 | 1172.518 | 1.36202 | 231.292 | 0.007675786 | 29.8534 | 0.5210402
19.9639473 | 0.0137641197 | #DIV/0! | 21.6393359 | 0.0187469088 | 1814.485 | 91.9922266 | 0.218428791 | 16.23101 | 0.991 | 14573.79 | 0.9658648 | 1.93173 | 58.29516 | [9 empty] | 0.4587862 | 20794.02 |  |  | 0.9175725 | 83.17609 | 0.992 | 2378.958 | 1206.929 | 1205.702 | 0.3051843 | 1597.196 | 1172.642 | 1.362049 | 231.3083 | 0.007674974 | 29.85342 | 0.5210404
19.9929102 | 0.0137641197 | 1677.64 | 21.6682969 | 0.0187628698 | 871.5223 | 92.0075625 | 0.219373643 | 16.79616 | 0.992 | 14561.28 | 0.9668888 | 1.933778 | 58.24511 | [9 empty] | 0.4592979 | 20788.1 |  |  | 0.9185959 | 83.15239 | 0.993 | 2379.243 | 1207.091 | 1205.864 | 0.3056213 | 1597.399 | 1172.767 | 1.362078 | 231.3246 | 0.007674161 | 29.85343 | 0.5210407
20.0196855 | 0.0137800798 | 559.206 | 21.6988984 | 0.0187979825 | #DIV/0! | 92.0231641 | 0.220302522 | 13.74099 | 0.993 | 14548.77 | 0.9679129 | 1.935826 | 58.19507 | [9 empty] | 0.4598096 | 20782.17 |  |  | 0.9196191 | 83.1286875 | 0.994 | 2379.529 | 1207.252 | 1206.025 | 0.3060583 | 1597.602 | 1172.891 | 1.362106 | 231.341 | 0.007673349 | 29.85345 | 0.521041
20.0464609 | 0.0138279609 | #DIV/0! | 21.729498 | 0.0187979825 | 907.3562 | 92.0365859 | 0.221279293 | 12.33796 | 0.994 | 14536.26 | 0.9689369 | 1.937874 | 58.14504 | [9 empty] | 0.4603212 | 20776.24 |  |  | 0.9206424 | 83.10498 | 0.995 | 2379.814 | 1207.413 | 1206.186 | 0.3064955 | 1597.805 | 1173.015 | 1.362135 | 231.3573 | 0.007672536 | 29.85346 | 0.5210412
20.0735098 | 0.0138279609 | 838.8231 | 21.7584609 | 0.0188299026 | 1797.35 | 92.0480859 | 0.222211376 | 12.1714 | 0.995 | 14523.75 | 0.9699609 | 1.939922 | 58.09502 | [9 empty] | 0.4608329 | 20770.31 |  |  | 0.9216658 | 83.08126 | 0.996 | 2380.1 | 1207.575 | 1206.347 | 0.3069328 | 1598.007 | 1173.139 | 1.362164 | 231.3736 | 0.007671726 | 29.85348 | 0.5210415
20.1002852 | 0.0138598811 | 1677.64 | 21.7871484 | 0.0188458636 | 1677.741 | 92.0595859 | 0.223156214 | 11.77349 | 0.996 | 14511.25 | 0.9709849 | 1.94197 | 58.04501 | [9 empty] | 0.4613446 | 20764.38 |  |  | 0.9226891 | 83.05753125 | 0.997 | 2380.385 | 1207.736 | 1206.509 | 0.3073702 | 1598.21 | 1173.263 | 1.362192 | 231.39 | 0.007670912 | 29.85349 | 0.5210418
20.1270605 | 0.0138758412 | 847.3701 | 21.8139238 | 0.0188618228 | 1934.403 | 92.0710859 | 0.224132985 | 11.96904 | 0.997 | 14498.75 | 0.9720089 | 1.944018 | 57.99501 | [9 empty] | 0.4618562 | 20758.45 |  |  | 0.9237124 | 83.0338 | 0.998 | 2380.671 | 1207.898 | 1206.67 | 0.3078078 | 1598.413 | 1173.388 | 1.362221 | 231.4063 | 0.0076701 | 29.85351 | 0.5210421
20.1541094 | 0.0139077622 | #DIV/0! | 21.8447988 | 0.0188777838 | 958.6311 | 92.0825859 | 0.225093797 | 10.09403 | 0.998 | 14486.25 | 0.973033 | 1.946066 | 57.94502 | [9 empty] | 0.4623679 | 20752.51 |  |  | 0.9247358 | 83.01005 | 0.999 | 2380.956 | 1208.059 | 1206.831 | 0.3082454 | 1598.615 | 1173.512 | 1.362249 | 231.4226 | 0.007669288 | 29.85353 | 0.5210423
20.1808848 | 0.0139077622 | 1677.646 | 21.8753984 | 0.0189097039 | 483.6143 | 92.0924453 | 0.226070553 | 14.39153 | 0.999 | 14473.76 | 0.974057 | 1.948114 | 57.89504 | [9 empty] | 0.4628796 | 20746.57 |  |  | 0.9257591 | 82.9863 | 1 | 2381.241 | 1208.219 | 1206.991 | 0.3086832 | 1598.817 | 1173.636 | 1.362277 | 231.439 | 0.007668475 | 29.85354 | 0.5210426
20.2076602 | 0.0139237223 | 847.3882 | 21.9062734 | 0.0189735461 | #DIV/0! | 92.1058594 | 0.227002636 | 15.70061 | 1 | 14461.27 | 0.9750809 | 1.950162 | 57.8450625
20.234709 | 0.0139556425 | #DIV/0! | 21.9330488 | 0.0189735461 | 1677.751 | 92.1211953 | 0.227979407 | 9.648243
20.2633984 | 0.0139556425 | 479.2977 | 21.9598242 | 0.0189895052 | 1027.099 | 92.1307734 | 0.228972137 | 11.96923
20.2863477 | 0.0140035236 | 1694.776 | 21.9926094 | 0.0190214254 | 838.8852 | 92.1422734 | 0.229932934 | 17.32069
20.3133965 | 0.0140194837 | 1557.841 | 22.0193867 | 0.0190533455 | 1917.136 | 92.1595234 | 0.230928853 | 14.0211
20.3382598 | 0.0140354438 | 898.7879 | 22.0499863 | 0.0190693066 | 907.2967 | 92.1732188 | 0.231905624 | 5.700463
20.3669492 | 0.0140673639 | 1312.337 | 22.0789473 | 0.0191012267 | 599.1788 | 92.1789688 | 0.232914314 | 11.36501
20.392084 | 0.0140865166 | 778.923 | 22.1076367 | 0.0191491079 | 958.6311 | 92.1904688 | 0.233926192 | 5.792109
20.4169473 | 0.0141184367 | #DIV/0! | 22.1382363 | 0.019181028 | -1814.701 | 92.1962188 | 0.234918922 | 9.6561
20.4456367 | 0.0141184367 | 1694.681 | 22.1671973 | 0.0191650689 | 1917.495 | 92.2058047 | 0.235911652 | 9.968901
20.4726855 | 0.0141343977 | 1677.646 | 22.1977988 | 0.019181028 | 907.2938 | 92.2153828 | 0.23687245 | 9.473474
20.4994609 | 0.0141503578 | 1797.451 | 22.2267598 | 0.0192129482 | 449.3806 | 92.2249688 | 0.237884328 | 7.479642
20.5281484 | 0.0141663179 | 1455.166 | 22.2554492 | 0.0192767903 | #DIV/0! | 92.2326328 | 0.238908976 | 5.886743
20.551373 | 0.014182278 | 419.4063 | 22.2822246 | 0.0192767903 | 1934.502 | 92.2383828 | 0.239885747 | 9.355399
20.5781484 | 0.0142461192 | #DIV/0! | 22.3130977 | 0.0192927495 | 958.6335 | 92.2479688 | 0.240910396 | 7.969925
20.6049238 | 0.0142461192 | -1694.783 | 22.3436992 | 0.0193246715 | 958.6311 | 92.2559062 | 0.241906315 | 5.792109
20.6319727 | 0.0142301591 | 778.9174 | 22.3742988 | 0.0193565916 | #DIV/0! | 92.2616562 | 0.242899045 | 7.728075
20.6568359 | 0.0142620793 | 838.802 | 22.4013477 | 0.0193565916 | 449.3933 | 92.2693281 | 0.243891776 | 7.574134
20.6836113 | 0.0142940003 | #DIV/0! | 22.4300371 | 0.0194204319 | -1797.564 | 92.2769922 | 0.244903654 | 7.720125
20.7106602 | 0.0142940003 | 559.2133 | 22.4587246 | 0.0194044728 | 967.1994 | 92.2846562 | 0.245896384 | 3.743721
20.7374355 | 0.0143418806 | 898.7284 | 22.4895977 | 0.0194363929 | #DIV/0! | 92.2884922 | 0.246921033 | 7.597981
20.766123 | 0.0143738007 | #DIV/0! | 22.5201992 | 0.0194363929 | 604.8512 | 92.2961562 | 0.247929722 | 9.782032
20.795084 | 0.0143738007 | 399.4658 | 22.5491602 | 0.0194842741 | 599.1629 | 92.3057422 | 0.248909682 | 5.792196
20.8142109 | 0.0144216819 | 838.8257 | 22.5778477 | 0.0195321534 | 1797.469 | 92.3114922 | 0.249902397 | 3.743569
20.8409863 | 0.014453602 | 1814.485 | 22.6065371 | 0.0195481144 | 1612.029 | 92.3153281 | 0.250927061 | 7.23205
20.8699473 | 0.014469563 | 838.8231 | 22.6374102 | 0.0195672661 | 898.7851 | 92.3229922 | 0.251986802 | 3.863933
20.8967227 | 0.0145014832 | 838.8226 | 22.6660996 | 0.0195991863 | 2036.946 | 92.3268281 | 0.252979547 | 3.802956
20.923498 | 0.0145334033 | #DIV/0! | 22.6986113 | 0.0196151473 | 847.394 | 92.3306641 | 0.253988236 | 5.971508
20.9486348 | 0.0145334033 | -1917.387 | 22.7256602 | 0.0196470674 | 958.6876 | 92.3366875 | 0.254996926 | 3.667479
20.9792363 | 0.0145174433 | 479.2956 | 22.7562617 | 0.0196789876 | #DIV/0! | 92.3405156 | 0.256040722 | 5.61176
21.0021855 | 0.0145653244 | 847.3913 | 22.7830371 | 0.0196789876 | 907.2395 | 92.3462656 | 0.257065356 | 7.261055
21.0292344 | 0.0145972446 | 1677.657 | 22.811998 | 0.0197109096 | 898.791 | 92.3539375 | 0.258121938 | 3.783164
21.0560098 | 0.0146132046 | #DIV/0! | 22.8406875 | 0.0197428297 | 1814.684 | 92.3577656 | 0.259133816 | 3.86415
21.0846992 | 0.0146132046 | 1574.852 | 22.8696484 | 0.0197587889 | #DIV/0! | 92.3616016 | 0.260126531 | 1.867929
21.109834 | 0.0146291647 | 519.2706 | 22.8983359 | 0.0197587889 | 639.1165 | 92.3635156 | 0.261151195 | 5.425859
21.1346973 | 0.0146770459 | #DIV/0! | 22.9289375 | 0.01980667 | 644.7833 | 92.3692656 | 0.262210935 | 3.686306
21.1614727 | 0.0146770459 | 1694.787 | 22.9598105 | 0.0198545512 | 1797.564 | 92.3731016 | 0.263251543 | 1.867931
21.1885215 | 0.0146930059 | #DIV/0! | 22.988498 | 0.0198705103 | 2037.072 | 92.3750156 | 0.264276206 | 3.61965
21.2114727 | 0.0146930059 | 898.7002 | 23.0210117 | 0.0198864713 | #DIV/0! | 92.3788516 | 0.265335977 | 1.867984
21.2401602 | 0.014724927 | 1694.776 | 23.0499727 | 0.0198864713 | 559.2445 | 92.3807656 | 0.266360611 | 0
21.267209 | 0.0147408871 | 559.2562 | 23.07675 | 0.0199343525 | #DIV/0! | 92.3807656 | 0.267401218 | 1.841258
21.2939863 | 0.0147887673 | 838.7994 | 23.1054375 | 0.0199343525 | 907.2935 | 92.3826875 | 0.268445015 | 0
21.3207617 | 0.0148206884 | 1694.776 | 23.1343984 | 0.0199662726 | 958.6907 | 92.3826875 | 0.269501597 | 3.736069
21.3478105 | 0.0148366485 | 1557.841 | 23.165 | 0.0199981928 | 907.2935 | 92.3865156 | 0.27052623 | 1.786626
21.3726738 | 0.0148526086 | -1797.451 | 23.1939609 | 0.0200301129 | 599.1391 | 92.3884375 | 0.271601945 | 1.839405
21.4013613 | 0.0148366485 | #DIV/0! | 23.2226484 | 0.0200779941 | #DIV/0! | 92.3903516 | 0.272642553 | 0
21.426498 | 0.0148366485 | 524.2595 | 23.2513379 | 0.0200779941 | 1814.479 | 92.3903516 | 0.273715109 | 0
21.4532734 | 0.0148877213 | 559.2165 | 23.2802988 | 0.0200939551 | 958.6311 | 92.3903516 | 0.274790823 | 0
21.4800488 | 0.0149356015 | #DIV/0! | 23.3108984 | 0.0201258752 | #DIV/0! | 92.3903516 | 0.275847375 | -1.811596
21.5070977 | 0.0149356015 | 1557.747 | 23.3415 | 0.0201258752 | 1934.265 | 92.3884375 | 0.276903957 | -1.786626
21.5319609 | 0.0149515625 | 1677.646 | 23.372373 | 0.0201418363 | 449.3948 | 92.3865156 | 0.277979672 | 3.630575
21.5587363 | 0.0149675226 | 847.394 | 23.4010625 | 0.0202056766 | 1814.479 | 92.3903516 | 0.279036254 | -3.566
21.5857852 | 0.0149994427 | 1677.64 | 23.4300234 | 0.0202216376 | 599.1629 | 92.3865156 | 0.280111969 | 0
21.6125605 | 0.0150154028 | 1677.552 | 23.4587109 | 0.0202695169 | 1917.273 | 92.3865156 | 0.281200439 | 0
21.6393359 | 0.0150313638 | 564.9287 | 23.4893125 | 0.0202854779 | 907.2935 | 92.3865156 | 0.282272995 | -1.779283
21.6663848 | 0.015079244 | 1677.646 | 23.5182734 | 0.020317398 | #DIV/0! | 92.3846016 | 0.283348709 | -1.784665
21.6931602 | 0.0150952041 | 718.9946 | 23.548875 | 0.020317398 | #DIV/0! | 92.3826875 | 0.284421235 | -1.791938
21.7161113 | 0.0151271252 | 1934.393 | 23.5775625 | 0.020317398 | 403.5153 | 92.3807656 | 0.285493761 | 0
21.7469844 | 0.0151430853 | #DIV/0! | 23.6046113 | 0.0203844309 | #DIV/0! | 92.3807656 | 0.28658545 | -1.758432
21.7718477 | 0.0151430853 | 1557.845 | 23.6352109 | 0.0203844309 | 898.791 | 92.3788516 | 0.28767392 | 0
21.7967109 | 0.0151590453 | 453.6405 | 23.6639004 | 0.020416351 | 2054.076 | 92.3788516 | 0.288781583 | 1.784572
21.8256719 | 0.0152228866 | 1677.646 | 23.6966855 | 0.020432312 | 838.8857 | 92.3807656 | 0.289854109 | -3.516952
21.8524473 | 0.0152388467 | 1557.845 | 23.7234629 | 0.0204642322 | 1814.479 | 92.3769375 | 0.29094258 | -3.46306
21.8773105 | 0.0152548067 | 1557.841 | 23.7524238 | 0.0204801932 | 958.6311 | 92.3731016 | 0.292050242 | -1.63839
21.9021738 | 0.0152707668 | 1814.485 | 23.7830234 | 0.0205121133 | 898.7882 | 92.3711875 | 0.293218523 | -8.780797
21.9311348 | 0.0152867278 | #DIV/0! | 23.8117129 | 0.0205440335 | #DIV/0! | 92.3616016 | 0.294310212 | -5.361175
21.955998 | 0.0152867278 | 1557.841 | 23.8406738 | 0.0205440335 | 1677.552 | 92.3558516 | 0.295382738 | -5.19125
21.9808613 | 0.0153026879 | 564.9287 | 23.8674492 | 0.0205599945 | 958.6907 | 92.3501016 | 0.296490371 | -3.423719
22.0079102 | 0.0153505681 | 1797.469 | 23.8980508 | 0.0205919147 | 967.1962 | 92.3462656 | 0.29761079 | -5.20624
22.0365996 | 0.0153665291 | 1557.716 | 23.9289238 | 0.0206238348 | 898.7256 | 92.3405156 | 0.298715234 | -5.19125
22.0614609 | 0.0153824892 | 564.9287 | 23.9576113 | 0.020655755 | 898.7375 | 92.3347656 | 0.299822867 | -5.376029
22.0885098 | 0.0154303694 | 838.8589 | 23.9863008 | 0.020687677 | 908.3336 | 92.3287422 | 0.300943285 | -6.820979
22.1152871 | 0.0154622905 | 838.8257 | 24.0152949 | 0.0207195971 | 960.7083 | 92.3210781 | 0.302066892 | -5.28264
22.1420625 | 0.0154942106 | -1574.862 | 24.0459609 | 0.0207515173 | #DIV/0! | 92.3153281 | 0.303155363 | -6.847355
22.1671973 | 0.0154782506 | 1797.581 | 24.0749863 | 0.0207515173 | 960.7113 | 92.3076562 | 0.304275781 | -3.456109
22.1958867 | 0.0154942106 | 838.8231 | 24.1056523 | 0.0207834374 | 600.4862 | 92.3038281 | 0.305383414 | -5.282499
22.2226621 | 0.0155261308 | 1694.681 | 24.1344043 | 0.0208313186 | #DIV/0! | 92.2980781 | 0.306471914 | -6.732388
22.2497109 | 0.0155420918 | 519.2815 | 24.1634277 | 0.0208313186 | 1801.48 | 92.2904062 | 0.307611465 | -6.939232
22.2745742 | 0.015589972 | #DIV/0! | 24.1921777 | 0.0208472777 | 900.6328 | 92.2827422 | 0.30871591 | -6.725367
22.3013496 | 0.015589972 | #DIV/0! | 24.2209277 | 0.0208791997 | 1938.781 | 92.2750781 | 0.309855491 | -6.946391
22.3283984 | 0.015589972 | 1557.841 | 24.2518691 | 0.0208951589 | -1801.469 | 92.2674062 | 0.310959935 | -6.744324
22.3532617 | 0.0156059321 | 1677.552 | 24.2806191 | 0.0208791997 | 969.336 | 92.2597422 | 0.312096298 | -8.416055
22.3800371 | 0.0156218931 | 492.1826 | 24.3115605 | 0.0209111199 | 480.3862 | 92.2498828 | 0.313267797 | -5.20624
22.4051738 | 0.015672965 | 1677.552 | 24.3422285 | 0.0209749602 | 840.6615 | 92.2441328 | 0.314372241 | -6.919253
22.4319492 | 0.015688926 | 898.7284 | 24.3690625 | 0.0210068803 | #DIV/0! | 92.2364688 | 0.315479875 | -6.840393
22.4606367 | 0.0157208461 | #DIV/0! | 24.3980859 | 0.0210068803 | 900.6328 | 92.2288047 | 0.316600293 | -9.952186
22.4857734 | 0.0157208461 | 1797.35 | 24.4268359 | 0.0210388023 | 1801.469 | 92.2173047 | 0.317755818 | -6.751276
22.5144609 | 0.0157368071 | 778.9206 | 24.4555859 | 0.0210547615 | 606.1974 | 92.2096328 | 0.318892181 | -8.405153
22.5393242 | 0.0157687273 | #DIV/0! | 24.4846113 | 0.0211026426 | 1701.354 | 92.2000547 | 0.320031732 | -8.555639
22.5644609 | 0.0157687273 | 898.7284 | 24.5171953 | 0.0211217944 | 900.6864 | 92.1904688 | 0.321152151 | -6.939329
22.5931484 | 0.0158006474 | 838.8231 | 24.5459453 | 0.0211537145 | 1698.352 | 92.1828047 | 0.322256595 | -8.531364
22.6199238 | 0.0158325676 | 1694.687 | 24.5730527 | 0.0211696755 | #DIV/0! | 92.1732188 | 0.323380202 | -10.07763
22.6469727 | 0.0158485286 | #DIV/0! | 24.6037207 | 0.0211696755 | 686.2276 | 92.1614453 | 0.324548483 | -10.09143
22.6699238 | 0.0158485286 | 449.3635 | 24.6365781 | 0.0212175567 | 900.6864 | 92.1499453 | 0.325688064 | -9.979979
22.6986113 | 0.0159123689 | 787.4881 | 24.6653281 | 0.0212494768 | 900.6836 | 92.1384453 | 0.326840371 | -8.411776
22.723748 | 0.015944289 | -1677.751 | 24.6940781 | 0.021281397 | 849.2267 | 92.1288594 | 0.327979952 | -8.435685
22.7505234 | 0.0159283299 | #DIV/0! | 24.7211855 | 0.0213133171 | #DIV/0! | 92.1192734 | 0.329116315 | -11.45058
22.7792129 | 0.0159283299 | 1694.883 | 24.7499355 | 0.0213133171 | 960.7167 | 92.1058594 | 0.330287784 | -8.555728
22.8062617 | 0.015944289 | 778.8115 | 24.7806035 | 0.0213452391 | #DIV/0! | 92.0962734 | 0.331408203 | -8.409311
22.831123 | 0.0159762111 | 898.791 | 24.8115449 | 0.0213452391 | 600.4683 | 92.0864219 | 0.332579702 | -10.12001
22.8598125 | 0.0160081312 | #DIV/0! | 24.8402949 | 0.0213931184 | 600.4444 | 92.0749219 | 0.333716065 | -11.61541
22.8849492 | 0.0160081312 | 778.8579 | 24.8690449 | 0.0214409996 | #DIV/0! | 92.0615 | 0.33487159 | -9.843522
22.9098105 | 0.0160400514 | 778.923 | 24.8999863 | 0.0214409996 | -1921.525 | 92.05 | 0.336039871 | -11.77139
22.9346738 | 0.0160719715 | 787.4857 | 24.9306523 | 0.0214250404 | 1818.725 | 92.0365859 | 0.337179422 | -9.581505
22.9598105 | 0.0161038917 | 838.7758 | 24.9596777 | 0.0214409996 | 450.3298 | 92.0250859 | 0.338379651 | -10.26429
22.9865859 | 0.0161358137 | 1797.689 | 24.9884277 | 0.0215048417 | 640.5273 | 92.0135859 | 0.33950004 | -11.53343
23.0152754 | 0.0161517728 | 1694.681 | 25.0190957 | 0.021552721 | 1818.395 | 91.9998906 | 0.340687484 | -13.30176
23.0423242 | 0.0161677338 | #DIV/0! | 25.0481191 | 0.021568682 | #DIV/0! | 91.9845625 | 0.34183982 | -9.816475
23.0671855 | 0.0161677338 | 778.9206 | 25.0749531 | 0.021568682 | 960.7083 | 91.9730625 | 0.34301132 | -11.4886
23.0920488 | 0.016199654 | 564.9181 | 25.1056191 | 0.0216006022 | 686.2693 | 91.9596406 | 0.3441796 | -13.0845
23.1190977 | 0.0162475351 | 1557.923 | 25.1384785 | 0.0216484834 | 1801.48 | 91.9443125 | 0.34535107 | -11.15315
23.1439609 | 0.0162634943 | #DIV/0! | 25.1672285 | 0.0216644425 | #DIV/0! | 91.9308906 | 0.346554488 | -11.87804
23.1726504 | 0.0162634943 | #DIV/0! | 25.196252 | 0.0216644425 | 600.4444 | 91.9172031 | 0.347706825 | -14.56613
23.1977852 | 0.0162634943 | 1557.747 | 25.225002 | 0.0217123237 | 600.4854 | 91.8999531 | 0.348891079 | -11.6157
23.2226484 | 0.0162794553 | 1797.689 | 25.2537539 | 0.0217602048 | 1938.444 | 91.8865312 | 0.350046575 | -8.08787
23.2513379 | 0.0162954144 | 393.702 | 25.2846934 | 0.0217761658 | 1921.644 | 91.8769531 | 0.35123083 | -11.15315
23.2764727 | 0.0163592566 | #DIV/0! | 25.3153613 | 0.021792125 | #DIV/0! | 91.8635312 | 0.352434248 | -11.14686
23.3051621 | 0.0163592566 | 778.923 | 25.3441113 | 0.021792125 | #DIV/0! | 91.8501172 | 0.353637636 | -14.60005
23.3300254 | 0.0163911767 | 1694.681 | 25.3731348 | 0.021792125 | 420.3183 | 91.8325938 | 0.354837865 | -14.52701
23.3570742 | 0.0164071377 | 1797.553 | 25.3999688 | 0.0218559671 | 1801.588 | 91.8153438 | 0.356025308 | -12.77788
23.3857617 | 0.0164230969 | 486.8122 | 25.4287207 | 0.0218719263 | 643.3331 | 91.8000078 | 0.357225507 | -15.92464
23.410625 | 0.0164741706 | #DIV/0! | 25.4615781 | 0.021923 | 1801.48 | 91.7808438 | 0.358428925 | -15.98939
23.4338477 | 0.0164741706 | 898.7851 | 25.4903281 | 0.0219389591 | 909.2518 | 91.7613984 | 0.359645069 | -10.85858
23.4625371 | 0.0165060908 | #DIV/0! | 25.5193516 | 0.0219708793 | 1921.427 | 91.7479844 | 0.360880405 | -15.96744
23.4874004 | 0.0165060908 | 847.3908 | 25.5500195 | 0.0219868403 | 520.3723 | 91.7288203 | 0.362080604 | -15.93121
23.5144492 | 0.0165380109 | #DIV/0! | 25.5749355 | 0.0220347214 | #DIV/0! | 91.7096484 | 0.363284022 | -13.12023
23.5412246 | 0.0165380109 | 1677.552 | 25.605877 | 0.0220347214 | 480.3846 | 91.6943203 | 0.364452302 | -14.37096
23.568 | 0.0165539719 | 525.0014 | 25.6365449 | 0.0220985617 | #DIV/0! | 91.6767969 | 0.365671664 | -14.18383
23.5931367 | 0.0166018512 | 1557.628 | 25.6652949 | 0.0220985617 | -1818.618 | 91.6595469 | 0.366887838 | -14.33418
23.617998 | 0.0166178122 | 1677.677 | 25.6943184 | 0.0220826026 | 640.5252 | 91.6422969 | 0.368091255 | -15.72289
23.6447754 | 0.0166337732 | 847.3882 | 25.7249863 | 0.0221304819 | 1921.308 | 91.623125 | 0.369310617 | -18.03615
23.6718242 | 0.0166656934 | 778.8603 | 25.7556523 | 0.0221464429 | 1818.52 | 91.6017656 | 0.370494872 | -16.35893
23.6966855 | 0.0166976135 | 1557.753 | 25.7846777 | 0.0221624039 | 840.6589 | 91.5826016 | 0.371666342 | -14.00029
23.7215488 | 0.0167135745 | 847.3913 | 25.8115117 | 0.0221943241 | 969.2795 | 91.5653516 | 0.372898459 | -13.96381
23.7485977 | 0.0167454947 | 1677.745 | 25.8424512 | 0.0222262442 | 960.7678 | 91.5481016 | 0.374133795 | -12.28756
23.775373 | 0.0167614538 | #DIV/0! | 25.8731191 | 0.0222581644 | 900.6864 | 91.5327656 | 0.375381887 | -19.86683
23.8002363 | 0.0167614538 | 1677.552 | 25.9018691 | 0.0222900845 | -1818.737 | 91.5094922 | 0.376553357 | -17.56831
23.8270117 | 0.0167774148 | 564.9148 | 25.9308945 | 0.0222741254 | 640.4615 | 91.4884062 | 0.377753586 | -15.31552
23.8540605 | 0.016825296 | #DIV/0! | 25.9615605 | 0.0223220065 | 1921.65 | 91.4692422 | 0.379004866 | -15.51327
23.88275 | 0.016825296 | 1438.001 | 25.9922285 | 0.0223379657 | 1818.401 | 91.4500781 | 0.380240202 | -15.98932
23.9056992 | 0.0168412551 | 847.3404 | 26.021252 | 0.0223539267 | 840.6584 | 91.4306328 | 0.381456345 | -17.51519
23.932748 | 0.0168731771 | #DIV/0! | 26.0480859 | 0.0223858468 | 960.7709 | 91.4095547 | 0.382659763 | -15.97393
23.9556992 | 0.0168731771 | #DIV/0! | 26.0787539 | 0.022417767 | 849.2267 | 91.3903828 | 0.383859962 | -15.71642
23.9805625 | 0.0168731771 | 847.88 | 26.1058613 | 0.0224496871 | 1801.266 | 91.3712188 | 0.385079324 | -15.38322
24.007627 | 0.0169050973 | 450.3723 | 26.1346113 | 0.0224656481 | 1938.781 | 91.3517734 | 0.38634339 | -17.51563
24.0363789 | 0.0169689376 | 1561.055 | 26.1655527 | 0.0224816073 | 900.6328 | 91.3306953 | 0.387546778 | -15.97354
24.0612949 | 0.0169848986 | #DIV/0! | 26.1943027 | 0.0225135293 | 480.3565 | 91.3115234 | 0.388747007 | -16.84523
24.0864863 | 0.0169848986 | 1561.241 | 26.2249688 | 0.0225773696 | 1938.563 | 91.2904453 | 0.389998287 | -17.29036
24.1114023 | 0.0170008577 | 840.6589 | 26.2559102 | 0.0225933306 | -1801.266 | 91.2690859 | 0.391233623 | -17.56867
24.1382363 | 0.0170327779 | 526.1241 | 26.2846602 | 0.0225773696 | 600.4854 | 91.248 | 0.392433822 | -18.86232
24.1634277 | 0.017080659 | -1561.366 | 26.3134121 | 0.0226252507 | #DIV/0! | 91.225 | 0.393653184 | -20.1808
24.1883457 | 0.0170646999 | 1681.298 | 26.3424355 | 0.0226252507 | 900.6836 | 91.1998125 | 0.394901276 | -15.1287
24.2151777 | 0.017080659 | 849.2271 | 26.3711855 | 0.0226571709 | 1801.266 | 91.1806406 | 0.39616853 | -18.14989
24.2422852 | 0.0171125792 | 1561.174 | 26.3999355 | 0.0226731319 | 1615.601 | 91.1576406 | 0.397435755 | -17.3315
24.2672031 | 0.0171285402 | 1561.18 | 26.430877 | 0.0226922836 | 900.6836 | 91.1365625 | 0.398651928 | -17.29036
24.2921211 | 0.0171445012 | 789.1367 | 26.459627 | 0.0227242038 | 566.1399 | 91.1152031 | 0.399887264 | -18.42814
24.3173105 | 0.0171764214 | #DIV/0! | 26.4867344 | 0.0227720849 | -1921.427 | 91.0922031 | 0.401135355 | -19.91711
24.3422285 | 0.0171764214 | #DIV/0! | 26.5174023 | 0.0227561239 | 900.6836 | 91.0672812 | 0.402386636 | -18.88895
24.3671445 | 0.0171764214 | 433.0029 | 26.5461523 | 0.0227880441 | 1938.569 | 91.0440078 | 0.403618753 | -16.84523
24.3961699 | 0.0172434542 | #DIV/0! | 26.5770938 | 0.0228040051 | 840.6584 | 91.0229297 | 0.404870033 | -16.85106
24.4210859 | 0.0172434542 | 1441.012 | 26.6039277 | 0.0228359252 | 480.3422 | 91.0018438 | 0.406121343 | -20.48614
24.4440859 | 0.0172594152 | 849.2271 | 26.6345938 | 0.0228997674 | #DIV/0! | 90.9769297 | 0.407337487 | -19.63431
24.4711934 | 0.0172913354 | 840.6584 | 26.6636191 | 0.0228997674 | 1681.423 | 90.9517344 | 0.408620715 | -16.2307
24.4980273 | 0.0173232555 | 840.6589 | 26.6904531 | 0.0229157265 | 840.5994 | 90.9306484 | 0.409919858 | -20.21999
24.5248613 | 0.0173551757 | 1441.012 | 26.7172852 | 0.0229476467 | 1938.563 | 90.9057344 | 0.411152005 | -19.08662
24.5478613 | 0.0173711367 | -1578.31 | 26.7482266 | 0.0229636077 | 600.4457 | 90.8824609 | 0.412371367 | -20.22047
24.5730527 | 0.0173551757 | #DIV/0! | 26.7769766 | 0.0230114888 | #DIV/0! | 90.8575469 | 0.413603485 | -18.38118
24.6018027 | 0.0173551757 | 520.4141 | 26.806002 | 0.0230114888 | 1801.469 | 90.8345469 | 0.414854765 | -21.50164
24.6267207 | 0.0174030568 | 1578.369 | 26.834752 | 0.023027448 | 1801.266 | 90.8077109 | 0.416102856 | -18.36521
24.6519102 | 0.017419016 | 520.412 | 26.863502 | 0.023043409 | 1818.514 | 90.7844375 | 0.417370111 | -18.38118
24.6768281 | 0.0174668971 | 1681.212 | 26.8925273 | 0.02305937 | 640.4876 | 90.7614375 | 0.418621391 | -19.968
24.7036621 | 0.0174828582 | 789.2018 | 26.9231934 | 0.0231072493 | 420.316 | 90.7365156 | 0.419869483 | -18.36522
24.7288535 | 0.0175147783 | #DIV/0! | 26.9500273 | 0.0231710915 | 1818.618 | 90.7132422 | 0.421136737 | -20.95929
24.7576035 | 0.0175147783 | 1561.055 | 26.9790508 | 0.0231870506 | 900.6923 | 90.6864141 | 0.422416747 | -16.85154
24.7825195 | 0.0175307393 | 789.1993 | 27.0078027 | 0.0232189726 | -840.6115 | 90.6653281 | 0.423668027 | -16.63905
24.8077109 | 0.0175626595 | -1681.223 | 27.0346367 | 0.0231870506 | 646.1722 | 90.6442422 | 0.424935281 | -19.92625
24.8345449 | 0.0175466985 | 360.2638 | 27.0655762 | 0.0232349318 | 600.4854 | 90.6190547 | 0.426199317 | -19.4217
24.8575449 | 0.0176105406 | 1698.544 | 27.0943281 | 0.0232828129 | 1938.662 | 90.5941328 | 0.427482516 | -23.89599
24.8846523 | 0.0176264998 | 1681.223 | 27.1252676 | 0.0232987721 | 840.6115 | 90.5634688 | 0.428765744 | -20.91849
24.9114863 | 0.0176424608 | 840.6615 | 27.1521016 | 0.0233306941 | 1681.417 | 90.5363594 | 0.430061698 | -22.97647
24.9383203 | 0.0176743809 | #DIV/0! | 27.1789355 | 0.0233466532 | #DIV/0! | 90.5076094 | 0.431312978 | -22.67443
24.9635117 | 0.0176743809 | 1561.055 | 27.206043 | 0.0233466532 | 600.4444 | 90.4785859 | 0.432592988 | -20.91281
24.9884277 | 0.0176903419 | 1801.469 | 27.234793 | 0.0233945344 | 1921.427 | 90.45175 | 0.433876216 | -19.66036
25.0171777 | 0.0177063011 | 526.1241 | 27.2654609 | 0.0234104954 | 1698.561 | 90.4268359 | 0.435143441 | -21.17898
25.0423691 | 0.0177541822 | 520.3733 | 27.2925684 | 0.0234264545 | 1921.308 | 90.3997266 | 0.436423451 | -20.91337
25.0672852 | 0.0178020634 | -1561.174 | 27.3232344 | 0.0234424155 | 764.2249 | 90.3728906 | 0.437706649 | -20.90671
25.0922031 | 0.0177861024 | 849.2267 | 27.3500684 | 0.0234775282 | 969.336 | 90.3460625 | 0.438989878 | -21.17907
25.1193105 | 0.0178180225 | 840.6589 | 27.3810098 | 0.0235094484 | 960.7708 | 90.3189531 | 0.440269887 | -22.40494
25.1461445 | 0.0178499427 | #DIV/0! | 27.4116777 | 0.0235413685 | 780.5747 | 90.2902031 | 0.441553086 | -20.16779
25.1729785 | 0.0178499427 | #DIV/0! | 27.4365938 | 0.0235732887 | -1698.554 | 90.2652891 | 0.442788422 | -22.68053
25.2000859 | 0.0178499427 | 1561.061 | 27.4637012 | 0.0235573296 | 840.6615 | 90.2362578 | 0.444068432 | -19.17726
25.225002 | 0.0178659037 | 390.3161 | 27.4905352 | 0.0235892497 | 640.4998 | 90.2113438 | 0.445367575 | -22.74408
25.2499199 | 0.017929744 | 849.1761 | 27.5212031 | 0.0236371309 | 1698.554 | 90.1825938 | 0.44663164 | -22.61808
25.2770273 | 0.017961666 | #DIV/0! | 27.5483105 | 0.02365309 | #DIV/0! | 90.1535703 | 0.447914839 | -19.18291
25.3038613 | 0.017961666 | 1681.423 | 27.5789766 | 0.02365309 | 560.4266 | 90.1286484 | 0.449214011 | -22.18443
25.3306953 | 0.0179776251 | #DIV/0! | 27.6058105 | 0.0237009712 | #DIV/0! | 90.0998984 | 0.450509965 | -23.19495
25.3578027 | 0.0179776251 | 764.2227 | 27.632918 | 0.0237009712 | 960.7708 | 90.070875 | 0.451761246 | -22.68685
25.3846367 | 0.0180127379 | 1561.055 | 27.6635859 | 0.0237328913 | 1818.401 | 90.042125 | 0.4530285 | -22.46076
25.4095527 | 0.0180286989 | 1698.561 | 27.6926094 | 0.0237488523 | 900.6836 | 90.013375 | 0.45430851 | -21.12644
25.4366602 | 0.018044658 | 560.4266 | 27.7213594 | 0.0237807725 | 600.4854 | 89.9862656 | 0.455591708 | -23.89597
25.4634941 | 0.0180925392 | 1681.223 | 27.7501113 | 0.0238286536 | 1818.606 | 89.9556016 | 0.456874937 | -17.32095
25.4903281 | 0.0181085002 | 1561.241 | 27.7791348 | 0.0238446128 | 1681.223 | 89.9326016 | 0.458202809 | -24.41302
25.5152441 | 0.0181244593 | 849.1792 | 27.8059688 | 0.0238605738 | 1801.266 | 89.9016641 | 0.459470063 | -22.46076
25.5423516 | 0.0181563813 | #DIV/0! | 27.8347188 | 0.0238765348 | 1938.794 | 89.8729141 | 0.460750073 | -21.17648
25.5672695 | 0.0181563813 | 1801.469 | 27.8656602 | 0.0238924939 | 840.6558 | 89.8460781 | 0.462017328 | -22.61802
25.5960195 | 0.0181723405 | 909.3142 | 27.8924941 | 0.0239244141 | 420.3183 | 89.8170547 | 0.463300526 | -22.18443
25.6250449 | 0.0182042606 | 840.5994 | 27.9193281 | 0.0239882562 | -1698.352 | 89.7883047 | 0.46459648 | -21.86067
25.651877 | 0.0182361808 | 720.5658 | 27.9464355 | 0.0239722952 | 900.6836 | 89.7595547 | 0.465911627 | -22.3405
25.6748789 | 0.0182681028 | 1698.554 | 27.9751855 | 0.0240042154 | 1921.314 | 89.7305312 | 0.46721077 | -22.18995
25.7019863 | 0.0182840619 | 1681.223 | 28.0058516 | 0.0240201764 | #DIV/0! | 89.7017734 | 0.468506753 | -24.10967
25.7288203 | 0.0183000229 | 840.5962 | 28.034877 | 0.0240201764 | 560.4278 | 89.6708359 | 0.469789952 | -22.12946
25.7556523 | 0.0183319431 | 849.2298 | 28.0617109 | 0.0240680575 | 606.1805 | 89.6420859 | 0.471089125 | -22.46078
25.7827598 | 0.0183638632 | #DIV/0! | 28.0907344 | 0.0241159368 | 1801.266 | 89.6133359 | 0.472369134 | -24.11575
25.8115117 | 0.0183638632 | #DIV/0! | 28.1194844 | 0.0241318978 | #DIV/0! | 89.5823906 | 0.473652333 | -21.86117
25.8364277 | 0.0183638632 | 789.1993 | 28.1501523 | 0.0241318978 | 849.2271 | 89.5536406 | 0.47496745 | -24.25825
25.8616191 | 0.0183957834 | 1681.223 | 28.1772598 | 0.024163818 | 840.6615 | 89.5229766 | 0.476231515 | -22.61808
25.8884531 | 0.0184117444 | 1681.223 | 28.2040938 | 0.0241957381 | 1921.308 | 89.4939531 | 0.477514714 | -24.77795
25.9152871 | 0.0184277054 | 454.6251 | 28.2347598 | 0.0242116991 | 1938.563 | 89.4613672 | 0.478829831 | -22.39488
25.9443105 | 0.0184915457 | 1561.18 | 28.2657012 | 0.0242276601 | 873.4108 | 89.4323438 | 0.480125815 | -23.6028
25.9692285 | 0.0185075067 | #DIV/0! | 28.2963691 | 0.0242627729 | #DIV/0! | 89.4016797 | 0.481424987 | -22.12946
25.9922285 | 0.0185075067 | 1938.674 | 28.3212852 | 0.0242627729 | 606.1785 | 89.3729297 | 0.48272416 | -21.17905
26.023168 | 0.0185234658 | 560.4287 | 28.3503086 | 0.0243106522 | 600.4854 | 89.3458203 | 0.48400417 | -25.08261
26.050002 | 0.018571347 | 1561.174 | 28.3790605 | 0.0243585333 | 1801.266 | 89.3132344 | 0.485303313 | -24.25833
26.0749199 | 0.018587308 | -789.1548 | 28.4078105 | 0.0243744943 | #DIV/0! | 89.2825703 | 0.486567378 | -22.3399
26.1001113 | 0.018555386 | 840.552 | 28.434918 | 0.0243744943 | 900.6836 | 89.2535469 | 0.487866551 | -25.91917
26.1269434 | 0.018587308 | 450.3723 | 28.463668 | 0.0244064145 | 686.229 | 89.2190469 | 0.489197612 | -25.29257
26.1556953 | 0.0186511483 | #DIV/0! | 28.4965254 | 0.0244542956 | 1681.413 | 89.1861875 | 0.490496784 | -17.96861
26.1828027 | 0.0186511483 | 560.4287 | 28.5233594 | 0.0244702548 | 600.4457 | 89.1631875 | 0.491776794 | -20.40571
26.2096367 | 0.0186990295 | 1801.48 | 28.5521094 | 0.0245181359 | 606.1962 | 89.1363516 | 0.493091911 | -23.24221
26.2383867 | 0.0187149886 | 729.1151 | 28.5811348 | 0.0245660171 | #DIV/0! | 89.1054141 | 0.494423002 | -24.24831
26.2616602 | 0.0187469088 | #DIV/0! | 28.6098848 | 0.0245660171 | -1681.223 | 89.0728281 | 0.495766848 | -23.60271
26.2884941 | 0.0187469088 | 1561.18 | 28.6367188 | 0.0245500561 | #DIV/0! | 89.0421641 | 0.497066021 | -24.68607
26.3134121 | 0.0187628698 | #DIV/0! | 28.6657422 | 0.0245500561 | 680.519 | 89.0093047 | 0.498397112 | -26.6207
26.3443516 | 0.0187628698 | 709.6549 | 28.6983262 | 0.0245979372 | 600.4444 | 88.9748047 | 0.499693096 | -24.98591
26.3692695 | 0.0187979825 | 780.574 | 28.7270762 | 0.0246458184 | #DIV/0! | 88.9419453 | 0.501008213 | -24.77797
26.3941855 | 0.0188299026 | 566.1408 | 28.7561016 | 0.0246458184 | #DIV/0! | 88.9093594 | 0.502323329 | -23.66086
26.421293 | 0.0188777838 | #DIV/0! | 28.7829355 | 0.0246458184 | 420.3301 | 88.8786953 | 0.503619313 | -26.4413
26.4500449 | 0.0188777838 | 1561.055 | 28.8097695 | 0.0247096587 | 909.2547 | 88.8439219 | 0.50493443 | -23.90213
26.4749609 | 0.0188937448 | 1458.322 | 28.838793 | 0.0247415788 | #DIV/0! | 88.81325 | 0.506217659 | -23.58224
26.4982344 | 0.0189097039 | 1801.385 | 28.871377 | 0.0247415788 | 646.2119 | 88.7823125 | 0.507529557 | -24.77795
26.5269863 | 0.0189256649 | 780.5716 | 28.9023184 | 0.02478946 | 1681.098 | 88.7497266 | 0.508844674 | -24.77802
26.5519023 | 0.0189575851 | 909.3142 | 28.9291504 | 0.024805421 | #DIV/0! | 88.7171406 | 0.510159791 | -25.34871
26.5809277 | 0.0189895052 | #DIV/0! | 28.9579023 | 0.024805421 | 606.1565 | 88.6842891 | 0.511455774 | -21.86117
26.6077598 | 0.0189895052 | 780.6311 | 28.9869258 | 0.0248533022 | 600.4683 | 88.6555391 | 0.512770891 | -23.81868
26.6326777 | 0.0190214254 | 1698.358 | 29.0156758 | 0.0249011815 | 840.6115 | 88.6245938 | 0.514070094 | -25.14385
26.6597852 | 0.0190373864 | 1681.417 | 29.0425098 | 0.0249331035 | #DIV/0! | 88.5920078 | 0.515366077 | -24.77202
26.6866191 | 0.0190533455 | 840.6089 | 29.0734512 | 0.0249331035 | 1801.48 | 88.5594297 | 0.516681194 | -22.97339
26.7134531 | 0.0190852676 | 849.2267 | 29.1022012 | 0.0249490626 | 1681.223 | 88.5284844 | 0.5180282 | -23.09162
26.7405605 | 0.0191171877 | 1681.413 | 29.1290352 | 0.0249650236 | 969.336 | 88.4978203 | 0.519356132 | -25.60803
26.7673945 | 0.0191331469 | 900.6328 | 29.1599766 | 0.0249969438 | 1801.48 | 88.4649609 | 0.5206393 | -25.39367
26.7961445 | 0.0191650689 | -1698.358 | 29.1887266 | 0.0250129029 | 1818.395 | 88.432375 | 0.521922529 | -24.53407
26.823252 | 0.0191491079 | 780.574 | 29.21775 | 0.0250288639 | #DIV/0! | 88.3997969 | 0.523250401 | -26.44137
26.848168 | 0.019181028 | 560.4287 | 29.246502 | 0.0250288639 | 873.3592 | 88.3650234 | 0.524565518 | -23.32249
26.875002 | 0.0192289092 | 1818.514 | 29.277168 | 0.0250639766 | 606.1962 | 88.3343516 | 0.525880635 | -24.45067
26.9040273 | 0.0192448702 | 840.6615 | 29.3061934 | 0.0251118578 | 840.5962 | 88.3014922 | 0.527224541 | -23.89716
26.9308613 | 0.0192767903 | #DIV/0! | 29.3330254 | 0.025143778 | #DIV/0! | 88.2708281 | 0.52850771 | -26.55476
26.9557773 | 0.0192767903 | 789.2024 | 29.3617773 | 0.025143778 | 909.2547 | 88.2363281 | 0.529806912 | -23.87895
26.9809688 | 0.0193087105 | 840.6584 | 29.3908008 | 0.0251756981 | 900.6836 | 88.2053828 | 0.531102836 | -24.47474
27.0078027 | 0.0193406306 | #DIV/0! | 29.4195508 | 0.0252076183 | 1681.223 | 88.1728047 | 0.532433927 | -26.76526
27.0365527 | 0.0193406306 | 729.1151 | 29.4463848 | 0.0252235793 | 1818.395 | 88.1380312 | 0.53373313 | -26.62193
27.0598262 | 0.0193725508 | 840.6115 | 29.4754082 | 0.0252395403 | 960.7739 | 88.1035312 | 0.535029054 | -23.32144
27.0866602 | 0.0194044728 | 1681.417 | 29.5060762 | 0.0252714604 | 1029.361 | 88.0728594 | 0.53634423 | -24.68718
27.1134941 | 0.0194204319 | 849.2271 | 29.5389336 | 0.0253033806 | 1681.423 | 88.04 | 0.537675261 | -24.83166
27.1406016 | 0.0194523521 | 1681.217 | 29.5657676 | 0.0253193397 | 560.4287 | 88.0074219 | 0.538987219 | -26.12406
27.1674355 | 0.0194683131 | 1681.223 | 29.5926016 | 0.0253672209 | 1938.563 | 87.9726484 | 0.54031831 | -25.08261
27.1942695 | 0.0194842741 | #DIV/0! | 29.623543 | 0.0253831819 | #DIV/0! | 87.9400625 | 0.541617453 | -23.81868
27.223293 | 0.0194842741 | 780.6335 | 29.654209 | 0.0253831819 | 1921.662 | 87.9091172 | 0.542916656 | -26.29778
27.2482109 | 0.0195161942 | 487.8632 | 29.684877 | 0.025399141 | 849.1761 | 87.8746172 | 0.544228554 | -23.60226
27.273127 | 0.0195672661 | -1415.404 | 29.7119844 | 0.025431063 | 450.3425 | 87.8439531 | 0.545527756 | -25.29306
27.3002344 | 0.0195481144 | #DIV/0! | 29.7407344 | 0.0254949033 | #DIV/0! | 87.8110938 | 0.546826899 | -26.29778
27.3289844 | 0.0195481144 | 525.4161 | 29.7694844 | 0.0254949033 | #DIV/0! | 87.7765938 | 0.548138797 | -24.10745
27.3558184 | 0.0195991863 | 566.1399 | 29.8004258 | 0.0254949033 | 450.3425 | 87.7437344 | 0.549501836 | -24.77209
27.3829258 | 0.0196470674 | -1681.423 | 29.8291758 | 0.0255587436 | 1681.223 | 87.7111562 | 0.550816953 | -24.83761
27.4097598 | 0.0196311083 | 1561.36 | 29.8560098 | 0.0255747046 | 1698.352 | 87.6785703 | 0.552128911 | -25.60801
27.4346777 | 0.0196470674 | 566.1408 | 29.8831172 | 0.0255906656 | 960.7709 | 87.6457109 | 0.55341208 | -26.23341
27.4617852 | 0.0196949486 | 560.4278 | 29.9137852 | 0.0256225858 | 1818.611 | 87.6112109 | 0.554727197 | -25.046
27.4886191 | 0.0197428297 | #DIV/0! | 29.9428086 | 0.0256385449 | 1921.433 | 87.5783516 | 0.556039155 | -26.23343
27.5135352 | 0.0197428297 | 1578.488 | 29.9734766 | 0.0256545059 | 420.2988 | 87.5438516 | 0.557354271 | -25.61124
27.5387266 | 0.0197587889 | 900.6328 | 30.0003086 | 0.0257183462 | 909.2572 | 87.5093516 | 0.558701336 | -25.35479
27.5674766 | 0.0197907109 | 1681.417 | 30.029334 | 0.0257502683 | 1801.48 | 87.4764922 | 0.55999732 | -25.61236
27.5943105 | 0.01980667 | 1698.358 | 30.058084 | 0.0257662274 | #DIV/0! | 87.4419922 | 0.561344326 | -24.98
27.621418 | 0.019822631 | 1681.413 | 30.086834 | 0.0257662274 | 1818.52 | 87.4091406 | 0.562659442 | -21.91976
27.648252 | 0.0198385902 | #DIV/0! | 30.1158594 | 0.0257821884 | #DIV/0! | 87.3803828 | 0.5639714 | -23.03674
27.6750859 | 0.0198385902 | 394.5892 | 30.1465254 | 0.0257821884 | 562.9319 | 87.3497188 | 0.565302491 | -22.96768
27.7002773 | 0.0199024323 | 1681.294 | 30.1752754 | 0.0258332603 | 1698.478 | 87.3187812 | 0.566649497 | -27.03789
27.7271094 | 0.0199183915 | #DIV/0! | 30.2023848 | 0.0258492213 | 680.4773 | 87.2823594 | 0.567996562 | -26.18739
27.7539434 | 0.0199183915 | 789.2018 | 30.2349668 | 0.0258971024 | #DIV/0! | 87.2475859 | 0.569324434 | -28.12531
27.7791348 | 0.0199503116 | #DIV/0! | 30.2601582 | 0.0258971024 | 1801.469 | 87.20925 | 0.570687473 | -25.8142
27.8078848 | 0.0199503116 | 900.6328 | 30.2889082 | 0.0259130616 | 640.5032 | 87.1744766 | 0.572034538 | -27.09693
27.8366348 | 0.0199822336 | 526.1439 | 30.3195762 | 0.0259609427 | 909.2487 | 87.1380625 | 0.573378384 | -25.81535
27.8618262 | 0.0200301129 | 1561.174 | 30.3485996 | 0.0259928629 | 960.7739 | 87.1032891 | 0.574725389 | -24.77802
27.8867441 | 0.0200460739 | 1681.104 | 30.3792676 | 0.026024783 | 1801.266 | 87.0707031 | 0.576040506 | -27.68753
27.9135762 | 0.0200620349 | 1698.663 | 30.4080176 | 0.026040744 | 1818.52 | 87.0342891 | 0.577355683 | -26.18739
27.9406855 | 0.0200779941 | 1681.104 | 30.437043 | 0.026056705 | 840.5962 | 86.9995156 | 0.578683555 | -25.92445
27.9675176 | 0.0200939551 | 1561.36 | 30.463875 | 0.0260886252 | 1921.662 | 86.9650078 | 0.580014646 | -25.8142
27.9924355 | 0.0201099142 | 849.1766 | 30.494543 | 0.0261045843 | 1818.395 | 86.9302344 | 0.581361711 | -26.29778
28.019543 | 0.0201418363 | 840.6615 | 30.5235664 | 0.0261205453 | 900.7462 | 86.8957344 | 0.582673609 | -28.51708
28.046377 | 0.0201737564 | 1561.241 | 30.5523184 | 0.0261524655 | 1801.266 | 86.8609609 | 0.583893001 | -26.88656
28.071293 | 0.0201897155 | #DIV/0! | 30.5810684 | 0.0261684265 | 1698.554 | 86.8264609 | 0.58517617 | -27.42158
28.0984004 | 0.0201897155 | 1681.212 | 30.6081758 | 0.0261843856 | 960.7083 | 86.7900469 | 0.586504102 | -26.44137
28.1252344 | 0.0202056766 | 1561.174 | 30.6388418 | 0.0262163058 | 1818.52 | 86.7552734 | 0.587819219 | -25.01898
28.1501523 | 0.0202216376 | 566.1632 | 30.6678672 | 0.0262322668 | 520.3713 | 86.7207734 | 0.589198172 | -24.74583
28.1772598 | 0.0202695169 | #DIV/0! | 30.6927832 | 0.026280148 | #DIV/0! | 86.6879141 | 0.590526044 | -25.61124
28.2040938 | 0.0202695169 | 560.4278 | 30.7253672 | 0.026280148 | 1818.737 | 86.6534141 | 0.591873109 | -27.24093
28.2309277 | 0.020317398 | 530.7526 | 30.7543926 | 0.0262961071 | 480.3406 | 86.6167188 | 0.593220174 | -26.29776
28.2580352 | 0.0203684717 | #DIV/0! | 30.7850586 | 0.0263599493 | 1681.423 | 86.5822188 | 0.594532073 | -25.61124
28.2848672 | 0.0203684717 | 1801.588 | 30.8118926 | 0.0263759084 | #DIV/0! | 86.5477188 | 0.595879138 | -26.12408
28.3136191 | 0.0203844309 | 1458.148 | 30.842834 | 0.0263759084 | 840.6115 | 86.5129453 | 0.597210228 | -24.77795
28.3368926 | 0.0204003919 | 900.6864 | 30.869668 | 0.0264078304 | 960.7083 | 86.4803594 | 0.598525345 | -26.97965
28.3656426 | 0.020432312 | 780.6311 | 30.900334 | 0.0264397506 | 1698.554 | 86.4436719 | 0.599885166 | -24.77802
28.3905605 | 0.0204642322 | 849.2298 | 30.9274414 | 0.0264557097 | 900.6328 | 86.4110859 | 0.601200283 | -26.44132
28.417668 | 0.0204961523 | #DIV/0! | 30.9561914 | 0.0264876317 | 1938.781 | 86.3763125 | 0.602515399 | -25.37099
28.442584 | 0.0204961523 | 1681.223 | 30.9871328 | 0.0265035909 | 1801.266 | 86.3418125 | 0.60387522 | -25.61124
28.469418 | 0.0205121133 | 849.224 | 31.0158828 | 0.0265195519 | 960.7739 | 86.3073125 | 0.605222285 | -26.4413
28.4965254 | 0.0205440335 | #DIV/0! | 31.0465508 | 0.026551472 | 909.2487 | 86.2725391 | 0.606537402 | -27.03917
28.5252754 | 0.0205440335 | 1561.18 | 31.0755742 | 0.0265833922 | #DIV/0! | 86.2361172 | 0.607884407 | -25.87603
28.5501934 | 0.0205599945 | 849.224 | 31.1004922 | 0.0265833922 | 818.7921 | 86.2013438 | 0.609228253 | -27.35658
28.5773008 | 0.0205919147 | 560.4299 | 31.1292422 | 0.0266185049 | 387.7305 | 86.1649297 | 0.610559344 | -26.12406
28.6041348 | 0.0206397958 | 780.5716 | 31.1601836 | 0.0266983062 | -1921.308 | 86.1301562 | 0.611890435 | -27.10264
28.6290508 | 0.020671716 | #DIV/0! | 31.1908496 | 0.0266823452 | #DIV/0! | 86.0937344 | 0.613234282 | -26.44139
28.6580762 | 0.020671716 | 840.6615 | 31.2196016 | 0.0266823452 | 909.1974 | 86.0589609 | 0.614549398 | -24.1903
28.6849102 | 0.0207036361 | 1561.055 | 31.248625 | 0.0267142672 | 600.4683 | 86.026375 | 0.615896463 | -27.03218
28.7098262 | 0.0207195971 | #DIV/0! | 31.277375 | 0.0267621465 | 840.6115 | 85.9899609 | 0.617243528 | -25.87601
28.7369336 | 0.0207195971 | 1681.413 | 31.304209 | 0.0267940685 | 1818.725 | 85.9551875 | 0.618587375 | -25.91859
28.7637676 | 0.0207355563 | 560.4299 | 31.3332344 | 0.0268100277 | 640.4615 | 85.9206875 | 0.619918466 | -28.66315
28.7906016 | 0.0207834374 | 849.224 | 31.3639004 | 0.0268579088 | 1938.563 | 85.8820781 | 0.621265471 | -25.98025
28.817709 | 0.0208153576 | #DIV/0! | 31.3948418 | 0.0268738698 | 1801.469 | 85.8475781 | 0.622593403 | -27.23635
28.842627 | 0.0208153576 | 840.5989 | 31.4235918 | 0.026889829 | -1801.469 | 85.8108906 | 0.623940408 | -26.55474
28.869459 | 0.0208472777 | 849.2388 | 31.4523418 | 0.0268738698 | 909.3113 | 85.7763906 | 0.625239611 | -25.02464
28.8965684 | 0.0208791997 | #DIV/0! | 31.4813672 | 0.02690579 | 450.3425 | 85.7418828 | 0.626618564 | -27.96393
28.9234004 | 0.0208791997 | 1561.356 | 31.5101172 | 0.0269696303 | #DIV/0! | 85.7051953 | 0.627930522 | -25.91859
28.9483184 | 0.0208951589 | 780.574 | 31.5369512 | 0.0269696303 | 424.6127 | 85.6706953 | 0.629261613 | -24.98591
28.9732344 | 0.020927079 | -1818.737 | 31.5640586 | 0.0270334706 | 1801.266 | 85.6378359 | 0.63057673 | -27.09685
29.0022598 | 0.0209111199 | 560.4299 | 31.5928086 | 0.0270494316 | -1921.433 | 85.6014219 | 0.631920576 | -26.61097
29.0290938 | 0.020959001 | 424.6127 | 31.6234766 | 0.0270334706 | 606.1557 | 85.5647266 | 0.63329953 | -26.23343
29.0562012 | 0.0210228413 | -1561.055 | 31.6525 | 0.0270813517 | 1801.266 | 85.5302266 | 0.634614646 | -27.30035
29.0811172 | 0.0210068803 | 780.5902 | 31.68125 | 0.0270973127 | 909.3113 | 85.4935391 | 0.635958493 | -24.48067
29.1060352 | 0.0210388023 | 1681.406 | 31.7102754 | 0.0271292329 | 960.7113 | 85.4609531 | 0.637289584 | -26.23341
29.1328691 | 0.0210547615 | 1818.401 | 31.7409414 | 0.027161153 | 840.6589 | 85.4264531 | 0.638604701 | -29.00578
29.1618926 | 0.0210707225 | 780.6335 | 31.7677754 | 0.0271930732 | 909.1974 | 85.3878438 | 0.639935791 | -22.5501
29.1868105 | 0.0211026426 | #DIV/0! | 31.7967988 | 0.0272249952 | 1681.423 | 85.3571797 | 0.641295612 | -21.54573
29.2098105 | 0.0211026426 | 826.5789 | 31.8236328 | 0.0272409543 | 900.7462 | 85.3281562 | 0.642642677 | -27.0391
29.238834 | 0.0211377554 | 600.4457 | 31.8523848 | 0.0272728745 | -1938.656 | 85.2917344 | 0.643989682 | -28.38727
29.267584 | 0.0211856365 | 840.6589 | 31.8833242 | 0.0272569153 | 900.6836 | 85.2531328 | 0.645349503 | -27.36246
29.294418 | 0.0212175567 | #DIV/0! | 31.9120742 | 0.0272888355 | 560.4287 | 85.2167109 | 0.646680593 | -26.10457
29.3196094 | 0.0212175567 | -840.6589 | 31.9389082 | 0.0273367167 | 1938.794 | 85.1802969 | 0.648075521 | -28.66187
29.3464434 | 0.0211856365 | 1801.469 | 31.9698496 | 0.0273526758 | 1681.223 | 85.1416875 | 0.649422586 | -29.22171
29.3751934 | 0.0212015957 | 566.1399 | 31.9966836 | 0.0273686368 | 818.7921 | 85.1033516 | 0.650734484 | -24.68607
29.4023008 | 0.0212494768 | 840.6589 | 32.0254336 | 0.0274037495 | 1938.781 | 85.0704922 | 0.652065575 | -27.03218
29.4291348 | 0.021281397 | #DIV/0! | 32.056375 | 0.0274197087 | 1767.031 | 85.0340781 | 0.65341264 | -28.73045
29.4540508 | 0.021281397 | 849.2893 | 32.1409824 | 0.0274675898 | #DIV/0! | 84.9954688 | 0.654756486 | -25.01896
29.4811602 | 0.0213133171 | 840.5488 | 32.1409824 | 0.0274675898 | #DIV/0! | 84.9609688 | 0.65613544 | -26.12406
29.5079922 | 0.0213452391 | 780.6342 | 32.1409824 | 0.0274675898 | 900.7462 | 84.9261953 | 0.657466531 | -27.68887
29.5329102 | 0.0213771593 | 1578.498 | 32.1697344 | 0.02749951 | 969.2187 | 84.8897812 | 0.658781648 | -30.17276
29.5581016 | 0.0213931184 | 780.5275 | 32.2006738 | 0.027531432 | 1681.423 | 84.8530859 | 0.659997821 | -29.1014
29.5830176 | 0.0214250404 | 600.4683 | 32.2275078 | 0.0275473911 | 450.3291 | 84.8166719 | 0.661249101 | -25.67258
29.6117676 | 0.0214729197 | -1578.498 | 32.2562578 | 0.0276112333 | 606.2202 | 84.7821719 | 0.662592947 | -24.10745
29.636959 | 0.0214569606 | 1561.366 | 32.2852832 | 0.0276591126 | -960.7083 | 84.7493125 | 0.663955986 | -28.12653
29.661877 | 0.0214729197 | 1681.098 | 32.3159492 | 0.0276271924 | 1801.391 | 84.7109766 | 0.665318966 | -27.56198
29.688709 | 0.0214888807 | 729.1746 | 32.3447012 | 0.0276431534 | 1818.6 | 84.6742891 | 0.666650057 | -26.29657
29.7119844 | 0.0215208009 | 900.6864 | 32.3737246 | 0.0276591126 | 600.4457 | 84.6397891 | 0.667962015 | -26.12406
29.7407344 | 0.021552721 | 1681.223 | 32.4024746 | 0.0277069937 | 420.3176 | 84.6050156 | 0.669293106 | -25.01898
29.7675684 | 0.021568682 | 1698.544 | 32.4293086 | 0.0277708359 | #DIV/0! | 84.5705156 | 0.670672059 | -27.03789
29.7946758 | 0.0215846412 | 1681.223 | 32.458334 | 0.0277708359 | #DIV/0! | 84.5340938 | 0.672019124 | -28.73052
29.8215098 | 0.0216006022 | 900.6864 | 32.487084 | 0.0277708359 | 909.2487 | 84.4954844 | 0.67336297 | -23.90218
29.8502598 | 0.0216325223 | 789.1993 | 32.5161074 | 0.0278027561 | 680.546 | 84.4629062 | 0.67472595 | -27.24093
29.8754512 | 0.0216644425 | 1681.223 | 32.5486914 | 0.0278506353 | 840.6089 | 84.4262109 | 0.676073015 | -26.29778
29.9022852 | 0.0216804035 | 780.5716 | 32.5755254 | 0.0278825574 | 909.2515 | 84.3917109 | 0.677384913 | -27.23514
29.9272012 | 0.0217123237 | 1698.352 | 32.6045488 | 0.0279144775 | -1681.223 | 84.3550234 | 0.678731978 | -25.91859
29.9543086 | 0.0217282847 | 1681.423 | 32.6313828 | 0.0278985165 | 960.7709 | 84.3205234 | 0.680063069 | -27.24093
29.9811426 | 0.0217442438 | #DIV/0! | 32.6620508 | 0.0279304367 | 909.1974 | 84.2838281 | 0.681410134 | -28.19312
30.0079766 | 0.0217442438 | 849.1761 | 32.6910742 | 0.0279623587 | 1681.423 | 84.2454922 | 0.682769895 | -27.89551
30.035084 | 0.0217761658 | 1561.231 | 32.7179082 | 0.0279783178 | 900.6836 | 84.2088047 | 0.684085071 | -25.3122
30.06 | 0.021792125 | 450.3611 | 32.7466582 | 0.028010238 | 606.1974 | 84.1743047 | 0.68544805 | -23.68514
30.088752 | 0.0218559671 | 789.1367 | 32.7756836 | 0.0280581191 | 840.5962 | 84.1417188 | 0.686823845 | -29.71913
30.1139414 | 0.0218878873 | #DIV/0! | 32.8025156 | 0.0280900393 | -1938.781 | 84.1031094 | 0.688122988 | -27.35658
30.1388594 | 0.0218878873 | 1401.129 | 32.833457 | 0.0280740801 | 1921.65 | 84.0666953 | 0.689454079 | -26.12398
30.1656934 | 0.021907039 | 566.1399 | 32.864125 | 0.0280900393 | 560.3881 | 84.0319219 | 0.69078517 | -26.46885
30.1928008 | 0.0219549201 | #DIV/0! | 32.890957 | 0.0281379204 | 881.2025 | 83.9955078 | 0.692160904 | -24.98477
30.2196348 | 0.0219549201 | #DIV/0! | 32.9218984 | 0.0281730331 | 840.7215 | 83.9626484 | 0.693476081 | -29.88111
30.2464688 | 0.0219549201 | 394.5689 | 32.9487344 | 0.0282049533 | #DIV/0! | 83.9223984 | 0.694823086 | -27.63342
30.2716582 | 0.0220187604 | #DIV/0! | 32.9755664 | 0.0282049533 | 1938.563 | 83.8857031 | 0.696151018 | -25.01896
30.3004082 | 0.0220187604 | -1561.366 | 33.0065078 | 0.0282209143 | 960.7709 | 83.8512031 | 0.697529972 | -27.03331
30.3253262 | 0.0220028013 | 566.1612 | 33.0371758 | 0.0282528345 | 1801.266 | 83.8147891 | 0.698876977 | -28.24449
30.3524336 | 0.0220506806 | 1561.18 | 33.0659258 | 0.0282687955 | 1578.498 | 83.7780938 | 0.700176179 | -25.67257
30.3773516 | 0.0220666416 | 1681.098 | 33.0911172 | 0.0282847546 | 960.6456 | 83.7435938 | 0.701520026 | -27.99907
30.4041836 | 0.0220826026 | 1818.737 | 33.1217812 | 0.0283166748 | 384.3045 | 83.7049844 | 0.702898979 | -27.35658
30.433209 | 0.0220985617 | 780.5716 | 33.1524492 | 0.0283964761 | -1698.669 | 83.6685703 | 0.70423007 | -27.30038
30.458125 | 0.0221304819 | #DIV/0! | 33.1795586 | 0.0283805169 | #DIV/0! | 83.6318828 | 0.705573916 | -24.77795
30.483043 | 0.0221304819 | 969.2814 | 33.2083086 | 0.0283805169 | 1818.6 | 83.5992969 | 0.706889033 | -24.39333
30.5139844 | 0.0221624039 | 1561.231 | 33.237332 | 0.0283964761 | 840.6741 | 83.5664375 | 0.708236098 | -23.90783
30.5389004 | 0.0221783631 | 1561.18 | 33.264168 | 0.0284283981 | 640.4438 | 83.5338516 | 0.709599078 | -27.85897
30.5638184 | 0.0221943241 | 526.0823 | 33.294832 | 0.0284762774 | 849.2388 | 83.4955234 | 0.710974872 | -27.67835
30.5890078 | 0.0222422052 | 840.6589 | 33.3219414 | 0.0285081994 | 900.6864 | 83.4569141 | 0.7123698 | -28.12663
30.6158418 | 0.0222741254 | #DIV/0! | 33.3506914 | 0.0285401195 | -1921.433 | 83.4185781 | 0.713732779 | -30.08274
30.6445918 | 0.0222741254 | 486.1083 | 33.3813594 | 0.0285241585 | 849.1613 | 83.3780547 | 0.715079844 | -28.19189
30.6678672 | 0.0223220065 | #DIV/0! | 33.4084648 | 0.0285560787 | 900.6328 | 83.3397188 | 0.716439664 | -29.38713
30.6966172 | 0.0223220065 | 840.6589 | 33.4372148 | 0.0285880007 | #DIV/0! | 83.2991953 | 0.717818618 | -27.03218
30.7234512 | 0.0223539267 | 1698.554 | 33.4678828 | 0.0285880007 | 1698.68 | 83.2627812 | 0.719165683 | -28.66179
30.7505586 | 0.0223698858 | 520.3713 | 33.4949922 | 0.0286039598 | 480.3236 | 83.2241719 | 0.720512748 | -27.4229
30.7754746 | 0.022417767 | 780.6367 | 33.5256562 | 0.0286678001 | -1801.731 | 83.1877578 | 0.72184062 | -26.61099
30.8003926 | 0.0224496871 | -1818.611 | 33.5544102 | 0.028651841 | 606.1557 | 83.1510625 | 0.723219573 | -28.12653
30.829416 | 0.022433728 | 1681.423 | 33.5834336 | 0.0286997221 | 600.4683 | 83.1127266 | 0.724582553 | -28.38729
30.85625 | 0.0224496871 | 520.413 | 33.6121836 | 0.0287476014 | 1818.395 | 83.074125 | 0.725942373 | -27.36244
30.881168 | 0.0224975683 | 1578.184 | 33.641207 | 0.0287635624 | 900.6836 | 83.0377031 | 0.727273464 | -26.91596
30.9063574 | 0.0225135293 | 1801.605 | 33.669957 | 0.0287954826 | 960.7739 | 83.0010156 | 0.728636503 | -26.72218
30.9351094 | 0.0225294884 | -1561.241 | 33.700625 | 0.0288274027 | #DIV/0! | 82.9645938 | 0.729999483 | -28.86438
30.9600254 | 0.0225135293 | 849.2267 | 33.7277305 | 0.0288274027 | 840.6684 | 82.9262656 | 0.731327355 | -29.00583
30.9871328 | 0.0225454494 | 420.3301 | 33.7545664 | 0.0288593248 | 960.7739 | 82.8876562 | 0.732658446 | -28.12531
31.0139668 | 0.0226092897 | 1801.266 | 33.7852344 | 0.0288912449 | 606.1544 | 82.8493203 | 0.734021485 | -27.99907
31.0427168 | 0.0226252507 | #DIV/0! | 33.8142578 | 0.0289391261 | #DIV/0! | 82.8107109 | 0.735400438 | -28.86428
31.0698242 | 0.0226252507 | 1561.356 | 33.8430078 | 0.0289391261 | 1501.172 | 82.7723828 | 0.736728311 | -29.39146
31.0947422 | 0.0226412099 | 840.6115 | 33.8717578 | 0.0289582778 | 1818.611 | 82.7318516 | 0.738107324 | -36.75889
31.1215762 | 0.0226731319 | 530.7694 | 33.9007812 | 0.0289742369 | 900.6328 | 82.68175 | 0.739470303 | -66.61358
31.1486836 | 0.0227242038 | 1681.223 | 33.9295312 | 0.0290061589 | 900.8089 | 82.5856406 | 0.740913093 | -641.5851
31.1755176 | 0.0227401648 | 1561.241 | 33.9582852 | 0.0290380791 | #DIV/0! | 81.2913203 | 0.742930472 | 109.4198
31.2004336 | 0.0227561239 | #DIV/0! | 33.9873086 | 0.0290380791 | 1921.418
31.227541 | 0.0227561239 | 840.6589 | 34.0179727 | 0.0290540382 | 606.2359
31.254375 | 0.0227880441 | #DIV/0! | 34.047 | 0.0291019194 | 900.6864
31.279293 | 0.0227880441 | 566.1399 | 34.07575 | 0.0291338395 | 1921.433
31.3064004 | 0.0228359252 | 780.5716 | 34.106418 | 0.0291498005 | 1578.065
31.3313164 | 0.0228678454 | 900.6328 | 34.1316055 | 0.0291657615 | 560.4907
31.3600664 | 0.0228997674 | 849.2267 | 34.1584414 | 0.0292136408 | 2041.351
31.3871738 | 0.0229316875 | #DIV/0! | 34.1910234 | 0.0292296018 | 849.2867
31.4120918 | 0.0229316875 | -780.6367 | 34.2181328 | 0.029261522 | #DIV/0!
31.4370098 | 0.0228997674 | 840.5989 | 34.2488008 | 0.029261522 | #DIV/0!
31.4638418 | 0.0229316875 | 566.1387 | 34.2775508 | 0.029261522 | 1818.395
31.4909492 | 0.0229795687 | #DIV/0! | 34.3065742 | 0.029277483 | 560.387
31.5216172 | 0.0229795687 | 720.5491 | 34.3334062 | 0.0293253642 | 484.6703
31.5446172 | 0.0230114888 | 849.224 | 34.3643477 | 0.0293892045 | #DIV/0!
31.5717246 | 0.023043409 | 780.6367 | 34.3911836 | 0.0293892045 | 640.4218
31.5966426 | 0.0230753291 | 1561.055 | 34.4218477 | 0.0294370856 | 1818.844
31.6215586 | 0.0230912901 | 849.224 | 34.450875 | 0.0294530448 | 1801.266
31.648666 | 0.0231232103 | 560.4287 | 34.479625 | 0.0294690058 | 1801.266
31.6755 | 0.0231710915 | #DIV/0! | 34.508375 | 0.0294849668 | 849.1671
31.702334 | 0.0231710915 | 849.2267 | 34.5354805 | 0.0295168869 | 1801.713
31.7294414 | 0.0232030116 | #DIV/0! | 34.5642344 | 0.0295328461 | #DIV/0!
31.7562754 | 0.0232030116 | 780.5716 | 34.5929844 | 0.0295328461 | 646.1318
31.7811914 | 0.0232349318 | -1458.432 | 34.6239219 | 0.0295807272 | 1681.342
31.8044668 | 0.0232189726 | 1921.525 | 34.6507578 | 0.0295966882 | 840.5962
31.8351328 | 0.0232349318 | 520.4141 | 34.6775898 | 0.0296286084 | 606.2392
31.8600508 | 0.0232828129 | 1578.488 | 34.7066172 | 0.0296764895 | #DIV/0!
31.8852422 | 0.0232987721 | 840.5488 | 34.7372812 | 0.0296764895 | 909.374
31.9120742 | 0.0233306941 | 840.6615 | 34.7663086 | 0.0297084097 | 1501.172
31.9389082 | 0.0233626142 | -1578.31 | 34.7950586 | 0.0297275614 | 900.6864
31.9640996 | 0.0233466532 | 840.6589 | 34.8238086 | 0.0297594815 | 1818.383
31.9909336 | 0.0233785734 | 600.4457 | 34.852832 | 0.0297754426 | #DIV/0!
32.0196836 | 0.0234264545 | 789.1993 | 34.8835 | 0.0297754426 | 840.5989
32.044875 | 0.0234583747 | 1528.45 | 34.910332 | 0.0298073627 | 606.1565
32.098543 | 0.0234934874 | #DIV/0! | 34.9393555 | 0.0298552439 | 900.6864
32.098543 | 0.0234934874 | #DIV/0! | 34.9681055 | 0.029887164 | #DIV/0!
32.1237324 | 0.0234934874 | 840.6115 | 34.9949414 | 0.029887164 | 454.6251
32.1505664 | 0.0235254094 | 840.6589 | 35.0239648 | 0.0299510043 | 1681.348
32.1774004 | 0.0235573296 | -1578.3 | 35.0508008 | 0.0299669653 | 960.6456
32.2025918 | 0.0235413685 | 900.6836 | 35.0814648 | 0.0299988855 | -1938.781
32.2313418 | 0.0235732887 | 520.3713 | 35.1124062 | 0.0299829263 | 1801.469
32.2562578 | 0.0236211699 | 789.2018 | 35.1411562 | 0.0299988855 | 424.632
32.2814492 | 0.02365309 | #DIV/0! | 35.1682656 | 0.0300627276 | 960.7709
32.3082832 | 0.02365309 | 1681.223 | 35.1989336 | 0.0300946478 | -1921.189
32.3351172 | 0.023669051 | #DIV/0! | 35.2295977 | 0.0300786868 | 789.2018
32.3622246 | 0.023669051 | 600.4444 | 35.2547891 | 0.0301106069 | 960.7136
32.3909746 | 0.0237169322 | 780.6367 | 35.285457 | 0.0301425289 | 840.5994
32.4158926 | 0.0237488523 | 526.0812 | 35.3122891 | 0.0301744491 | 909.3737
32.441082 | 0.0237967335 | #DIV/0! | 35.3413164 | 0.0302063692 | 640.4205
32.469834 | 0.0237967335 | #DIV/0! | 35.3719805 | 0.0302542504 | -1801.51
32.49475 | 0.0237967335 | 526.1439 | 35.4007344 | 0.0302382894 | 1698.227
32.5199414 | 0.0238446128 | #DIV/0! | 35.4278398 | 0.0302542504 | 900.6864
32.5467754 | 0.0238446128 | 720.5062 | 35.4565898 | 0.0302861705 | 1801.266
32.5697754 | 0.0238765348 | 566.1612 | 35.4853398 | 0.0303021315 | 1818.606
32.5968828 | 0.0239244141 | #DIV/0! | 35.5143633 | 0.0303180907 | 640.5012
32.6256328 | 0.0239244141 | #DIV/0! | 35.5450312 | 0.0303659718 | 849.2867
32.6524668 | 0.0239244141 | 1578.31 | 35.5721406 | 0.030397892 | 1801.266
32.6776582 | 0.0239403751 | 1561.055 | 35.6008906 | 0.030413853 | 1921.662
32.7025742 | 0.0239563361 | 600.4683 | 35.6315586 | 0.0304298121 | 909.2487
32.7313242 | 0.0240042154 | 789.1548 | 35.660582 | 0.0304617323 | 840.552
32.7565156 | 0.0240361374 | #DIV/0! | 35.6874141 | 0.0304936543 | #DIV/0!
32.7833516 | 0.0240361374 | 840.5989 | 35.7161641 | 0.0304936543 | 530.8066
32.8101836 | 0.0240680575 | 1698.425 | 35.7432734 | 0.0305447262 | 2041.357
32.8372891 | 0.0240840167 | 780.6335 | 35.7758555 | 0.0305606872 | #DIV/0!
32.862207 | 0.0241159368 | #DIV/0! | 35.8046094 | 0.0305606872 | 1818.611
32.889043 | 0.0241159368 | 1698.227 | 35.8336328 | 0.0305766463 | 1801.266
32.9161484 | 0.0241318978 | 840.7215 | 35.8623828 | 0.0305926073 | 849.1645
32.9429844 | 0.024163818 | 1560.93 | 35.8894883 | 0.0306245275 | 640.5012
32.9678984 | 0.024179779 | 780.6367 | 35.9201562 | 0.0306724086 | 840.7215
32.9928164 | 0.0242116991 | 1578.31 | 35.9469922 | 0.0307043288 | #DIV/0!
33.0180078 | 0.0242276601 | 764.1658 | 35.9779297 | 0.0307043288 | 600.5271
33.0448398 | 0.0242627729 | 780.6367 | 36.0066836 | 0.0307522099 | 560.387
33.0697578 | 0.024294693 | 1578.488 | 36.0335156 | 0.0308000911 | -1818.401
33.0949492 | 0.0243106522 | 960.7167 | 36.0625391 | 0.0307841301 | 960.7708
33.1256172 | 0.0243425742 | #DIV/0! | 36.093207 | 0.0308160502 | 640.5019
33.1505352 | 0.0243425742 | 566.1194 | 36.123875 | 0.0308639314 | 1578.31
33.1776406 | 0.0243904535 | 840.7242 | 36.1490664 | 0.0308798924 | #DIV/0!
33.2044766 | 0.0244223736 | #DIV/0! | 36.1797305 | 0.0308798924 | 840.7184
33.2293906 | 0.0244223736 | 729.074 | 36.2065664 | 0.0309118126 | 969.3391
33.2526641 | 0.0244542956 | #DIV/0! | 36.2375078 | 0.0309437327 | 1921.189
33.281418 | 0.0244542956 | 780.5089 | 36.2681719 | 0.0309596937 | 566.2008
33.306332 | 0.0244862158 | 849.2893 | 36.2952812 | 0.031007573 | 1801.266
33.3334414 | 0.0245181359 | #DIV/0! | 36.3240312 | 0.031023534 | 900.6836
33.3583594 | 0.0245181359 | #DIV/0! | 36.3527812 | 0.0310554542 | 909.2547
33.3851914 | 0.0245181359 | 849.2867 | 36.3818047 | 0.0310873743 | 900.755
33.4123008 | 0.0245500561 | 420.2869 | 36.4105586 | 0.0311192963 | 900.6836
33.4391328 | 0.0246138982 | -1561.18 | 36.4393086 | 0.0311512165 | #DIV/0!
33.4640508 | 0.0245979372 | 1698.227 | 36.468332 | 0.0311512165 | 840.602
33.4911562 | 0.0246138982 | #DIV/0! | 36.4951641 | 0.0311831366 | 960.7678
33.5179922 | 0.0246138982 | 780.5089 | 36.525832 | 0.0312150568 | 969.3391
33.5429062 | 0.0246458184 | 849.2893 | 36.5567734 | 0.0312469769 | 1681.104
33.5700156 | 0.0246777385 | 560.389 | 36.5836055 | 0.0312629379 | 1818.844
33.5968477 | 0.0247256197 | 840.7184 | 36.6126328 | 0.0312788971 | 1501.172
33.6236836 | 0.0247575399 | #DIV/0! | 36.6413828 | 0.0312980488 | #DIV/0!
33.648875 | 0.0247575399 | 1681.098 | 36.6720469 | 0.0312980488 | 909.3196
33.675707 | 0.0247735009 | 1441.184 | 36.7010742 | 0.0313299708 | 480.3251
33.698707 | 0.02478946 | 849.2867 | 36.7317383 | 0.0313938111 | #DIV/0!
33.7258164 | 0.0248213802 | 1681.098 | 36.7585742 | 0.0313938111 | #DIV/0!
33.7526484 | 0.0248373412 | 840.7242 | 36.7856797 | 0.0313938111 | 450.3425
33.7794844 | 0.0248692613 | 1578.31 | 36.8144297 | 0.0314576514 | 1801.296
33.8046758 | 0.0248852223 | 840.5962 | 36.8431836 | 0.0314736143 | 646.1318
33.8315078 | 0.0249171425 | 900.6864 | 36.8741211 | 0.0315214954 | 1681.532
33.8602578 | 0.0249490626 | -1458.315 | 36.900957 | 0.0315374546 | -1921.65
33.8835312 | 0.0249331035 | 840.7242 | 36.931625 | 0.0315214954 | 454.6251
33.9103672 | 0.0249650236 | 1561.106 | 36.9606484 | 0.0315853357 | 1801.469
33.9352812 | 0.0249809828 | 720.6744 | 36.9893984 | 0.0316012949 | 1698.68
33.9582852 | 0.0250129029 | 1818.395 | 37.0165078 | 0.031617254 | 960.5946
33.9873086 | 0.0250288639 | 764.168 | 37.0471719 | 0.031649176 | 900.6328
34.0141406 | 0.0250639766 | #DIV/0! | 37.0759219 | 0.031681098 | 1698.663
34.04125 | 0.0250639766 | 450.3425 | 37.1030312 | 0.0316970572 | #DIV/0!
34.07 | 0.0251278169 | 1561.171 | 37.1317812 | 0.0316970572 | 1801.48
34.094918 | 0.025143778 | -1578.055 | 37.1605312 | 0.0317130163 | 484.6703
34.1201055 | 0.0251278169 | 1681.331 | 37.1914727 | 0.0317768566 | 1801.051
34.1469414 | 0.025143778 | 560.3881 | 37.2202227 | 0.0317928195 | 1801.48
34.1737734 | 0.0251916591 | 849.2867 | 37.2489727 | 0.0318087786 | 1818.6
34.2008828 | 0.0252235793 | 840.5989 | 37.2779961 | 0.0318247378 | 1801.724
34.2277148 | 0.0252554994 | 1801.266 | 37.30675 | 0.0318406969 | 909.1974
34.2564648 | 0.0252714604 | 1441.175 | 37.3357734 | 0.0318726189 | 600.4444
34.2794648 | 0.0252874196 | #DIV/0! | 37.3645234 | 0.0319205001 | 1921.662
34.3084922 | 0.0252874196 | 720.5491 | 37.3951914 | 0.0319364592 | #DIV/0!
34.3314922 | 0.0253193397 | 900.6328 | 37.4222969 | 0.0319364592 | 640.4998
34.3602422 | 0.0253512617 | 1698.425 | 37.4529648 | 0.0319843404 | 560.389
34.3873477 | 0.0253672209 | 780.6335 | 37.4797969 | 0.0320322216 | 1818.856
34.4122656 | 0.025399141 | #DIV/0! | 37.5088242 | 0.0320481807 | 1920.96
34.4391016 | 0.025399141 | 789.0326 | 37.5394883 | 0.0320641436 | 525.4729
34.4642891 | 0.025431063 | 780.6311 | 37.5663242 | 0.0321152136 | 1938.344
34.489207 | 0.0254629832 | 1561.366 | 37.5972656 | 0.0321311764 | 1801.469
34.514125 | 0.0254789423 | -1818.611 | 37.6260156 | 0.0321471356 | 1801.48
34.5431484 | 0.0254629832 | 1681.548 | 37.6547656 | 0.0321630947 | 849.1166
34.5699844 | 0.0254789423 | 520.3295 | 37.6818711 | 0.0321950167 | 1921.65
34.5948984 | 0.0255268235 | 789.2018 | 37.7125391 | 0.0322109759 | 606.1557
34.6200898 | 0.0255587436 | #DIV/0! | 37.7415625 | 0.032258857 | #DIV/0!
34.6469258 | 0.0255587436 | 840.5488 | 37.7683984 | 0.032258857 | 640.5019
34.6737578 | 0.0255906656 | 566.2029 | 37.7990664 | 0.0323067382 | #DIV/0!
34.7008672 | 0.0256385449 | 520.3295 | 37.8261719 | 0.0323067382 | 900.6328
34.7257812 | 0.0256864261 | #DIV/0! | 37.8549219 | 0.0323386602 | 1921.644
34.7506992 | 0.0256864261 | 1698.478 | 37.8855898 | 0.0323546194 | 909.3088
34.7778086 | 0.0257023871 | 1681.298 | 37.9146133 | 0.0323865376 | 600.4444
34.8046406 | 0.0257183462 | 840.5493 | 37.9433633 | 0.0324344188 | 900.6328
34.8314727 | 0.0257502683 | 1698.673 | 37.9721133 | 0.0324663408 | 1818.844
34.858582 | 0.0257662274 | 840.602 | 38.0011406 | 0.0324823 | 1920.973
34.8854141 | 0.0257981475 | 1401.089 | 38.0318047 | 0.0324982628 | 560.5117
34.91225 | 0.0258173011 | #DIV/0! | 38.0586406 | 0.0325461403 | #DIV/0!
34.9355234 | 0.0258173011 | 1681.294 | 38.0876641 | 0.0325461403 | 1801.062
34.9623555 | 0.0258332603 | 560.4696 | 38.1164141 | 0.0325621031 | 606.1544
34.9891914 | 0.0258811414 | 1578.31 | 38.1454375 | 0.0326099843 | #DIV/0!
35.0143828 | 0.0258971024 | 840.5962 | 38.1741875 | 0.0326099843 | 600.5735
35.0412148 | 0.0259290226 | 1801.48 | 38.2029414 | 0.0326578617 | 849.1166
35.0699648 | 0.0259449817 | #DIV/0! | 38.2300469 | 0.0326897837 | 1921.644
35.0951562 | 0.0259449817 | 840.6741 | 38.2607148 | 0.0327057429 | -1921.65
35.1219922 | 0.0259769037 | 520.3501 | 38.2913828 | 0.0326897837 | 849.1166
35.1469062 | 0.026024783 | 909.3227 | 38.3184883 | 0.0327217057 | 450.3425
35.1759336 | 0.026056705 | 1441.175 | 38.3472383 | 0.032785546 | 1801.469
35.1989336 | 0.0260726642 | #DIV/0! | 38.3759883 | 0.0328015052 | 1938.794
35.2257656 | 0.0260726642 | -1818.606 | 38.4069297 | 0.0328174643 | 900.6328
35.2547891 | 0.026056705 | 390.3161 | 38.4356797 | 0.0328493863 | #DIV/0!
35.279707 | 0.0261205453 | 1561.356 | 38.464707 | 0.0328493863 | #DIV/0!
35.304625 | 0.0261365045 | #DIV/0! | 38.4915391 | 0.0328493863 | 457.5052
35.3298164 | 0.0261365045 | 600.4457 | 38.522207 | 0.0329164192 | #DIV/0!
35.3585664 | 0.0261843856 | 780.512 | 38.5512305 | 0.0329164192 | 1921.644
35.3834805 | 0.0262163058 | 1698.471 | 38.5818984 | 0.0329323784 | 600.4457
35.4105898 | 0.0262322668 | 1561.18 | 38.6106484 | 0.0329802595 | 909.2006
35.4355078 | 0.0262482278 | 1681.298 | 38.6396719 | 0.0330121815 | 1681.287
35.4623398 | 0.0262641869 | #DIV/0! | 38.6665039 | 0.0330281407 | 840.671
35.4875312 | 0.0262641869 | #DIV/0! | 38.6933398 | 0.0330600627 | #DIV/0!
35.5162812 | 0.0262641869 | 560.4705 | 38.7223633 | 0.0330600627 | 960.825
35.5431172 | 0.0263120681 | 849.1645 | 38.7530312 | 0.033091981 | 450.3164
35.5702227 | 0.0263439883 | 840.7211 | 38.7817812 | 0.033155825 | 1938.8
35.5970586 | 0.0263759084 | 720.5062 | 38.8127227 | 0.0331717841 | 1681.287
35.6200586 | 0.0264078304 | 1561.112 | 38.8395547 | 0.0331877433 | 849.2388
35.6449727 | 0.0264237896 | 1578.31 | 38.8666641 | 0.0332196653 | 1801.48
35.6701641 | 0.0264397506 | 1681.542 | 38.8954141 | 0.0332356244 | 2041.581
35.697 | 0.0264557097 | 900.6328 | 38.9279961 | 0.0332515836 | 526.1241
35.72575 | 0.0264876317 | 566.1215 | 38.9531875 | 0.0332994647 | 1921.205
35.7528555 | 0.026535511 | 1681.342 | 38.9838555 | 0.0333154276 | 900.7372
35.7796914 | 0.026551472 | #DIV/0! | 39.0126055 | 0.0333473459 | #DIV/0!
35.8065234 | 0.026551472 | 789.1993 | 39.0435469 | 0.0333473459 | 640.5012
35.8317148 | 0.0265833922 | #DIV/0! | 39.0742148 | 0.033395227 | 600.4444
35.8566328 | 0.0265833922 | #DIV/0! | 39.1029648 | 0.0334431082 | -849.1166
35.8834648 | 0.0265833922 | 530.7898 | 39.1300703 | 0.0334111862 | 900.755
35.9105742 | 0.0266344659 | 780.6342 | 39.1588242 | 0.0334431082 | 909.3059
35.9354922 | 0.0266663861 | 1681.298 | 39.1878477 | 0.0334750265 | 840.5488
35.9623242 | 0.0266823452 | 789.1548 | 39.2146797 | 0.0335069485 | 1921.662
35.9875156 | 0.0267142672 | 1681.294 | 39.2453477 | 0.0335229076 | 1818.178
36.0143477 | 0.0267302264 | 1681.342 | 39.2743711 | 0.0335388705 | 1801.469
36.0411836 | 0.0267461874 | 849.1671 | 39.3031211 | 0.0335548297 | 480.3862
36.0682891 | 0.0267781075 | 780.6311 | 39.3337891 | 0.03361867 | 826.536
36.093207 | 0.0268100277 | -840.5994 | 39.3628125 | 0.0336537845 | -1400.957
36.1200391 | 0.0267781075 | 789.1993 | 39.3896484 | 0.0336346291 | 1600.807
36.1452305 | 0.0268100277 | 780.6335 | 39.4203125 | 0.0336537845 | 909.425
36.1701484 | 0.0268419478 | 1801.266 | 39.4493398 | 0.0336857028 | 1801.051
36.1988984 | 0.0268579088 | 566.1805 | 39.4780898 | 0.0337016657 | 909.3059
36.2260078 | 0.02690579 | #DIV/0! | 39.5071133 | 0.033733584 | 1801.48
36.2509219 | 0.02690579 | 560.4696 | 39.5358633 | 0.0337495431 | 600.4444
36.2777578 | 0.0269536711 | 789.1993 | 39.5646133 | 0.0337974243 | 909.1974
36.3029492 | 0.0269855913 | -840.5962 | 39.5936367 | 0.0338293463 | 840.7716
36.3297812 | 0.0269536711 | 600.4683 | 39.6204727 | 0.0338612646 | 1801.051
36.3585312 | 0.0270015504 | 789.2024 | 39.6492227 | 0.0338772275 | 969.3968
36.3837227 | 0.0270334706 | 1561.174 | 39.6801641 | 0.0339091457 | #DIV/0!
36.4086406 | 0.0270494316 | 1681.104 | 39.7069961 | 0.0339091457 | 960.7137
36.4354727 | 0.0270653926 | #DIV/0! | 39.7376641 | 0.0339410678 | 424.6424
36.4606641 | 0.0270653926 | 420.3599 | 39.7647734 | 0.0340049081 | #DIV/0!
36.4875 | 0.0271292329 | 1441.012 | 39.7954375 | 0.0340049081 | 640.5032
36.5105 | 0.0271451939 | 909.2515 | 39.8261055 | 0.0340527892 | 1698.663
36.5395234 | 0.027177114 | 1561.356 | 39.8532148 | 0.0340687484 | #DIV/0!
36.5644414 | 0.0271930732 | 1681.098 | 39.8800469 | 0.0340687484 | 454.5987
36.5912734 | 0.0272090342 | 789.2018 | 39.9090703 | 0.0341325924 | 1801.48
36.6164648 | 0.0272409543 | 560.389 | 39.9378203 | 0.0341485515 | 1921.65
36.6432969 | 0.0272888355 | #DIV/0! | 39.9684883 | 0.0341645107 | 1938.794
36.6701328 | 0.0272888355 | #DIV/0! | 39.9994297 | 0.0341804698 | 1680.898
36.6953242 | 0.0272888355 | 840.5989 | 40.0262617 | 0.0341964327 | 900.8594
36.7221562 | 0.0273207556 | 900.6836 | 40.0550156 | 0.034228351 | 1818.196
36.7509062 | 0.0273526758 | #DIV/0! | 40.0840391 | 0.0342443138 | 1801.469
36.7760977 | 0.0273526758 | 1561.174 | 40.1127891 | 0.034260273 | 900.6328
36.8010156 | 0.0273686368 | 764.1708 | 40.1415391 | 0.034292195 | 909.3028
36.8278477 | 0.0274037495 | #DIV/0! | 40.1705625 | 0.0343241133 | 1801.48
36.8508477 | 0.0274037495 | 909.2487 | 40.1993125 | 0.0343400724 | 1801.051
36.8798711 | 0.0274356697 | 840.7211 | 40.2280625 | 0.0343560353 | #DIV/0!
36.906707 | 0.0274675898 | 780.6342 | 40.2551719 | 0.0343560353 | 428.8939
36.931625 | 0.02749951 | 789.1548 | 40.2839219 | 0.0344230682 | 909.3028
36.9568164 | 0.027531432 | 900.6864 | 40.3129453 | 0.0344549865 | 900.6328
36.9855664 | 0.0275633521 | #DIV/0! | 40.3416953 | 0.0344869085 | 1921.662
37.0104805 | 0.0275633521 | #DIV/0! | 40.3723633 | 0.0345028676 | 969.2814
37.0395078 | 0.0275633521 | 840.5962 | 40.4033047 | 0.0345347896 | 840.6463
37.0663398 | 0.0275952723 | 720.5491 | 40.4301367 | 0.0345667079 | 900.755
37.0893398 | 0.0276271924 | 1578.31 | 40.4588906 | 0.0345986299 | 1698.425
37.1145312 | 0.0276431534 | #DIV/0! | 40.4859961 | 0.0346145891 | 1801.062
37.1432812 | 0.0276431534 | 1681.538 | 40.5147461 | 0.0346305519 | 960.8281
37.1701172 | 0.0276591126 | 606.1557 | 40.5454141 | 0.0346624702 | 1818.6
37.1991406 | 0.0277069937 | 520.3316 | 40.5744375 | 0.0346784294 | 900.6328
37.2240547 | 0.0277548749 | #DIV/0! | 40.6031875 | 0.0347103514 | #DIV/0!
37.2508906 | 0.0277548749 | 1578.31 | 40.6300234 | 0.0347103514 | 646.2132
37.276082 | 0.0277708359 | 1561.366 | 40.6609648 | 0.0347582325 | 640.4205
37.301 | 0.027786795 | 390.2566 | 40.6916289 | 0.0348061137 | -1578.488
37.3259141 | 0.0278506353 | 1698.461 | 40.7168203 | 0.0347901545 | 640.5514
37.3530234 | 0.0278665964 | #DIV/0! | 40.7474883 | 0.034838032 | 900.6328
37.3779414 | 0.0278665964 | 1681.098 | 40.7762383 | 0.034869954 | 1818.611
37.4047734 | 0.0278825574 | 1578.498 | 40.8052617 | 0.0348859131 | 600.4444
37.4299648 | 0.0278985165 | #DIV/0! | 40.8340117 | 0.0349337943 | -1921.65
37.4587148 | 0.0278985165 | 1561.18 | 40.8646797 | 0.0349178351 | 1698.669
37.4836328 | 0.0279144775 | 454.6251 | 40.8917891 | 0.0349337943 | 640.4197
37.5126562 | 0.0279783178 | 780.6342 | 40.9224531 | 0.0349816754 | 900.7521
37.5375742 | 0.028010238 | 1560.936 | 40.951207 | 0.0350135975 | #DIV/0!
37.5624883 | 0.028026199 | 1578.31 | 40.9802305 | 0.0350135975 | 450.3425
37.5876797 | 0.02804216 | #DIV/0! | 41.0089805 | 0.0350774378 | #DIV/0!
37.6145156 | 0.02804216 | 720.5491 | 41.0360859 | 0.0350774378 | 840.6741
37.6375156 | 0.0280740801 | 606.1565 | 41.0629219 | 0.0351093598 | 2041.594
37.6665391 | 0.0281219613 | 840.5989 | 41.0955039 | 0.0351253189 | 849.3372
37.6933711 | 0.0281538814 | 1401.228 | 41.1226133 | 0.0351572372 | 1801.051
37.720207 | 0.0281730331 | #DIV/0! | 41.1513633 | 0.0351732001 | 1801.48
37.7453984 | 0.0281730331 | -1401.03 | 41.1801133 | 0.0351891592 | 826.6208
37.7722305 | 0.0281538814 | 709.6529 | 41.2091367 | 0.0352242701 | 900.6328
37.7971484 | 0.0281889942 | 969.3391 | 41.2378867 | 0.0352561921 | 600.4457
37.8280898 | 0.0282209143 | 780.6342 | 41.2666367 | 0.0353040732 | 1818.851
37.8530078 | 0.0282528345 | 1560.936 | 41.2956641 | 0.0353200324 | -960.7028
37.8779219 | 0.0282687955 | 849.2862 | 41.3263281 | 0.0352881141 | 969.3937
37.9050312 | 0.0283007156 | 780.6342 | 41.3572695 | 0.0353200324 | 900.6328
37.9299492 | 0.0283326358 | #DIV/0! | 41.3860195 | 0.0353519544 | 900.8594
37.9548633 | 0.0283326358 | 969.3391 | 41.4147734 | 0.0353838727 | 849.1166
37.9858047 | 0.0283645559 | 520.413 | 41.4418789 | 0.0354157947 | 600.4444
38.0107227 | 0.0284124371 | 1561.174 | 41.4706289 | 0.0354636759 | 960.8311
38.0356406 | 0.0284283981 | #DIV/0! | 41.5012969 | 0.0354955941 | 1818.178
38.0586406 | 0.0284283981 | 1818.618 | 41.5303203 | 0.035511557 | 840.7685
38.0876641 | 0.0284443572 | 780.6311 | 41.5571562 | 0.0355434753 | 1801.051
38.112582 | 0.0284762774 | 849.1166 | 41.5859062 | 0.0355594382 | 849.215
38.1396875 | 0.0285081994 | 780.6367 | 41.6130117 | 0.0355913565 | 600.4457
38.1646055 | 0.0285401195 | #DIV/0! | 41.6417617 | 0.0356392376 | #DIV/0!
38.1914414 | 0.0285401195 | 780.512 | 41.6705117 | 0.0356392376 | #DIV/0!
38.2163555 | 0.0285720397 | 1818.395 | 41.6995391 | 0.0356392376 | 1020.675
38.2453789 | 0.0285880007 | 560.4907 | 41.7321211 | 0.0356711596 | 849.3372
38.2722148 | 0.02863588 | 1681.104 | 41.7592305 | 0.0357030779 | 640.4184
38.2990469 | 0.028651841 | 1578.498 | 41.7898945 | 0.0357509591 | #DIV/0!
38.3242383 | 0.0286678001 | 840.671 | 41.8167305 | 0.0357509591 | 1938.344
38.3510742 | 0.0286997221 | 1681.287 | 41.8476719 | 0.0357669219 | 420.2988
38.3779062 | 0.0287156813 | 1578.316 | 41.8745039 | 0.0358307622 | 960.8281
38.4030977 | 0.0287316423 | 780.6335 | 41.9051719 | 0.0358626805 | #DIV/0!
38.4280156 | 0.0287635624 | 1801.266 | 41.9341953 | 0.0358626805 | 1681.142
38.4567656 | 0.0287795234 | 1578.488 | 41.9610312 | 0.0358786434 | 1801.48
38.481957 | 0.0287954826 | 390.245 | 41.9897812 | 0.0358946025 | 909.2006
38.5068711 | 0.0288593248 | -840.6684 | 42.0188047 | 0.0359265245 | 400.2811
38.533707 | 0.0288274027 | 789.1523 | 42.0456367 | 0.0359935574 | -1500.882
38.5588984 | 0.0288593248 | 780.5145 | 42.0743867 | 0.035974402 | 772.0265
38.5838125 | 0.0288912449 | 840.7184 | 42.1014961 | 0.0360095166 | 1020.794
38.6106484 | 0.0289231651 | #DIV/0! | 42.1340781 | 0.0360414349 | 909.3227
38.6377539 | 0.0289231651 | #DIV/0! | 42.1631055 | 0.0360733569 | 560.3881
38.6665039 | 0.0289231651 | 709.6578 | 42.1899375 | 0.036121238 | -1921.662
38.6914219 | 0.0289582778 | 1698.673 | 42.2206055 | 0.0361052789 | 909.3028
38.7185312 | 0.0289742369 | -1681.304 | 42.2496289 | 0.0361371972 | 900.6328
38.7453633 | 0.0289582778 | 520.412 | 42.2783789 | 0.0361691192 | 1801.48
38.7702812 | 0.0290061589 | 789.2024 | 42.3071289 | 0.0361850783 | -1938.794
38.7954727 | 0.0290380791 | #DIV/0! | 42.3380703 | 0.0361691192 | 600.4457
38.8242227 | 0.0290380791 | 840.5989 | 42.3668203 | 0.0362170003 | 360.2779
38.8510547 | 0.0290699992 | 849.2867 | 42.3955703 | 0.0362967998 | 909.3227
38.8781641 | 0.0291019194 | 840.5989 | 42.4245977 | 0.0363287218 | #DIV/0!
38.9049961 | 0.0291338395 | #DIV/0! | 42.4533477 | 0.0363287218 | 909.3028
38.9299141 | 0.0291338395 | 394.5885 | 42.4823711 | 0.0363606401 | 1561.004
38.9551055 | 0.0291976817 | 520.4109 | 42.5072891 | 0.0363766029 | 1921.4
38.9800234 | 0.0292455629 | #DIV/0! | 42.5379531 | 0.0363925621 | #DIV/0!
39.0068555 | 0.0292455629 | #DIV/0! | 42.5688945 | 0.0363925621 | 900.6328
39.0339648 | 0.0292455629 | 1801.48 | 42.5976445 | 0.0364244841 | 840.7716
39.0627148 | 0.029261522 | 840.602 | 42.6244805 | 0.0364564024 | 1029.24
39.0895469 | 0.0292934421 | 486.0655 | 42.6573359 | 0.0364883244 | 900.7372
39.1128203 | 0.0293413233 | -1681.542 | 42.6860859 | 0.0365202427 | 480.3584
39.1396562 | 0.0293253642 | 780.6367 | 42.7167539 | 0.0365840867 | -729.0709
39.1645742 | 0.0293572843 | 1818.606 | 42.7400273 | 0.0365521647 | 900.6328
39.1935977 | 0.0293732435 | 1561.174 | 42.7687773 | 0.0365840867 | 480.3862
39.2185156 | 0.0293892045 | 1801.266 | 42.7994453 | 0.036647927 | 969.3937
39.2472656 | 0.0294051655 | 394.5392 | 42.8303867 | 0.0366798453 | #DIV/0!
39.2724531 | 0.0294690058 | 1561.18 | 42.8572227 | 0.0366798453 | 909.1974
39.2973711 | 0.0294849668 | #DIV/0! | 42.8862461 | 0.0367117673 | #DIV/0!
39.324207 | 0.0294849668 | 1578.498 | 42.9149961 | 0.0367117673 | 560.387
39.3493984 | 0.0295009259 | 840.5994 | 42.9418281 | 0.0367596485 | 1515.657
39.3762305 | 0.0295328461 | 1681.098 | 42.9708555 | 0.0367788002 | 1020.675
39.4030625 | 0.0295488071 | 789.2018 | 43.0034375 | 0.0368107222 | 1801.48
39.4282539 | 0.0295807272 | 900.6836 | 43.0321875 | 0.0368266813 | 909.3028
39.4570039 | 0.0296126474 | 1561.18 | 43.0612109 | 0.0368585996 | 960.7167
39.4819219 | 0.0296286084 | 789.2018 | 43.0918789 | 0.0368905216 | 1801.469
39.5071133 | 0.0296605285 | 840.5962 | 43.1206289 | 0.0369064808 | 1698.275
39.5339453 | 0.0296924487 | #DIV/0! | 43.1477383 | 0.0369224437 | #DIV/0!
39.5607812 | 0.0296924487 | 709.6578 | 43.1745703 | 0.0369224437 | 484.6688
39.5856992 | 0.0297275614 | 849.1671 | 43.2055117 | 0.036986284 | 960.8311
39.6128047 | 0.0297594815 | #DIV/0! | 43.2361797 | 0.0370182022 | 1680.898
39.6396406 | 0.0297594815 | 1560.926 | 43.2630117 | 0.0370341651 | 969.3937
39.6645547 | 0.0297754426 | 789.2018 | 43.2939531 | 0.0370660834 | #DIV/0!
39.6897461 | 0.0298073627 | 1681.342 | 43.3207891 | 0.0370660834 | 1801.051
39.716582 | 0.0298233237 | 840.5994 | 43.3495391 | 0.0370820463 | 909.3028
39.7434141 | 0.0298552439 | 789.2018 | 43.3785625 | 0.0371139646 | 450.3425
39.7686055 | 0.029887164 | #DIV/0! | 43.4073125 | 0.0371778049 | 1801.062
39.7973555 | 0.029887164 | 520.4109 | 43.4360625 | 0.0371937677 | 1818.6
39.8222734 | 0.0299350452 | 1698.435 | 43.4650859 | 0.0372097269 | 680.5608
39.8493789 | 0.0299510043 | 840.671 | 43.4976719 | 0.037257608 | 909.3028
39.8762148 | 0.0299829263 | #DIV/0! | 43.5266953 | 0.0372895263 | 1801.051
39.9030469 | 0.0299829263 | 849.2835 | 43.5554453 | 0.0373054892 | 780.6807
39.9301562 | 0.0300148465 | 780.5145 | 43.5803633 | 0.0373374075 | #DIV/0!
39.9550703 | 0.0300467666 | #DIV/0! | 43.6093867 | 0.0373374075 | 840.552
39.9819062 | 0.0300467666 | 1698.233 | 43.6362188 | 0.0373693295 | 960.7136
40.0090117 | 0.0300627276 | 520.4337 | 43.6668867 | 0.0374012515 | 1938.794
40.0339297 | 0.0301106069 | 1681.342 | 43.6978281 | 0.0374172106 | 1561.356
40.0607656 | 0.0301265679 | 1578.065 | 43.7227461 | 0.0374331698 | 960.7167
40.0859531 | 0.0301425289 | 900.8058 | 43.7534141 | 0.0374650918 | 1938.549
40.114707 | 0.0301744491 | #DIV/0! | 43.7843516 | 0.0374810509 | 450.4036
40.1396211 | 0.0301744491 | 1818.856 | 43.8131055 | 0.0375448912 | #DIV/0!
40.1686484 | 0.0301904082 | 840.552 | 43.8437695 | 0.0375448912 | 1415.501
40.1954805 | 0.0302223302 | 520.4316 | 43.8708789 | 0.037564043 | 600.4457
40.2203984 | 0.0302702095 | 1818.401 | 43.8996289 | 0.0376119241 | #DIV/0!
40.2494219 | 0.0302861705 | 520.4109 | 43.9305703 | 0.0376119241 | 1801.051
40.2743398 | 0.0303340517 | -1560.936 | 43.9593203 | 0.037627887 | 1801.48
40.2992539 | 0.0303180907 | 1698.478 | 43.9880703 | 0.0376438461 | 606.1565
40.3263633 | 0.0303340517 | 600.4683 | 44.0170938 | 0.0376917273 | 680.5587
40.3551133 | 0.030381931 | 780.5871 | 44.0496797 | 0.0377396084 | 1561.112
40.3800312 | 0.030413853 | -1698.233 | 44.0745938 | 0.0377555676 | 1818.856
40.4071367 | 0.030397892 | 520.413 | 44.1036211 | 0.0377715267 | 840.5488
40.4320547 | 0.0304457732 | 840.7211 | 44.1304531 | 0.0378034487 | 640.5019
40.4588906 | 0.0304776933 | 1578.065 | 44.1611211 | 0.0378513299 | 1818.611
40.4840781 | 0.0304936543 | #DIV/0! | 44.1901445 | 0.037867289 | 1801.469
40.5128281 | 0.0304936543 | 1401.233 | 44.2188945 | 0.0378832482 | 640.5032
40.5396641 | 0.030512806 | 526.123 | 44.2495625 | 0.0379311293 | 909.1974
40.5648555 | 0.0305606872 | #DIV/0! | 44.2785859 | 0.0379630513 | 900.7372
40.5897734 | 0.0305606872 | -1681.104 | 44.3073359 | 0.0379949696 | 1818.429
40.6166055 | 0.0305447262 | 606.1557 | 44.3363633 | 0.0380109325 | 840.6463
40.6456289 | 0.0305926073 | 560.4684 | 44.3631953 | 0.0380428508 | -1801.469
40.6724648 | 0.0306404885 | 780.5145 | 44.3919453 | 0.0380268916 | 909.1977
40.6973789 | 0.0306724086 | 1698.669 | 44.4209688 | 0.0380588137 | 900.74
40.7244883 | 0.0306883678 | #DIV/0! | 44.4497188 | 0.0380907319 | 960.7106
40.7494062 | 0.0306883678 | 640.4218 | 44.4803867 | 0.038122654 | 969.3968
40.7800703 | 0.0307362489 | 729.2373 | 44.5113281 | 0.0381545722 | 560.389
40.8033477 | 0.0307681691 | 1441.012 | 44.5381602 | 0.0382024534 | #DIV/0!
40.8263477 | 0.0307841301 | 1681.098 | 44.5669141 | 0.0382024534 | 969.1592
40.8531797 | 0.0308000911 | 1938.794 | 44.5978516 | 0.0382343754 | 840.7685
40.8841211 | 0.0308160502 | 1681.087 | 44.6246875 | 0.0382662937 | 1938.332
40.9109531 | 0.0308320113 | 720.6713 | 44.6556289 | 0.0382822566 | 900.7372
40.933957 | 0.0308639314 | 909.2518 | 44.6843789 | 0.0383141749 | #DIV/0!
40.9629805 | 0.0308958516 | #DIV/0! | 44.7150469 | 0.0383141749 | 826.536
40.9898125 | 0.0308958516 | 720.5491 | 44.7440703 | 0.0383492894 | 1681.287
41.0128125 | 0.0309277717 | 909.1974 | 44.7709023 | 0.0383652486 | 1921.662
41.0418359 | 0.0309596937 | 1681.538 | 44.8015703 | 0.0383812077 | 566.1805
41.0686719 | 0.0309756529 | 1561.174 | 44.8286797 | 0.0384290889 | 1920.96
41.0935898 | 0.0309916139 | 909.2547 | 44.8593438 | 0.0384450518 | 900.74
41.1226133 | 0.031023534 | 1681.098 | 44.8880938 | 0.03847697 | 849.233
41.1494453 | 0.031039495 | 780.6342 | 44.9152031 | 0.0385088921 | 1801.48
41.1743633 | 0.0310714152 | 1698.68 | 44.9439531 | 0.0385248512 | 969.2814
41.2014727 | 0.0310873743 | 1801.266 | 44.9748945 | 0.0385567732 | 960.8281
41.2302227 | 0.0311033353 | 1560.93 | 45.0055625 | 0.0385886915 | 560.387
41.2551367 | 0.0311192963 | 606.262 | 45.0323945 | 0.0386365727 | #DIV/0!
41.2841641 | 0.0311671756 | 780.5089 | 45.0595039 | 0.0386365727 | 1801.48
41.3090781 | 0.0311990958 | -1681.538 | 45.0882539 | 0.0386525318 | 1921.205
41.3359141 | 0.0311831366 | 566.0969 | 45.1189219 | 0.0386684947 | 909.3028
41.3630195 | 0.0312310178 | 1681.548 | 45.1479453 | 0.038700413 | 384.2958
41.3898555 | 0.0312469769 | 840.5962 | 45.1786133 | 0.0387802161 | 900.7372
41.4166875 | 0.0312788971 | 455.6827 | 45.2073633 | 0.0388121344 | -789.2463
41.4399609 | 0.0313299708 | 1681.538 | 45.2325547 | 0.0387802161 | 960.7059
41.4667969 | 0.03134593 | -1681.287 | 45.2632188 | 0.0388121344 | 1681.142
41.4936289 | 0.0313299708 | #DIV/0! | 45.2900547 | 0.0388280973 | 1818.611
41.5207383 | 0.0313299708 | 600.4444 | 45.3190781 | 0.0388440564 | 900.6328
41.5494883 | 0.031377852 | 840.6463 | 45.3478281 | 0.0388759784 | 484.6688
41.5763203 | 0.0314097703 | 1698.286 | 45.3787695 | 0.0389398187 | #DIV/0!
41.6034297 | 0.0314257331 | #DIV/0! | 45.4056016 | 0.0389398187 | 1921.644
41.6264297 | 0.0314257331 | 840.6463 | 45.4362695 | 0.0389557779 | 909.2006
41.6532617 | 0.0314576514 | 1578.122 | 45.465293 | 0.0389876999 | 1681.542
41.6784531 | 0.0314736143 | 600.4457 | 45.4921289 | 0.039003659 | 900.63
41.7072031 | 0.0315214954 | 1681.538 | 45.5208789 | 0.0390355811 | 1698.435
41.7340391 | 0.0315374546 | 1441.184 | 45.5479844 | 0.0390515402 | 1921.656
41.7570391 | 0.0315534137 | 1818.6 | 45.5786523 | 0.0390674993 | 600.4644
41.7860625 | 0.0315693729 | 390.2951 | 45.6093203 | 0.0391185731 | 1818.618
41.8109805 | 0.0316332169 | 1681.298 | 45.6383438 | 0.0391345322 | 900.6328
41.8378125 | 0.031649176 | #DIV/0! | 45.6670938 | 0.0391664542 | 1938.781
41.8687539 | 0.031649176 | 840.671 | 45.6980352 | 0.0391824134 | 420.3599
41.8955898 | 0.031681098 | 729.1585 | 45.7248711 | 0.0392462537 | #DIV/0!
41.9188633 | 0.0317130163 | 1561.106 | 45.7536211 | 0.0392462537 | #DIV/0!
41.9437773 | 0.0317289755 | 1681.159 | 45.7845625 | 0.0392462537 | 600.4457
41.9706133 | 0.0317449383 | 1561.35 | 45.8133125 | 0.0392941348 | 900.6328
41.9955312 | 0.0317608975 | 1938.8 | 45.8420625 | 0.0393260568 | 1698.425
42.0264727 | 0.0317768566 | 840.5488 | 45.869168 | 0.039342016 | 1921.656
42.0533047 | 0.0318087786 | 849.3372 | 45.8998359 | 0.0393579751 | 560.4705
42.0804141 | 0.0318406969 | 780.4649 | 45.9266719 | 0.0394058563 | 646.1318
42.1053281 | 0.0318726189 | #DIV/0! | 45.9576094 | 0.0394537374 | 1681.532
42.1302461 | 0.0318726189 | 840.5462 | 45.9844453 | 0.0394696966 | #DIV/0!
42.1570781 | 0.031904541 | 789.2488 | 46.0131953 | 0.0394696966 | 969.2814
42.1822695 | 0.0319364592 | 840.6715 | 46.0441367 | 0.0395016186 | 900.6328
42.2091055 | 0.0319683813 | 1801.48 | 46.0728867 | 0.0395335406 | 969.3937
42.2378555 | 0.0319843404 | 1578.498 | 46.1038281 | 0.0395654589 | 1801.051
42.2630469 | 0.0320002995 | #DIV/0! | 46.1325781 | 0.0395814218 | 1681.304
42.2898789 | 0.0320002995 | 420.3348 | 46.1594102 | 0.0395973809 | 969.3937
42.3167148 | 0.0320641436 | 1415.305 | 46.1903516 | 0.0396292992 | 840.671
42.3438203 | 0.0320832953 | -1401.228 | 46.2171875 | 0.0396612212 | 840.5488
42.3706562 | 0.0320641436 | 487.8422 | 46.2440195 | 0.0396931432 | #DIV/0!
42.3955703 | 0.0321152136 | 849.2388 | 46.2768789 | 0.0396931432 | 900.7372
42.4226797 | 0.0321471356 | 1441.184 | 46.3056289 | 0.0397250615 | 560.387
42.4456797 | 0.0321630947 | 640.5019 | 46.3324609 | 0.0397729427 | 1818.618
42.4763477 | 0.0322109759 | #DIV/0! | 46.3614844 | 0.0397889018 | 900.6328
42.5034531 | 0.0322109759 | 1561.366 | 46.3902344 | 0.0398208238 | #DIV/0!
42.5283711 | 0.032226935 | 780.5902 | 46.4189883 | 0.0398208238 | 849.1166
42.5532891 | 0.032258857 | 849.1108 | 46.4460938 | 0.0398527458 | 900.7372
42.5803945 | 0.0322907791 | 1681.548 | 46.4748438 | 0.0398846641 | 461.5853
42.6072305 | 0.0323067382 | #DIV/0! | 46.5057852 | 0.039951697 | 1801.051
42.6340625 | 0.0323067382 | 789.1548 | 46.5345352 | 0.0399676599 | #DIV/0!
42.6592539 | 0.0323386602 | #DIV/0! | 46.5632852 | 0.0399676599 | 484.6688
42.6841719 | 0.0323386602 | 600.4921 | 46.5942266 | 0.0400315002 | #DIV/0!
42.7129219 | 0.0323865376 | #DIV/0! | 46.6229766 | 0.0400315002 | 1681.542
42.7400273 | 0.0323865376 | 780.5877 | 46.6498125 | 0.0400474593 | 909.1974
42.7649453 | 0.0324184597 | 560.4696 | 46.6788359 | 0.0400793813 | 1681.294
42.7917812 | 0.0324663408 | #DIV/0! | 46.705668 | 0.0400953405 | #DIV/0!
42.8169688 | 0.0324663408 | #DIV/0! | 46.7363359 | 0.0400953405 | 454.6266
42.8438047 | 0.0324663408 | 600.4444 | 46.7653594 | 0.0401591808 | 960.7136
42.8725547 | 0.032514222 | 1698.435 | 46.7960273 | 0.0401911028 | 560.4717
42.8996602 | 0.0325301811 | #DIV/0! | 46.8228633 | 0.0402389839 | #DIV/0!
42.9264961 | 0.0325301811 | 780.5902 | 46.8518867 | 0.0402389839 | #DIV/0!
42.9514141 | 0.0325621031 | 1578.488 | 46.8787188 | 0.0402389839 | 606.2012
42.9766055 | 0.0325780623 | #DIV/0! | 46.9077422 | 0.0402868614 | 600.4457
43.0015195 | 0.0325780623 | 840.6741 | 46.9364922 | 0.0403347425 | 1020.798
43.0283555 | 0.0326099843 | 454.6251 | 46.9690781 | 0.0403666645 | 1818.606
43.0573789 | 0.0326738246 | 840.6463 | 46.9981016 | 0.0403826237 | #DIV/0!
43.0842109 | 0.0327057429 | 1561.004 | 47.0249375 | 0.0403826237 | 480.3251
43.1091289 | 0.0327217057 | 849.3372 | 47.0556016 | 0.040446464 | 909.3196
43.1362383 | 0.032753624 | 1680.898 | 47.0846289 | 0.040478386 | #DIV/0!
43.1630703 | 0.0327695869 | 780.6807 | 47.1114609 | 0.040478386 | 560.3902
43.1879883 | 0.0328015052 | 789.1548 | 47.138293 | 0.0405262671 | #DIV/0!
43.2131797 | 0.0328334272 | 1801.48 | 47.1692344 | 0.0405262671 | 900.63
43.2419297 | 0.0328493863 | 1200.932 | 47.1979844 | 0.0405581892 | 606.284
43.2649297 | 0.0328685381 | 1698.042 | 47.2270117 | 0.0406060666 | #DIV/0!
43.2920352 | 0.0328845009 | 960.825 | 47.2557617 | 0.0406060666 | 840.552
43.3227031 | 0.0329164192 | 1561.356 | 47.2825938 | 0.0406379886 | 969.2814
43.3476211 | 0.0329323784 | #DIV/0! | 47.3135352 | 0.0406699106 | 1601.315
43.3747266 | 0.0329323784 | 780.5871 | 47.3442031 | 0.0406890623 | 840.6494
43.3996445 | 0.0329643004 | 900.6328 | 47.3710352 | 0.0407209806 | 1818.178
43.4283945 | 0.0329962224 | #DIV/0! | 47.4000586 | 0.0407369435 | #DIV/0!
43.4535859 | 0.0329962224 | 560.515 | 47.4307266 | 0.0407369435 | 560.4696
43.4804219 | 0.0330440998 | 420.2744 | 47.4575625 | 0.0407848246 | 606.2012
43.5072539 | 0.0331079438 | 1698.669 | 47.4865859 | 0.0408327021 | 900.6328
43.5343633 | 0.033123903 | 1561.116 | 47.5153359 | 0.0408646241 | 900.6328
43.5592773 | 0.0331398621 | 1560.995 | 47.5440859 | 0.0408965461 | 1698.68
43.5841953 | 0.033155825 | 1698.68 | 47.5711953 | 0.0409125052 | 1921.406
43.6113047 | 0.0331717841 | 1681.287 | 47.6018594 | 0.0409284644 | 1698.68
43.6381367 | 0.0331877433 | #DIV/0! | 47.6289688 | 0.0409444235 | 840.5488
43.6611367 | 0.0331877433 | 454.6266 | 47.6558008 | 0.0409763455 | #DIV/0!
43.6901602 | 0.0332515836 | 1681.152 | 47.6845508 | 0.0409763455 | 909.3167
43.7169961 | 0.0332675464 | #DIV/0! | 47.7135781 | 0.0410082676 | 960.7089
43.7380781 | 0.0332675464 | -1801.062 | 47.7442422 | 0.0410401858 | 560.4684
43.7668281 | 0.0332515836 | 646.2132 | 47.7710781 | 0.041088067 | 2058.731
43.7977695 | 0.0332994647 | 520.413 | 47.8039336 | 0.0411040261 | 780.5877
43.8226875 | 0.0333473459 | 720.5062 | 47.8288516 | 0.0411359482 | -1801.469
43.8456875 | 0.0333792679 | 849.3372 | 47.8576016 | 0.041119989 | 646.2119
43.8727969 | 0.0334111862 | -1681.287 | 47.888543 | 0.0411678702 | 420.3599
43.8996289 | 0.033395227 | #DIV/0! | 47.9153789 | 0.0412317105 | #DIV/0!
43.9283789 | 0.033395227 | 1458.306 | 47.946043 | 0.0412317105 | 909.425
43.9516523 | 0.0334111862 | 420.3614 | 47.9750703 | 0.0412636288 | 1680.908
43.9784883 | 0.0334750265 | 840.5488 | 48.0019023 | 0.0412795916 | 1818.606
44.0053203 | 0.0335069485 | 789.1548 | 48.0309258 | 0.0412955508 | -1801.469
44.0305117 | 0.0335388705 | #DIV/0! | 48.0596758 | 0.0412795916 | 384.3132
44.0611797 | 0.0335388705 | 520.413 | 48.0903438 | 0.0413593911 | 1698.28
44.0860977 | 0.0335867517 | 566.1419 | 48.1174531 | 0.0413753539 | 600.4908
44.1132031 | 0.0336346291 | #DIV/0! | 48.1462031 | 0.0414232314 | 900.6328
44.1400391 | 0.0336346291 | #DIV/0! | 48.1749531 | 0.0414551534 | 1515.453
44.1649531 | 0.0336346291 | 1415.235 | 48.2039766 | 0.0414743051 | 1801.48
44.1920625 | 0.0336537845 | 1681.287 | 48.2327266 | 0.0414902642 | 1801.051
44.2188945 | 0.0336697437 | 780.5902 | 48.2614766 | 0.0415062271 | 606.1544
44.2438125 | 0.0337016657 | 1698.68 | 48.2905 | 0.0415541083 | 840.7711
44.2709219 | 0.0337176248 | 600.4444 | 48.3173359 | 0.0415860265 | 600.4444
44.2996719 | 0.033765506 | 1681.298 | 48.3460859 | 0.0416339077 | 1818.618
44.3265039 | 0.0337814651 | 1458.306 | 48.3751094 | 0.0416498668 | 1681.142
44.3497773 | 0.0337974243 | 840.6741 | 48.4019453 | 0.0416658297 | 1938.537
44.3766133 | 0.0338293463 | -1681.298 | 48.4328828 | 0.0416817889 | 640.5032
44.4034453 | 0.0338133872 | 789.2488 | 48.4635508 | 0.04172967 | 900.7372
44.4286367 | 0.0338453054 | 1681.294 | 48.4923008 | 0.0417615883 | #DIV/0!
44.4554688 | 0.0338612646 | 1801.051 | 48.5232422 | 0.0417615883 | 1681.142
44.4842188 | 0.0338772275 | 566.1796 | 48.5500781 | 0.0417775512 | 600.4457
44.5113281 | 0.0339251086 | 720.5898 | 48.5788281 | 0.0418254323 | 1818.606
44.5343281 | 0.0339570269 | 1681.148 | 48.6078516 | 0.0418413915 | 900.6328
44.5611641 | 0.0339729898 | -1577.877 | 48.6366016 | 0.0418733135 | 1801.48
44.5863516 | 0.0339570269 | 560.4684 | 48.6653516 | 0.0418892726 | 789.2463
44.6131875 | 0.0340049081 | 840.5488 | 48.690543 | 0.0419211909 | 900.6328
44.6400195 | 0.0340368301 | 789.2463 | 48.719293 | 0.0419531129 | #DIV/0!
44.6652109 | 0.0340687484 | 840.6741 | 48.7499609 | 0.0419531129 | 909.2006
44.6920469 | 0.0341006704 | 600.4457 | 48.7789844 | 0.0419850349 | 900.7372
44.7207969 | 0.0341485515 | 1578.243 | 48.8077344 | 0.0420169532 | 909.1974
44.7459844 | 0.0341645107 | #DIV/0! | 48.8367578 | 0.0420488752 | #DIV/0!
44.7728203 | 0.0341645107 | #DIV/0! | 48.8635938 | 0.0420488752 | 900.7372
44.7996523 | 0.0341645107 | 566.1816 | 48.8923438 | 0.0420807935 | 606.1544
44.8267617 | 0.0342123918 | 1561.356 | 48.9213672 | 0.0421286747 | 640.5032
44.8516797 | 0.034228351 | 780.468 | 48.9520352 | 0.0421765558 | 840.5462
44.8765938 | 0.034260273 | 1818.856 | 48.9788672 | 0.0422084779 | #DIV/0!
44.9056211 | 0.0342762321 | #DIV/0! | 49.0078945 | 0.0422084779 | 1921.418
44.9324531 | 0.0342762321 | 720.5062 | 49.0385586 | 0.042224437 | #DIV/0!
44.9554531 | 0.0343081541 | 1818.606 | 49.0673086 | 0.042224437 | 404.4193
44.9844766 | 0.0343241133 | 780.5871 | 49.094418 | 0.0422914699 | 1801.48
45.0093945 | 0.0343560353 | #DIV/0! | 49.123168 | 0.042307429 | 960.7136
45.0362305 | 0.0343560353 | 849.2119 | 49.1538359 | 0.042339351 | 849.1166
45.0633359 | 0.0343879536 | 487.8832 | 49.1809414 | 0.042371273 | 640.5019
45.0882539 | 0.0344390273 | -709.6941 | 49.2116094 | 0.0424191542 | #DIV/0!
45.1131719 | 0.0344039164 | 404.3597 | 49.2368008 | 0.0424191542 | 840.6463
45.1402773 | 0.0344709493 | 1681.538 | 49.2636328 | 0.0424510725 | 960.7167
45.1671133 | 0.0344869085 | 1681.298 | 49.2943008 | 0.0424829945 | 849.3372
45.1939453 | 0.0345028676 | 394.6003 | 49.3214102 | 0.0425149128 | -1801.469
45.2191367 | 0.0345667079 | 1680.904 | 49.3501602 | 0.0424989536 | 900.63
45.2459688 | 0.0345826708 | -1681.142 | 49.3789102 | 0.0425308757 | 484.6688
45.2728047 | 0.0345667079 | 1938.332 | 49.4098516 | 0.042594716 | -1921.644
45.3037461 | 0.0345826708 | 480.3565 | 49.4405195 | 0.0425787568 | 840.6494
45.3267461 | 0.0346305519 | 520.3718 | 49.4673516 | 0.0426106751 | 849.2356
45.3516602 | 0.0346784294 | 1578.132 | 49.4944609 | 0.0426425971 | 900.7372
45.3768516 | 0.0346943922 | #DIV/0! | 49.5232109 | 0.0426745154 | 1921.205
45.4036875 | 0.0346943922 | 560.387 | 49.5538789 | 0.0426904783 | 969.2715
45.4305195 | 0.0347422734 | 780.6807 | 49.5848164 | 0.0427223966 | 600.5271
45.4554375 | 0.0347741917 | 1818.19 | 49.6135703 | 0.0427702777 | #DIV/0!
45.4844609 | 0.0347901545 | #DIV/0! | 49.6406758 | 0.0427702777 | 1801.469
45.5074609 | 0.0347901545 | 1801.469 | 49.6694258 | 0.0427862369 | 560.4696
45.5362109 | 0.0348061137 | 526.1241 | 49.6962617 | 0.042834118 | 1698.031
45.5614023 | 0.0348539948 | #DIV/0! | 49.7233672 | 0.0428500809 | #DIV/0!
45.5882383 | 0.0348539948 | 1681.287 | 49.7521172 | 0.0428500809 | 480.3862
45.6150703 | 0.034869954 | 849.2388 | 49.7827852 | 0.0429139212 | 1818.611
45.6421797 | 0.034901876 | 1681.298 | 49.8118086 | 0.0429298803 | 560.4684
45.6690117 | 0.0349178351 | 560.389 | 49.8386445 | 0.0429777615 | #DIV/0!
45.6958438 | 0.0349657163 | 1578.498 | 49.8673945 | 0.0429777615 | 568.267
45.7210352 | 0.0349816754 | 840.6684 | 49.896418 | 0.0430288352 | #DIV/0!
45.7478711 | 0.0350135975 | 720.592 | 49.925168 | 0.0430288352 | 840.6463
45.7708711 | 0.0350455157 | 1698.031 | 49.952 | 0.0430607535 | 566.1805
45.7979766 | 0.0350614786 | 1801.469 | 49.9791094 | 0.0431086347 | 1020.675
45.8267266 | 0.0350774378 | 780.5871 | 50.0116914 | 0.0431405567 | #DIV/0!
45.8516445 | 0.0351093598 | #DIV/0! | 50.0385273 | 0.0431405567 | 935.0128
45.8787539 | 0.0351093598 | 1681.298 | 50.0982188 | 0.043204397 | #DIV/0!
45.9055859 | 0.0351253189 | 420.3614 | 50.0982188 | 0.043204397 | 849.1135
45.9324219 | 0.0351891592 | #DIV/0! | 50.1253242 | 0.043236319 | 900.7372
45.9576094 | 0.0351891592 | 1301.08 | 50.1540742 | 0.0432682373 | 960.7167
45.9825273 | 0.0352083109 | 840.6741 | 50.1847422 | 0.0433001593 | 1698.68
46.0093633 | 0.0352402329 | 789.1241 | 50.2118516 | 0.0433161184 | 1921.644
46.0345508 | 0.0352721512 | 840.671 | 50.2425195 | 0.0433320776 | 900.6328
46.0613867 | 0.0353040732 | #DIV/0! | 50.2712695 | 0.0433639996 | 849.1166
46.0901367 | 0.0353040732 | 526.123 | 50.298375 | 0.0433959216 | 840.7685
46.1153281 | 0.0353519544 | #DIV/0! | 50.3252109 | 0.0434278399 | 1921.418
46.1402461 | 0.0353519544 | 1801.48 | 50.355875 | 0.043443799 | 1818.423
46.1689961 | 0.0353679135 | 789.1523 | 50.3849023 | 0.0434597619 | 900.7372
46.1941875 | 0.0353998356 | -1680.898 | 50.4136523 | 0.0434916802 | 909.2006
46.2210195 | 0.0353838727 | 560.3902 | 50.4426758 | 0.0435236022 | 900.7372
46.2478516 | 0.0354317538 | #DIV/0! | 50.4714258 | 0.0435555205 | 900.6328
46.273043 | 0.0354317538 | 560.4684 | 50.5001758 | 0.0435874425 | #DIV/0!
46.2998789 | 0.035479635 | 900.6328 | 50.5272852 | 0.0435874425 | 640.4197
46.3286289 | 0.035511557 | 1458.306 | 50.5579492 | 0.0436353236 | 600.5259
46.3519023 | 0.0355275162 | #DIV/0! | 50.5867031 | 0.0436832048 | 1698.435
46.3787344 | 0.0355275162 | 840.671 | 50.6138086 | 0.0436991639 | #DIV/0!
46.4055703 | 0.0355594382 | 526.1241 | 50.6406445 | 0.0436991639 | 600.4444
46.4307617 | 0.0356073193 | 1561.112 | 50.6693945 | 0.0437470451 | 2058.731
46.4556758 | 0.0356232785 | #DIV/0! | 50.70225 | 0.0437630042 | 960.7137
46.4825117 | 0.0356232785 | 789.2463 | 50.732918 | 0.0437949263 | 1301.08
46.5077031 | 0.0356551968 | 420.276 | 50.7578359 | 0.043814078 | 1818.618
46.5345352 | 0.0357190408 | 840.7685 | 50.7868594 | 0.0438300371 | 900.6328
46.5613711 | 0.0357509591 | #DIV/0! | 50.8156094 | 0.0438619591 | 909.1974
46.5884766 | 0.0357509591 | #DIV/0! | 50.8446328 | 0.0438938811 | 900.7372
46.6153125 | 0.0357509591 | 560.3881 | 50.8733828 | 0.0439257994 | 1681.538
46.6421445 | 0.0357988402 | #DIV/0! | 50.9002188 | 0.0439417586 | 1818.19
46.6692539 | 0.0357988402 | #DIV/0! | 50.9292422 | 0.0439577214 | 900.7372
46.6922539 | 0.0357988402 | 780.468 | 50.9579922 | 0.0439896397 | 900.6328
46.717168 | 0.0358307622 | 849.3341 | 50.9867422 | 0.0440215617 | 1818.6
46.7442773 | 0.0358626805 | 1801.051 | 51.0157656 | 0.0440375209 | 1801.051
46.7730273 | 0.0358786434 | 1801.48 | 51.0445156 | 0.0440534838 | 900.8622
46.8017773 | 0.0358946025 | 729.074 | 51.0732695 | 0.044085402 | 394.5392
46.8250508 | 0.0359265245 | 780.6807 | 51.098457 | 0.0441492423 | 1801.296
46.8499688 | 0.0359584428 | 764.2377 | 51.1272109 | 0.0441652052 | 840.6494
46.8768047 | 0.0359935574 | 1698.425 | 51.154043 | 0.0441971235 | #DIV/0!
46.9039102 | 0.0360095166 | #DIV/0! | 51.1869023 | 0.0441971235 | 1920.96
46.9307422 | 0.0360095166 | 1681.542 | 51.2175664 | 0.0442130864 | 363.7546
46.9575781 | 0.0360254757 | 312.2431 | 51.2465938 | 0.0442928858 | 840.5488
46.9824961 | 0.0361052789 | 849.215 | 51.2734258 | 0.0443248078 | 1921.65
47.0096016 | 0.0361371972 | -1561.35 | 51.3040938 | 0.044340767 | 1698.429
47.0345195 | 0.036121238 | 420.3003 | 51.3311992 | 0.0443567261 | #DIV/0!
47.0613516 | 0.0361850783 | 1578.488 | 51.3599492 | 0.0443567261 | 900.6328
47.086543 | 0.0362010375 | #DIV/0! | 51.3886992 | 0.0443886481 | 1818.851
47.1133789 | 0.0362010375 | 900.6328 | 51.4177266 | 0.0444046073 | 420.2988
47.1421289 | 0.0362329595 | 849.1166 | 51.4445586 | 0.0444684476 | 960.7167
47.1692344 | 0.0362648815 | #DIV/0! | 51.4752266 | 0.0445003696 | #DIV/0!
47.1941523 | 0.0362648815 | 720.5898 | 51.502332 | 0.0445003696 | 900.8594
47.2171523 | 0.0362967998 | 1818.196 | 51.5310859 | 0.0445322879 | 900.6328
47.2461758 | 0.0363127626 | 840.7685 | 51.5598359 | 0.0445642099 | 1698.435
47.2730117 | 0.0363446809 | 1681.294 | 51.5869414 | 0.044580169 | 600.4644
47.2998438 | 0.0363606401 | 1578.132 | 51.6176094 | 0.0446312428 | 1801.48
47.3250352 | 0.0363766029 | 1681.287 | 51.6463594 | 0.0446472019 | 1818.178
47.3518672 | 0.0363925621 | 600.5271 | 51.6753828 | 0.0446631648 | 1801.48
47.3806211 | 0.0364404432 | 1578.243 | 51.7041328 | 0.0446791239 | 909.3227
47.4058086 | 0.0364564024 | 520.4141 | 51.7331602 | 0.0447110459 | 600.4908
47.4307266 | 0.0365042835 | #DIV/0! | 51.7619102 | 0.0447589234 | 1680.908
47.4575625 | 0.0365042835 | #DIV/0! | 51.7887422 | 0.0447748862 | 1818.6
47.48275 | 0.0365042835 | #DIV/0! | 51.8177656 | 0.0447908454 | 900.6328
47.507668 | 0.0365042835 | 600.4444 | 51.8465156 | 0.0448227674 | 1921.662
47.536418 | 0.0365521647 | 789.1548 | 51.8771836 | 0.0448387265 | 606.1544
47.5616094 | 0.0365840867 | 840.7685 | 51.906207 | 0.0448866077 | #DIV/0!
47.5884453 | 0.036616005 | 780.468 | 51.931125 | 0.0448866077 | 640.5032
47.6133594 | 0.036647927 | 1698.669 | 51.961793 | 0.0449344888 | 909.3028
47.6404688 | 0.0366638862 | 520.412 | 51.9908164 | 0.0449664071 | 600.4444
47.6653867 | 0.0367117673 | #DIV/0! | 52.0195664 | 0.0450142883 | 900.6328
47.6903008 | 0.0367117673 | 566.1805 | 52.0483164 | 0.0450462103 | #DIV/0!
47.7174102 | 0.0367596485 | #DIV/0! | 52.0773438 | 0.0450462103 | 1681.298
47.7461602 | 0.0367596485 | 1301.08 | 52.1041758 | 0.0450621694 | 1818.6
47.7710781 | 0.0367788002 | 1698.435 | 52.1331992 | 0.0450781286 | 1801.062
47.7981836 | 0.0367947593 | #DIV/0! | 52.1619492 | 0.0450940914 | 450.3425
47.8231016 | 0.0367947593 | 600.4444 | 52.1906992 | 0.0451579317 | 849.3372
47.8518516 | 0.0368426405 | 1578.498 | 52.2178086 | 0.04518985 | 1801.051
47.877043 | 0.0368585996 | 840.671 | 52.2465586 | 0.0452058129 | 1921.662
47.9038789 | 0.0368905216 | #DIV/0! | 52.2772266 | 0.045221772 | 909.1946
47.928793 | 0.0368905216 | 789.1523 | 52.30625 | 0.0452536941 | 840.6489
47.9539844 | 0.0369224437 | 1681.542 | 52.333082 | 0.0452856123 | 900.7521
47.9808203 | 0.0369384028 | 560.387 | 52.3618359 | 0.0453175344 | 909.3088
48.0076523 | 0.036986284 | 1578.504 | 52.3908594 | 0.0453494526 | 1921.199
48.0328438 | 0.0370022431 | 560.387 | 52.4215273 | 0.0453654155 | 764.21
48.0596758 | 0.0370501243 | 1681.542 | 52.4483594 | 0.0454005264 | 1938.344
48.0865117 | 0.0370660834 | 1578.122 | 52.4793008 | 0.0454164892 | 900.7372
48.1117031 | 0.0370820463 | #DIV/0! | 52.5080508 | 0.0454484075 | 909.1974
48.1366172 | 0.0370820463 | 1681.542 | 52.5370742 | 0.0454803295 | 600.4444
48.1634531 | 0.0370980054 | 849.1166 | 52.5658242 | 0.0455282107 | #DIV/0!
48.1905586 | 0.0371299274 | 1801.469 | 52.5926602 | 0.0455282107 | 454.6251
48.2193086 | 0.0371458866 | 780.6807 | 52.6216836 | 0.045592051 | 900.7372
48.2442266 | 0.0371778049 | 720.5062 | 52.6504336 | 0.0456239693 | -1801.469
48.2672266 | 0.0372097269 | #DIV/0! | 52.6791836 | 0.0456080101 | 849.2361
48.2943359 | 0.0372097269 | 840.552 | 52.706293 | 0.0456399322 | 640.4197
48.321168 | 0.0372416489 | 560.5129 | 52.736957 | 0.0456878133 | #DIV/0!
48.3480039 | 0.0372895263 | 1577.877 | 52.763793 | 0.0456878133 | 1818.6
48.3731914 | 0.0373054892 | 840.7685 | 52.7928164 | 0.0457037725 | 640.5032
48.4000273 | 0.0373374075 | 560.3902 | 52.8234844 | 0.0457516536 | 1681.287
48.4268594 | 0.0373852886 | 1578.122 | 52.8503164 | 0.0457676128 | 424.644
48.4520508 | 0.0374012515 | #DIV/0! | 52.8774258 | 0.0458314531 | #DIV/0!
48.4788867 | 0.0374012515 | 840.6494 | 52.9080938 | 0.0458314531 | 1818.19
48.5057188 | 0.0374331698 | 789.1548 | 52.9371172 | 0.0458474159 | 600.4908
48.5309102 | 0.0374650918 | 900.7372 | 52.9658672 | 0.0458952934 | 600.4457
48.5596602 | 0.0374970101 | #DIV/0! | 52.9946172 | 0.0459431745 | 1578.122
48.5864922 | 0.0374970101 | 486.148 | 53.0198086 | 0.0459591374 | 1921.662
48.6097695 | 0.0375448912 | #DIV/0! | 53.0504766 | 0.0459750965 | 1801.469
48.6366016 | 0.0375448912 | 764.2377 | 53.0792266 | 0.0459910557 | 909.1974
48.6634375 | 0.0375800058 | 1698.425 | 53.10825 | 0.0460229777 | 1801.48
48.690543 | 0.037595965 | 780.5871 | 53.137 | 0.0460389368 | 840.5488
48.7154609 | 0.037627887 | 1561.366 | 53.163832 | 0.0460708588 | 566.1805
48.7403789 | 0.0376438461 | 1578.243 | 53.1909414 | 0.04611874 | 428.8939
48.7655664 | 0.0376598053 | #DIV/0! | 53.2196914 | 0.0461857729 | #DIV/0!
48.7943203 | 0.0376598053 | 1681.298 | 53.2503594 | 0.0461857729 | 849.2119
48.8211523 | 0.0376757644 | 315.6703 | 53.2774648 | 0.0462176912 | 1801.313
48.8463438 | 0.0377555676 | -1681.287 | 53.3062188 | 0.046233654 | 646.1783
48.8731758 | 0.0377396084 | 1801.469 | 53.3371562 | 0.0462815315 | #DIV/0!
48.9019258 | 0.0377555676 | 1458.56 | 53.3639922 | 0.0462815315 | 1680.908
48.9252031 | 0.0377715267 | 1680.904 | 53.3908242 | 0.0462974943 | 909.3059
48.9520352 | 0.0377874896 | 780.6775 | 53.4198477 | 0.0463294126 | 680.5573
48.9769531 | 0.0378194079 | 789.1548 | 53.4524336 | 0.0463772938 | 1801.48
49.0021445 | 0.0378513299 | 450.3425 | 53.4811836 | 0.0463932529 | 1698.275
49.0308945 | 0.0379151702 | #DIV/0! | 53.508293 | 0.0464092158 | 900.7372
49.0558086 | 0.0379151702 | 1698.68 | 53.537043 | 0.0464411341 | 520.3306
49.082918 | 0.0379311293 | 1560.988 | 53.561957 | 0.0464890152 | #DIV/0!
49.1078359 | 0.0379470922 | 840.6494 | 53.5928984 | 0.0464890152 | 1921.205
49.134668 | 0.0379790105 | 1698.673 | 53.6235664 | 0.0465049781 | 450.3425
49.1617773 | 0.0379949696 | #DIV/0! | 53.6523164 | 0.0465688184 | #DIV/0!
49.1886094 | 0.0379949696 | 780.5871 | 53.6813398 | 0.0465688184 | 840.7716
49.2135273 | 0.0380268916 | 566.099 | 53.7081758 | 0.0466007367 | 600.4457
49.2406328 | 0.0380747728 | 1681.548 | 53.7369258 | 0.0466486178 | 1818.178
49.2674688 | 0.0380907319 | 1681.287 | 53.7659492 | 0.0466645807 | 600.4921
49.2943008 | 0.0381066911 | 526.1241 | 53.7946992 | 0.0467124581 | #DIV/0!
49.3194922 | 0.0381545722 | 1560.995 | 53.8237227 | 0.0467124581 | 900.755
49.3444102 | 0.0381705351 | 1681.287 | 53.8524766 | 0.0467443801 | 900.63
49.3712422 | 0.0381864943 | 849.2388 | 53.8812266 | 0.0467763022 | 526.0833
49.3983516 | 0.0382184163 | 1681.298 | 53.9064141 | 0.0468241796 | -1801.713
49.4251836 | 0.0382343754 | 840.7685 | 53.935168 | 0.0468082204 | 1801.469
49.4520195 | 0.0382662937 | 789.1548 | 53.963918 | 0.0468241796 | 909.1974
49.4772109 | 0.0382982157 | 709.5083 | 53.9929414 | 0.0468561016 | 450.3425
49.502125 | 0.0383333303 | #DIV/0! | 54.0216914 | 0.0469199419 | 818.7478
49.527043 | 0.0383333303 | #DIV/0! | 54.0504414 | 0.0469550565 | 424.644
49.555793 | 0.0383333303 | 339.7181 | 54.0775508 | 0.0470188968 | #DIV/0!
49.5829023 | 0.0384131297 | -1681.304 | 54.1082148 | 0.0470188968 | 900.7581
49.6097344 | 0.0383971706 | #DIV/0! | 54.1369688 | 0.0470508188 | 1698.429
49.6365703 | 0.0383971706 | 364.5581 | 54.1640742 | 0.0470667779 | 960.8281
49.6598438 | 0.0384610109 | 840.6463 | 54.1947422 | 0.0470986962 | 849.1166
49.6866758 | 0.0384929292 | #DIV/0! | 54.2218477 | 0.0471306182 | #DIV/0!
49.7154258 | 0.0384929292 | 909.3196 | 54.2486836 | 0.0471306182 | #DIV/0!
49.7444531 | 0.0385248512 | #DIV/0! | 54.2755156 | 0.0471306182 | 969.2783
49.7674531 | 0.0385248512 | 600.4444 | 54.306457 | 0.0471625403 | 420.3614
49.7962031 | 0.0385727324 | 1578.498 | 54.333293 | 0.0472263806 | 900.74
49.8213945 | 0.0385886915 | 1680.904 | 54.362043 | 0.0472582988 | 1818.178
49.8482266 | 0.0386046544 | 840.6463 | 54.3910664 | 0.0472742617 | 840.6463
49.8750586 | 0.0386365727 | 789.1548 | 54.4178984 | 0.04730618 | 1801.051
49.90025 | 0.0386684947 | 1681.542 | 54.4466484 | 0.0473221429 | #DIV/0!
49.9270859 | 0.0386844538 | 560.389 | 54.4756758 | 0.0473221429 | 600.4921
49.953918 | 0.038732335 | 1578.498 | 54.5044258 | 0.0473700203 | 560.387
49.9791094 | 0.0387482941 | 1680.898 | 54.5312578 | 0.0474179015 | 909.1974
50.0059414 | 0.038764257 | #DIV/0! | 54.5602812 | 0.0474498235 | -2041.832
50.0308594 | 0.038764257 | 823.5229 | 54.5928672 | 0.0474338643 | 450.3425
50.1097188 | 0.0388600156 | #DIV/0! | 54.6216172 | 0.0474977046 | 1698.425
50.1097188 | 0.0388600156 | #DIV/0! | 54.6487227 | 0.0475136638 | 600.5271
50.1097188 | 0.0388600156 | 1818.19 | 54.6774766 | 0.0475615449 | 909.1974
50.1387422 | 0.0388759784 | 1681.532 | 54.7065 | 0.0475934669 | 1681.287
50.1655781 | 0.0388919376 | 1561.122 | 54.733332 | 0.0476094261 | 900.6328
50.1904922 | 0.0389078967 | 526.123 | 54.762082 | 0.0476413481 | 1698.68
50.2156836 | 0.0389557779 | 420.3599 | 54.7891914 | 0.0476573072 | 1921.65
50.2425195 | 0.0390196182 | -1681.294 | 54.8198594 | 0.0476732664 | 900.6328
50.2693516 | 0.039003659 | #DIV/0! | 54.8486094 | 0.0477051884 | 493.272
50.294543 | 0.039003659 | 520.4109 | 54.8738008 | 0.0477562584 | 1920.954
50.3194609 | 0.0390515402 | #DIV/0! | 54.9044648 | 0.0477722213 | 900.7372
50.346293 | 0.0390515402 | 1698.673 | 54.9332148 | 0.0478041396 | 526.1241
50.3734023 | 0.0390674993 | 487.8059 | 54.9584062 | 0.0478520207 | 1801.051
50.3983164 | 0.0391185731 | 840.671 | 54.9871562 | 0.0478679836 | 1801.48
50.4251523 | 0.0391504951 | 566.1439 | 55.0159062 | 0.0478839427 | 1818.851
50.4522578 | 0.0391983725 | 1560.995 | 55.0449336 | 0.0478999019 | 640.4218
50.4771758 | 0.0392143354 | 1681.542 | 55.0755977 | 0.047947783 | 840.671
50.5040117 | 0.0392302945 | 1698.425 | 55.1024336 | 0.047979705 | #DIV/0!
50.5311172 | 0.0392462537 | 780.5902 | 55.131457 | 0.047979705 | 560.5138
50.5560352 | 0.0392781757 | #DIV/0! | 55.158293 | 0.0480275825 | 454.5987
50.5809531 | 0.0392781757 | 1818.618 | 55.1873164 | 0.0480914265 | #DIV/0!
50.6099766 | 0.0392941348 | 520.4109 | 55.2179844 | 0.0480914265 | #DIV/0!
50.6348945 | 0.039342016 | 900.6328 | 55.2467344 | 0.0480914265 | 1698.429
50.6636445 | 0.039373938 | #DIV/0! | 55.2738398 | 0.0481073856 | 900.6328
50.686918 | 0.039373938 | 1681.298 | 55.3025898 | 0.0481393076 | 840.7716
50.71375 | 0.0393898971 | 1801.469 | 55.3294258 | 0.0481712259 | #DIV/0!
50.7425 | 0.0394058563 | 729.193 | 55.3603672 | 0.0481712259 | 450.3425
50.7657773 | 0.0394377783 | 1681.304 | 55.3891172 | 0.0482350662 | 840.5488
50.7926094 | 0.0394537374 | 840.5462 | 55.4159492 | 0.0482669882 | 909.1977
50.8194414 | 0.0394856595 | 849.3399 | 55.4449727 | 0.0482989103 | 840.7711
50.8465508 | 0.0395175777 | 780.5877 | 55.4718086 | 0.0483308285 | 960.7137
50.8714688 | 0.0395494998 | 840.5488 | 55.5024766 | 0.0483627506 | #DIV/0!
50.8983008 | 0.0395814218 | 1818.611 | 55.5315 | 0.0483627506 | 840.6489
50.9273242 | 0.0395973809 | -1681.548 | 55.558332 | 0.0483946688 | 1818.185
50.9541602 | 0.0395814218 | 520.3708 | 55.5873555 | 0.0484106317 | 360.2779
50.9790742 | 0.0396292992 | 849.2388 | 55.6161055 | 0.0484904312 | 764.2398
51.0061836 | 0.0396612212 | 560.387 | 55.6429414 | 0.0485255457 | #DIV/0!
51.0330156 | 0.0397091024 | -1561.356 | 55.6719648 | 0.0485255457 | 1801.469
51.0579336 | 0.0396931432 | 1561.356 | 55.7007148 | 0.0485415049 | 840.7716
51.0828516 | 0.0397091024 | 849.3367 | 55.7275508 | 0.0485734232 | 1818.19
51.1099609 | 0.0397410206 | 1680.904 | 55.7565742 | 0.048589386 | 1801.469
51.136793 | 0.0397569835 | 840.6463 | 55.7853242 | 0.0486053452 | 450.3425
51.163625 | 0.0397889018 | 526.123 | 55.8140742 | 0.0486691855 | 849.2388
51.1888164 | 0.039836783 | 1681.152 | 55.8411836 | 0.0487011075 | 1801.48
51.2156523 | 0.0398527458 | 1561.112 | 55.8699336 | 0.0487170666 | 450.3425
51.2405664 | 0.039868705 | 1698.68 | 55.8986836 | 0.0487809069 | #DIV/0!
51.2676758 | 0.0398846641 | 1501.172 | 55.9257891 | 0.0487809069 | 1921.199
51.2964258 | 0.0399038158 | #DIV/0! | 55.956457 | 0.0487968698 | 1801.469
51.3213438 | 0.0399038158 | 729.0709 | 55.985207 | 0.048812829 | 849.3399
51.3446172 | 0.0399357378 | 900.63 | 56.0123164 | 0.0488447472 | 900.63
51.3733672 | 0.0399676599 | 560.5129 | 56.0410664 | 0.0488766693 | 454.6251
51.4002031 | 0.0400155373 | 849.1166 | 56.0700898 | 0.0489405096 | 900.6328
51.4273086 | 0.0400474593 | #DIV/0! | 56.0988398 | 0.0489724316 | -1801.469
51.4503086 | 0.0400474593 | 520.413 | 56.1275898 | 0.0489564724 | 454.6266
51.4752266 | 0.0400953405 | 1698.429 | 56.1566133 | 0.0490203127 | #DIV/0!
51.502332 | 0.0401112996 | #DIV/0! | 56.1834492 | 0.0490203127 | 900.7372
51.52725 | 0.0401112996 | 560.4684 | 56.2121992 | 0.049052231 | 909.2006
51.5540859 | 0.0401591808 | 909.2006 | 56.2412227 | 0.049084153 | 840.671
51.5831094 | 0.0401911028 | 840.6463 | 56.2680586 | 0.049116075 | 1801.469
51.6099414 | 0.0402230211 | 840.671 | 56.2968086 | 0.0491320342 | 909.3028
51.6367773 | 0.0402549431 | 1578.504 | 56.325832 | 0.0491639525 | 480.3584
51.6619688 | 0.0402709022 | 1561.106 | 56.3565 | 0.0492277965 | 840.6463
51.6868828 | 0.0402868614 | #DIV/0! | 56.383332 | 0.0492597148 | -1818.606
51.7137188 | 0.0402868614 | 1578.132 | 56.4123555 | 0.0492437556 | 525.4338
51.7389102 | 0.0403028242 | 1561.106 | 56.4391914 | 0.0492948294 | #DIV/0!
51.7638242 | 0.0403187834 | 900.6328 | 56.4679414 | 0.0492948294 | 424.5829
51.7925742 | 0.0403507054 | 424.644 | 56.4950469 | 0.0493586697 | 680.5587
51.8196836 | 0.0404145457 | #DIV/0! | 56.5276328 | 0.0494065508 | 1578.488
51.8465156 | 0.0404145457 | 780.6807 | 56.5528242 | 0.04942251 | 840.5488
51.8714336 | 0.040446464 | 789.1548 | 56.5796562 | 0.049454432 | #DIV/0!
51.896625 | 0.040478386 | 1561.366 | 56.6103242 | 0.049454432 | 606.1578
51.921543 | 0.0404943451 | 1680.898 | 56.6393477 | 0.0495023131 | 1801.469
51.948375 | 0.040510308 | 849.3372 | 56.6680977 | 0.0495182723 | 520.412
51.9754844 | 0.0405422263 | 1560.988 | 56.6930156 | 0.0495661534 | 969.3937
52.0004023 | 0.0405581892 | 1561.122 | 56.723957 | 0.0495980717 | 840.552
52.0253164 | 0.0405741483 | 1698.68 | 56.7507891 | 0.0496299937 | 1921.644
52.0524258 | 0.0405901074 | 520.413 | 56.781457 | 0.0496459529 | 1818.196
52.0773438 | 0.0406379886 | 1020.675 | 56.8104805 | 0.0496619157 | 560.5117
52.1099258 | 0.0406699106 | 1415.509 | 56.8373164 | 0.0497097932 | 840.5488
52.1370352 | 0.0406890623 | #DIV/0! | 56.8641484 | 0.0497417152 | -1698.669
52.1600352 | 0.0406890623 | #DIV/0! | 56.8912578 | 0.049725756 | 680.4758
52.1849492 | 0.0406890623 | 606.2379 | 56.9238398 | 0.0497736372 | 1681.548
52.2139766 | 0.0407369435 | 780.5554 | 56.9506758 | 0.0497895963 | 849.2119
52.2388906 | 0.0407688618 | 520.4141 | 56.9777812 | 0.0498215146 | 900.6328
52.2638086 | 0.0408167429 | #DIV/0! | 57.0065312 | 0.0498534366 | 909.1977
52.290918 | 0.0408167429 | #DIV/0! | 57.0355547 | 0.0498853587 | 640.5032
52.315832 | 0.0408167429 | 1801.469 | 57.0662227 | 0.0499332398 | 780.6775
52.344582 | 0.0408327021 | 720.6284 | 57.0911406 | 0.0499651581 | 1818.618
52.3675859 | 0.0408646241 | 606.1578 | 57.1201641 | 0.0499811172 | 900.63
52.3966094 | 0.0409125052 | #DIV/0! | 57.1489141 | 0.0500130393 | #DIV/0!
52.4215273 | 0.0409125052 | 840.6494 | 57.1776641 | 0.0500130393 | 566.1796
52.4483594 | 0.0409444235 | 849.1135 | 57.2047734 | 0.0500609204 | 873.4609
52.4754648 | 0.0409763455 | 840.6715 | 57.2354414 | 0.0500960313 | 1801.062
52.5023008 | 0.0410082676 | 1441.184 | 57.2641914 | 0.0501119941 | #DIV/0!
52.5253008 | 0.0410242267 | 1578.498 | 57.2912969 | 0.0501119941 | 600.4444
52.5504922 | 0.0410401858 | 840.5462 | 57.3200469 | 0.0501598753 | 600.5735
52.5773242 | 0.0410721079 | 600.4457 | 57.3488008 | 0.0502077527 | 909.1974
52.6060742 | 0.041119989 | 1578.488 | 57.3778242 | 0.0502396747 | 900.63
52.6312656 | 0.0411359482 | 1561.366 | 57.4065742 | 0.0502715968 | 780.6831
52.6561836 | 0.0411519073 | 1680.898 | 57.4314922 | 0.050303515 | -1938.549
52.6830156 | 0.0411678702 | 1578.498 | 57.4624297 | 0.0502875559 | 560.4684
52.708207 | 0.0411838293 | #DIV/0! | 57.4892656 | 0.0503354371 | 606.1578
52.735043 | 0.0411838293 | 560.387 | 57.5182891 | 0.0503833182 | #DIV/0!
52.761875 | 0.0412317105 | 364.5566 | 57.543207 | 0.0503833182 | 1801.469
52.7851484 | 0.0412955508 | #DIV/0! | 57.571957 | 0.0503992774 | 909.2006
52.8138984 | 0.0412955508 | 780.5902 | 57.6009805 | 0.0504311994 | 1801.48
52.8388164 | 0.0413274728 | 849.3372 | 57.6297305 | 0.0504471585 | 640.4998
52.8659258 | 0.0413593911 | -840.6463 | 57.6603984 | 0.0504950397 | 394.6003
52.8927578 | 0.0413274728 | 780.6807 | 57.6855898 | 0.05055888 | 900.6328
52.9176758 | 0.0413593911 | 1578.132 | 57.7143398 | 0.050590802 | 900.7372
52.9428672 | 0.0413753539 | 600.4908 | 57.7430898 | 0.0506227203 | 606.1578
52.9716172 | 0.0414232314 | 1561.004 | 57.7721133 | 0.0506706014 | -1801.48
52.9965352 | 0.0414391942 | 1698.418 | 57.8008633 | 0.0506546423 | 1801.724
53.0236406 | 0.0414551534 | 525.4368 | 57.8296172 | 0.0506706014 | 849.1166
53.0504766 | 0.0415062271 | 720.5898 | 57.8567227 | 0.0507025234 | 900.7372
53.0734766 | 0.0415381454 | 1818.178 | 57.8854727 | 0.0507344417 | 1681.142
53.1025 | 0.0415541083 | 840.6489 | 57.9123086 | 0.0507504046 | 969.2715
53.129332 | 0.0415860265 | 1560.995 | 57.9432461 | 0.0507823229 | 900.755
53.15425 | 0.0416019894 | 789.2463 | 57.972 | 0.0508142449 | 487.8422
53.1794414 | 0.0416339077 | #DIV/0! | 57.9969141 | 0.0508653149 | #DIV/0!
53.2062734 | 0.0416339077 | #DIV/0! | 58.0259414 | 0.0508653149 | 1920.96
53.2331094 | 0.0416339077 | 526.123 | 58.0566055 | 0.0508812778 | 566.1796
53.2583008 | 0.0416817889 | 840.5488 | 58.0837148 | 0.0509291589 | 900.7372
53.2851328 | 0.0417137109 | 840.7716 | 58.1124648 | 0.0509610772 | 840.552
53.3119688 | 0.0417456292 | #DIV/0! | 58.1392969 | 0.0509929992 | 849.3341
53.3371562 | 0.0417456292 | 1561.366 | 58.1664062 | 0.0510249175 | 900.6328
53.3620742 | 0.0417615883 | 390.2951 | 58.1951562 | 0.0510568395 | #DIV/0!
53.3869922 | 0.0418254323 | 1681.287 | 58.2239062 | 0.0510568395 | 969.2845
53.4138242 | 0.0418413915 | #DIV/0! | 58.2548477 | 0.0510887615 | 450.3425
53.4409336 | 0.0418413915 | 560.3881 | 58.2835977 | 0.0511526018 | 1681.532
53.4677656 | 0.0418892726 | 1681.538 | 58.3104336 | 0.051168561 | 1698.435
53.4946016 | 0.0419052318 | 1458.315 | 58.3375391 | 0.0511845201 | 900.6328
53.517875 | 0.0419211909 | 560.387 | 58.3662891 | 0.0512164421 | 1681.532
53.544707 | 0.0419690721 | 1681.159 | 58.393125 | 0.0512324013 | 646.1318
53.571543 | 0.0419850349 | #DIV/0! | 58.4240625 | 0.0512802824 | 840.6684
53.5986484 | 0.0419850349 | 1561.356 | 58.4508984 | 0.0513122045 | 840.652
53.6235664 | 0.0420009941 | 840.5488 | 58.4777305 | 0.0513441227 | 909.3167
53.6503984 | 0.0420329161 | 1698.68 | 58.5067578 | 0.0513760448 | 640.4218
53.6775078 | 0.0420488752 | 520.413 | 58.5374219 | 0.0514239259 | 1698.663
53.7024258 | 0.0420967564 | 780.6807 | 58.5645312 | 0.0514398851 | #DIV/0!
53.7273438 | 0.0421286747 | 1938.081 | 58.5951992 | 0.0514398851 | 560.3881
53.7582812 | 0.0421446376 | 390.3177 | 58.6220312 | 0.0514877662 | 1578.504
53.7831992 | 0.0422084779 | -780.5877 | 58.6472227 | 0.0515037253 | 960.7106
53.8081172 | 0.0421765558 | 909.1946 | 58.6778906 | 0.0515356474 | 900.6328
53.8371406 | 0.0422084779 | 709.6962 | 58.7066406 | 0.0515675694 | 1578.498
53.8620586 | 0.0422435887 | 1440.841 | 58.731832 | 0.0515835285 | 1921.406
53.8850586 | 0.0422595516 | 1698.68 | 58.7624961 | 0.0515994877 | 562.9884
53.912168 | 0.0422755107 | 840.6463 | 58.79125 | 0.0516505614 | 909.1974
53.939 | 0.042307429 | 1560.995 | 58.8202734 | 0.0516824834 | 1681.304
53.963918 | 0.0423233919 | 566.0981 | 58.8471055 | 0.0516984425 | 840.7685
53.9910234 | 0.042371273 | #DIV/0! | 58.8739414 | 0.0517303608 | 606.1544
54.0178594 | 0.042371273 | 1681.287 | 58.9029648 | 0.051778242 | #DIV/0!
54.0446914 | 0.0423872322 | 566.1816 | 58.9317148 | 0.051778242 | 600.4457
54.0718008 | 0.0424351133 | 840.6463 | 58.9604648 | 0.0518261231 | 606.1565
54.0986328 | 0.0424670316 | 1560.995 | 58.9894883 | 0.0518740043 | #DIV/0!
54.1235508 | 0.0424829945 | 789.2463 | 59.0163242 | 0.0518740043 | 909.2006
54.1487422 | 0.0425149128 | #DIV/0! | 59.0453477 | 0.0519059263 | 900.7372
54.1755742 | 0.0425149128 | 840.6741 | 59.0740977 | 0.0519378446 | 1801.051
54.2024102 | 0.0425468348 | 566.0969 | 59.1028477 | 0.0519538075 | 606.2025
54.2295156 | 0.042594716 | #DIV/0! | 59.1318711 | 0.0520016849 | 600.4444
54.2563477 | 0.042594716 | 1441.428 | 59.1606211 | 0.0520495661 | 840.671
54.2793516 | 0.0426106751 | 849.1135 | 59.187457 | 0.0520814881 | 1698.435
54.306457 | 0.0426425971 | 450.3425 | 59.2145625 | 0.0520974472 | 900.6328
54.335207 | 0.0427064374 | #DIV/0! | 59.2433125 | 0.0521293692 | 1801.713
54.362043 | 0.0427064374 | 789.1241 | 59.2720664 | 0.0521453284 | 1818.611
54.3872305 | 0.0427383557 | 780.5871 | 59.3010898 | 0.0521612875 | 1680.904
54.4121484 | 0.0427702777 | #DIV/0! | 59.3279219 | 0.0521772504 | 420.3599
54.4389844 | 0.0427702777 | 789.1548 | 59.3547578 | 0.0522410907 | 646.2132
54.4641758 | 0.0428021997 | #DIV/0! | 59.3856992 | 0.0522889718 | 1681.287
54.4929258 | 0.0428021997 | 780.5554 | 59.4125312 | 0.052304931 | 600.4457
54.5178398 | 0.042834118 | 849.2388 | 59.4412812 | 0.0523528121 | #DIV/0!
54.5449492 | 0.04286604 | 1561.356 | 59.4703047 | 0.0523528121 | 780.5877
54.5698672 | 0.0428819992 | 1681.298 | 59.4952227 | 0.0523847342 | 1801.48
54.5966992 | 0.0428979583 | 780.5902 | 59.5239727 | 0.0524006933 | #DIV/0!
54.6216172 | 0.0429298803 | 849.1166 | 59.5549141 | 0.0524006933 | 428.8939
54.6487227 | 0.0429618023 | 780.6775 | 59.5836641 | 0.0524677262 | 566.1796
54.6736406 | 0.0429937206 | 764.2405 | 59.6107734 | 0.0525156073 | 1801.469
54.7004766 | 0.0430288352 | 1698.418 | 59.6395234 | 0.0525315665 | 1681.304
54.727582 | 0.0430447944 | 780.5902 | 59.6663555 | 0.0525475256 | 1818.178
54.7525 | 0.0430767164 | 1681.298 | 59.6953789 | 0.0525634885 | 600.4457
54.779332 | 0.0430926755 | 566.1805 | 59.7241289 | 0.0526113696 | 1681.532
54.8064414 | 0.0431405567 | 1561.366 | 59.7509648 | 0.0526273288 | 454.6266
54.8313594 | 0.0431565158 | 1801.469 | 59.7799883 | 0.0526911691 | 1681.542
54.8601094 | 0.043172475 | 1698.035 | 59.8068242 | 0.0527071282 | 600.4444
54.8872148 | 0.0431884378 | 1681.538 | 59.8355742 | 0.0527550094 | #DIV/0!
54.9140508 | 0.043204397 | #DIV/0! | 59.8645977 | 0.0527550094 | 840.5488
54.9389648 | 0.043204397 | 606.2392 | 59.8914297 | 0.0527869314 | 600.4444
54.9679922 | 0.0432522781 | 1681.287 | 59.9201797 | 0.0528348126 | 1938.794
54.9948242 | 0.0432682373 | #DIV/0! | 59.9511211 | 0.0528507717 | 900.6328
55.0178242 | 0.0432682373 | 789.1548 | 59.9798711 | 0.0528826937 | 520.413
55.0430156 | 0.0433001593 | 600.4457 | 60.0047891 | 0.0529305749 | 909.3028
55.0717656 | 0.0433480404 | 840.7716 | 60.0338125 | 0.0529624932 | 1801.48
55.0986016 | 0.0433799587 | 486.0655 | 60.0625625 | 0.0529784523 | 909.3196
55.121875 | 0.0434278399 | #DIV/0! | 60.0915898 | 0.0530103743 | 900.6328
55.148707 | 0.0434278399 | 1801.48 | 60.1203398 | 0.0530422963 | #DIV/0!
55.177457 | 0.043443799 | 339.7032 | 60.1490898 | 0.0530422963 | 849.215
55.2045664 | 0.0435236022 | -780.5902 | 60.1761953 | 0.0530742146 | 600.4444
55.2294844 | 0.0434916802 | #DIV/0! | 60.2049453 | 0.0531220958 | 900.755
55.2543984 | 0.0434916802 | 789.1548 | 60.2336992 | 0.0531540178 | 1818.618
55.2795898 | 0.0435236022 | 840.7716 | 60.2627227 | 0.0531699769 | 1681.287
55.3064258 | 0.0435555205 | 900.6328 | 60.2895547 | 0.0531859361 | 400.3398
55.3351758 | 0.0435874425 | 789.1548 | 60.3163906 | 0.0532529689 | 969.2814
55.3603672 | 0.0436193645 | 560.387 | 60.347332 | 0.0532848909 | 1801.469
55.3871992 | 0.0436672457 | 780.6831 | 60.376082 | 0.0533008501 | 840.552
55.4121172 | 0.0436991639 | #DIV/0! | 60.4029141 | 0.0533327721 | 909.3028
55.4392227 | 0.0436991639 | #DIV/0! | 60.4319375 | 0.0533646904 | 1681.142
55.4641406 | 0.0436991639 | 1801.469 | 60.4587734 | 0.0533806533 | 1801.48
55.4928906 | 0.0437151231 | 394.5774 | 60.4875234 | 0.0533966124 | 606.1565
55.518082 | 0.0437789671 | 1561.356 | 60.5165469 | 0.0534444936 | 560.3881
55.543 | 0.0437949263 | 1501.172 | 60.5433789 | 0.0534923747 | #DIV/0!
55.57175 | 0.043814078 | 789.1548 | 60.5724062 | 0.0534923747 | #DIV/0!
55.5969414 | 0.043846 | 1561.122 | 60.6011562 | 0.0534923747 | 420.3003
55.6218555 | 0.0438619591 | #DIV/0! | 60.6279883 | 0.053556215 | 849.2388
55.6486914 | 0.0438619591 | 566.099 | 60.6550977 | 0.053588137 | 900.7372
55.6757969 | 0.0439098403 | 1681.542 | 60.6838477 | 0.0536200553 | 1921.644
55.7026328 | 0.0439257994 | 1681.287 | 60.7145156 | 0.0536360145 | 606.1578
55.7294648 | 0.0439417586 | 789.1548 | 60.7435391 | 0.0536838956 | 520.4109
55.7546562 | 0.0439736806 | 1681.548 | 60.768457 | 0.0537317768 | 900.6328
55.7814922 | 0.0439896397 | 560.387 | 60.797207 | 0.0537636988 | #DIV/0!
55.8083242 | 0.0440375209 | 1457.974 | 60.8243125 | 0.0537636988 | 900.7372
55.8315977 | 0.0440534838 | 1681.542 | 60.8530625 | 0.0537956171 | 960.7167
55.8584336 | 0.0440694429 | 520.3316 | 60.8837305 | 0.0538275391 | 606.1557
55.8833477 | 0.0441173241 | 780.68 | 60.9127539 | 0.0538754202 | 1681.532
55.9082656 | 0.0441492423 | #DIV/0! | 60.9395898 | 0.0538913794 | #DIV/0!
55.9372891 | 0.0441492423 | 900.63 | 60.9683398 | 0.0538913794 | 424.5829
55.9660391 | 0.0441811644 | 789.1548 | 60.9954453 | 0.0539552197 | 818.7478
55.9912305 | 0.0442130864 | 1561.36 | 61.0241953 | 0.0539903343 | 900.8594
56.0161484 | 0.0442290455 | 1561.356 | 61.0529492 | 0.0540222526 | 606.1578
56.0410664 | 0.0442450047 | 840.5488 | 61.0819727 | 0.0540701337 | 840.5488
56.0678984 | 0.0442769267 | 849.3372 | 61.1088047 | 0.0541020557 | 1698.669
56.0950078 | 0.044308845 | 900.6328 | 61.1359141 | 0.0541180149 | 1680.908
56.1237578 | 0.044340767 | 1561.366 | 61.1627461 | 0.0541339777 | 640.5514
56.1486758 | 0.0443567261 | 849.1135 | 61.1934141 | 0.0541818552 | 849.1135
56.1757812 | 0.0443886481 | 1681.538 | 61.2205195 | 0.0542137772 | #DIV/0!
56.2026172 | 0.0444046073 | #DIV/0! | 61.2492734 | 0.0542137772 | 900.6328
56.2275312 | 0.0444046073 | 424.644 | 61.2780234 | 0.0542456992 | 606.2046
56.2546406 | 0.0444684476 | 1561.004 | 61.3070469 | 0.0542935766 | 560.387
56.2795586 | 0.0444844104 | #DIV/0! | 61.3338789 | 0.0543414578 | 1921.205
56.3063906 | 0.0444844104 | 526.1636 | 61.3645469 | 0.0543574207 | 1698.673
56.331582 | 0.0445322879 | 1680.914 | 61.3916562 | 0.0543733798 | 560.389
56.3584141 | 0.0445482507 | -1801.062 | 61.4184883 | 0.054421261 | 960.828
56.3871641 | 0.0445322879 | 1458.222 | 61.4491562 | 0.0544531792 | #DIV/0!
56.4104414 | 0.0445482507 | 525.3965 | 61.4781797 | 0.0544531792 | 1560.995
56.4372734 | 0.0445993207 | 1681.148 | 61.5030977 | 0.0544691421 | 900.7372
56.4641094 | 0.0446152836 | 566.0969 | 61.5318477 | 0.0545010604 | 909.1974
56.4912148 | 0.0446631648 | 520.4141 | 61.5608711 | 0.0545329824 | 560.4684
56.5161328 | 0.0447110459 | #DIV/0! | 61.587707 | 0.0545808636 | 387.6909
56.5429648 | 0.0447110459 | 789.2463 | 61.6186445 | 0.054660663 | #DIV/0!
56.5681562 | 0.0447429642 | 780.5902 | 61.6454805 | 0.054660663 | 1680.898
56.5930742 | 0.0447748862 | 560.387 | 61.6723125 | 0.0546766259 | 969.3937
56.6199062 | 0.0448227674 | 1698.68 | 61.7032539 | 0.0547085442 | 1801.062
56.6470156 | 0.0448387265 | 840.552 | 61.7320039 | 0.054724507 | 780.6807
56.6738477 | 0.0448706485 | #DIV/0! | 61.7569219 | 0.0547564253 | 881.1548
56.6987656 | 0.0448706485 | 1698.669 | 61.7878633 | 0.0547915399 | 900.7372
56.725875 | 0.0448866077 | 600.4457 | 61.8166133 | 0.0548234582 | 900.6328
56.754625 | 0.0449344888 | 1681.287 | 61.8453633 | 0.0548553802 | 1578.488
56.781457 | 0.044950448 | 789.1548 | 61.8705547 | 0.0548713394 | 600.4457
56.8066484 | 0.04498237 | 1561.366 | 61.8993047 | 0.0549192205 | 900.6328
56.8315664 | 0.0449983291 | 840.5488 | 61.9280547 | 0.0549511425 | 969.3937
56.8583984 | 0.0450302511 | #DIV/0! | 61.9589961 | 0.0549830608 | 840.5488
56.8835898 | 0.0450302511 | 1801.469 | 61.9858281 | 0.0550149828 | 960.8281
56.9123398 | 0.0450462103 | 1681.548 | 62.0164961 | 0.0550469011 | 789.1548
56.9391758 | 0.0450621694 | 526.0415 | 62.0416875 | 0.0550788231 | 840.7685
56.9643633 | 0.0451100506 | 1561.36 | 62.0685234 | 0.0551107414 | 900.6328
56.9892812 | 0.0451260097 | 1801.051 | 62.0972734 | 0.0551426634 | 849.1166
57.0180312 | 0.0451419726 | 526.1668 | 62.1243789 | 0.0551745854 | 1681.532
57.0432227 | 0.04518985 | #DIV/0! | 62.1512148 | 0.0551905446 | 900.6328
57.0681406 | 0.04518985 | 840.552 | 62.1799648 | 0.0552224666 | 909.3059
57.0949727 | 0.045221772 | 849.233 | 62.2089883 | 0.0552543849 | 450.3425
57.122082 | 0.0452536941 | 840.652 | 62.2377383 | 0.0553182252 | #DIV/0!
57.1489141 | 0.0452856123 | 1569.737 | 62.2648477 | 0.0553182252 | 2041.121
57.1990234 | 0.0453175344 | #DIV/0! | 62.2974297 | 0.055334188 | 900.7372
57.1990234 | 0.0453175344 | 1681.304 | 62.3261797 | 0.0553661063 | 1698.275
57.2258555 | 0.0453334935 | 400.3392 | 62.3532891 | 0.0553820692 | 390.2551
57.2526914 | 0.0454005264 | #DIV/0! | 62.3782031 | 0.0554459095 | 600.5259
57.2778828 | 0.0454005264 | 840.5488 | 62.406957 | 0.0554937907 | 909.3088
57.3047148 | 0.0454324484 | 840.6494 | 62.4359805 | 0.0555257089 | 1501.164
57.3315469 | 0.0454643667 | 1698.28 | 62.4647305 | 0.0555448607 | 840.5488
57.3586562 | 0.0454803295 | 1561.356 | 62.4915625 | 0.0555767827 | #DIV/0!
57.3835742 | 0.0454962887 | 560.3881 | 62.5205859 | 0.0555767827 | 560.4717
57.4104062 | 0.0455441698 | #DIV/0! | 62.5474219 | 0.0556246638 | 1921.644
57.4375156 | 0.0455441698 | 560.389 | 62.5780898 | 0.055640623 | 789.1548
57.4643477 | 0.045592051 | 780.6775 | 62.6032812 | 0.055672545 | 900.7372
57.4892656 | 0.0456239693 | -1441.175 | 62.6320312 | 0.0557044633 | 900.6328
57.5122656 | 0.0456080101 | 849.2361 | 62.6607812 | 0.0557363853 | 606.1578
57.539375 | 0.0456399322 | 900.74 | 62.6898047 | 0.0557842664 | 960.8281
57.568125 | 0.0456718504 | 1680.898 | 62.7204727 | 0.0558161847 | 1698.025
57.594957 | 0.0456878133 | 486.1062 | 62.7475781 | 0.0558321476 | 420.3614
57.6182305 | 0.0457356907 | 1801.051 | 62.7744141 | 0.0558959879 | 640.4184
57.6469805 | 0.0457516536 | 420.3599 | 62.8050781 | 0.0559438691 | #DIV/0!
57.6738164 | 0.0458154939 | #DIV/0! | 62.8321875 | 0.0559438691 | 1681.298
57.6990078 | 0.0458154939 | 1681.287 | 62.8590195 | 0.0559598282 | 960.7167
57.7258398 | 0.0458314531 | 560.3902 | 62.8896875 | 0.0559917502 | 849.3372
57.7526719 | 0.0458793342 | 1578.488 | 62.9167969 | 0.0560236685 | 450.3425
57.7778633 | 0.0458952934 | 780.5871 | 62.9455469 | 0.0560875088 | #DIV/0!
57.8027812 | 0.0459272154 | 900.6328 | 62.9723789 | 0.0560875088 | 1698.275
57.8315312 | 0.0459591374 | #DIV/0! | 62.9994883 | 0.0561034717 | 600.4457
57.8567227 | 0.0459591374 | 780.6775 | 63.0282383 | 0.0561513528 | 560.387
57.8816406 | 0.0459910557 | #DIV/0! | 63.0550703 | 0.056199234 | 686.3238
57.9065586 | 0.0459910557 | -1578.243 | 63.0879297 | 0.0562471114 | #DIV/0!
57.9317461 | 0.0459750965 | 300.2633 | 63.1166797 | 0.0562471114 | 909.1974
57.9605 | 0.0460708588 | 840.6463 | 63.1457031 | 0.0562790334 | 1681.538
57.987332 | 0.0461027771 | -789.2463 | 63.1725391 | 0.0562949926 | 428.8945
58.0125234 | 0.0460708588 | 420.3003 | 63.2012891 | 0.0563620254 | 1818.178
58.0393555 | 0.0461346991 | 487.8803 | 63.2303125 | 0.0563779883 | 900.7372
58.0642734 | 0.0461857729 | #DIV/0! | 63.2590625 | 0.0564099066 | 1560.995
58.0894648 | 0.0461857729 | #DIV/0! | 63.2839805 | 0.0564258695 | 1698.429
58.1162969 | 0.0461857729 | 840.7685 | 63.3110859 | 0.0564418286 | 1801.469
58.1431328 | 0.0462176912 | 789.1548 | 63.3398359 | 0.0564577878 | 480.3862
58.1683242 | 0.0462496132 | 1681.298 | 63.3705039 | 0.0565216281 | 566.1816
58.1951562 | 0.0462655723 | 600.4444 | 63.3976133 | 0.0565695092 | 900.6328
58.2239062 | 0.0463134535 | #DIV/0! | 63.4263633 | 0.0566014312 | 600.4444
58.2490977 | 0.0463134535 | #DIV/0! | 63.4551133 | 0.0566493124 | 909.3028
58.2720977 | 0.0463134535 | 600.4457 | 63.4841367 | 0.0566812307 | #DIV/0!
58.3008477 | 0.0463613346 | 1818.6 | 63.5109727 | 0.0566812307 | 900.6328
58.3298711 | 0.0463772938 | 1561.366 | 63.5397227 | 0.0567131527 | 566.0981
58.3547891 | 0.0463932529 | 520.4109 | 63.5668281 | 0.0567610338 | 1921.65
58.379707 | 0.0464411341 | 394.5774 | 63.5974961 | 0.056776993 | 560.3881
58.4048984 | 0.0465049781 | -1801.051 | 63.6243281 | 0.0568248741 | 1818.851
58.4336484 | 0.0464890152 | 560.389 | 63.6533555 | 0.0568408333 | 1801.062
58.4604805 | 0.0465368964 | 1578.498 | 63.6821055 | 0.0568567961 | 909.3028
58.4856719 | 0.0465528555 | 1681.142 | 63.7111289 | 0.0568887144 | 560.387
58.5125078 | 0.0465688184 | 360.274 | 63.7379609 | 0.0569365956 | 900.6328
58.5355078 | 0.0466326587 | -1698.425 | 63.7667109 | 0.0569685176 | 566.1805
58.5626133 | 0.0466166995 | 1801.469 | 63.7938203 | 0.0570163988 | 1561.366
58.5913633 | 0.0466326587 | 420.3599 | 63.8187383 | 0.0570323579 | #DIV/0!
58.6181992 | 0.046696499 | 720.5062 | 63.8494062 | 0.0570323579 | 454.6266
58.6411992 | 0.046728421 | #DIV/0! | 63.8784297 | 0.0570961982 | 525.3585
58.6663906 | 0.046728421 | 840.6494 | 63.9052617 | 0.0571472719 | 1801.469
58.6932227 | 0.0467603393 | 1560.988 | 63.9340117 | 0.0571632311 | 606.1578
58.7181406 | 0.0467763022 | 566.1439 | 63.9630352 | 0.0572111122 | 900.755
58.7452461 | 0.0468241796 | #DIV/0! | 63.9917891 | 0.0572430342 | #DIV/0!
58.772082 | 0.0468241796 | 840.552 | 64.0186211 | 0.0572430342 | 394.6003
58.7989141 | 0.0468561016 | 729.0709 | 64.0438125 | 0.0573068745 | 960.8281
58.8221875 | 0.0468880236 | 840.7685 | 64.0744805 | 0.0573387928 | #DIV/0!
58.8490234 | 0.0469199419 | #DIV/0! | 64.1051445 | 0.0573387928 | 1578.122
58.8777734 | 0.0469199419 | 717.4053 | 64.1303359 | 0.0573547557 | 600.4444
58.9029648 | 0.0469550565 | 600.4457 | 64.1590859 | 0.0574026369 | 600.5735
58.9317148 | 0.0470029376 | 1681.294 | 64.1878398 | 0.0574505143 | 1698.031
58.9585469 | 0.0470188968 | 1578.498 | 64.2149453 | 0.0574664772 | 560.3881
58.9837383 | 0.0470348559 | 840.671 | 64.2417773 | 0.0575143583 | #DIV/0!
59.0105742 | 0.0470667779 | #DIV/0! | 64.2686133 | 0.0575143583 | 606.1544
59.0354883 | 0.0470667779 | 486.147 | 64.2976367 | 0.0575622395 | 900.7372
59.0587656 | 0.0471146591 | 1801.48 | 64.3263867 | 0.0575941578 | #DIV/0!
59.0875156 | 0.0471306182 | #DIV/0! | 64.3534961 | 0.0575941578 | 300.2225
59.1124297 | 0.0471306182 | 849.2361 | 64.3822461 | 0.0576899201 | 1681.298
59.1395391 | 0.0471625403 | 520.4522 | 64.4090781 | 0.0577058792 | -1818.618
59.164457 | 0.0472104177 | 900.6328 | 64.4381016 | 0.0576899201 | 780.6775
59.193207 | 0.0472423397 | 789.1548 | 64.4630195 | 0.0577218384 | 640.5032
59.2183984 | 0.0472742617 | #DIV/0! | 64.4936875 | 0.0577697195 | 646.2119
59.2452305 | 0.0472742617 | 780.6775 | 64.5246289 | 0.0578176007 | 840.5488
59.2701484 | 0.04730618 | 1578.122 | 64.5514609 | 0.0578495227 | 840.7716
59.2953398 | 0.0473221429 | 780.6807 | 64.5782969 | 0.057881441 | 568.2651
59.3202578 | 0.0473540612 | 840.5488 | 64.6073203 | 0.0579325147 | #DIV/0!
59.3470898 | 0.0473859832 | 849.215 | 64.6341523 | 0.0579325147 | 840.6741
59.3741953 | 0.0474179015 | 560.4696 | 64.6609883 | 0.0579644367 | 849.215
59.4010312 | 0.0474657826 | 1680.904 | 64.6880938 | 0.057996355 | #DIV/0!
59.4278633 | 0.0474817455 | 526.1647 | 64.7187617 | 0.057996355 | 560.4705
59.4530547 | 0.0475296229 | -1681.542 | 64.7455977 | 0.0580442362 | 606.1557
59.4798906 | 0.0475136638 | 1681.304 | 64.7746211 | 0.0580921173 | 600.4444
59.5067227 | 0.0475296229 | 1698.269 | 64.8033711 | 0.0581399985 | 1801.48
59.533832 | 0.0475455858 | 780.5585 | 64.8321211 | 0.0581559576 | 566.1805
59.5587461 | 0.0475775041 | 780.5902 | 64.8592305 | 0.0582038388 | 640.4197
59.5836641 | 0.0476094261 | 789.1548 | 64.8898945 | 0.0582517199 | #DIV/0!
59.6088555 | 0.0476413481 | 1681.298 | 64.9170039 | 0.0582517199 | 1681.287
59.6356875 | 0.0476573072 | 780.6807 | 64.9438359 | 0.0582676791 | 420.3371
59.6606055 | 0.0476892255 | #DIV/0! | 64.9706719 | 0.0583315231 | 606.1557
59.6896289 | 0.0476892255 | 764.2377 | 64.9996953 | 0.0583794042 | 1801.469
59.7164648 | 0.0477243401 | 520.413 | 65.0284453 | 0.0583953634 | 520.4141
59.7413828 | 0.0477722213 | 1561.122 | 65.0533633 | 0.0584432445 | 686.1879
59.7662969 | 0.0477881804 | #DIV/0! | 65.0862188 | 0.0584911257 | #DIV/0!
59.7895703 | 0.0477881804 | 840.671 | 65.1130547 | 0.0584911257 | 1561.122
59.8164062 | 0.0478201024 | 840.6494 | 65.1379688 | 0.0585070848 | 909.425
59.8432383 | 0.0478520207 | 424.644 | 65.1669961 | 0.0585390031 | 600.4444
59.8703477 | 0.047915861 | 1560.988 | 65.1957461 | 0.0585868843 | 1801.051
59.8952656 | 0.0479318239 | #DIV/0! | 65.2244961 | 0.0586028472 | 566.1002
59.9201797 | 0.0479318239 | 849.3372 | 65.2516016 | 0.0586507283 | 563.0292
59.9472891 | 0.0479637422 | 1801.062 | 65.2803555 | 0.0587017983 | #DIV/0!
59.9760391 | 0.047979705 | 1681.287 | 65.3071875 | 0.0587017983 | 1818.178
60.0028711 | 0.0479956642 | 1698.68 | 65.3362109 | 0.0587177612 | 900.7372
60.0299805 | 0.0480116233 | 312.2419 | 65.3649609 | 0.0587496795 | 560.4717
60.0548984 | 0.0480914265 | 780.5585 | 65.3917969 | 0.0587975606 | 606.1544
60.0798125 | 0.0481233448 | 1578.132 | 65.4208203 | 0.0588454418 | 1801.48
60.1050039 | 0.0481393076 | 1681.532 | 65.4495703 | 0.0588614009 | 1560.995
60.1318398 | 0.0481552668 | #DIV/0! | 65.4744883 | 0.0588773638 | 606.2025
60.1586719 | 0.0481552668 | 486.0665 | 65.5035117 | 0.0589252412 | 560.389
60.1819453 | 0.0482031479 | 420.3599 | 65.5303438 | 0.0589731224 | 909.1974
60.2087812 | 0.0482669882 | #DIV/0! | 65.5593672 | 0.0590050444 | 840.671
60.2375312 | 0.0482669882 | #DIV/0! | 65.5862031 | 0.0590369664 | 1681.538
60.2627227 | 0.0482669882 | 560.387 | 65.6130391 | 0.0590529256 | 606.1557
60.2895547 | 0.0483148694 | 1441.184 | 65.6420625 | 0.0591008067 | 840.7685
60.3125547 | 0.0483308285 | 1818.844 | 65.6688984 | 0.059132725 | 900.6328
60.341582 | 0.0483467877 | 780.468 | 65.6976484 | 0.059164647 | #DIV/0!
60.3664961 | 0.0483787097 | 780.5902 | 65.72475 | 0.059164647 | 1801.469
60.3914141 | 0.0484106317 | 1818.6 | 65.7535 | 0.0591806062 | 336.2764
60.4204375 | 0.0484265909 | 1681.542 | 65.7803359 | 0.0592604093 | 454.6266
60.4472734 | 0.04844255 | 560.389 | 65.8093594 | 0.0593242496 | #DIV/0!
60.4741055 | 0.0484904312 | 1315.361 | 65.8381094 | 0.0593242496 | 1681.532
60.4992969 | 0.0485095829 | 1560.998 | 65.8649453 | 0.0593402088 | 526.0426
60.5242148 | 0.0485255457 | 1681.294 | 65.8901328 | 0.0593880899 | 1681.538
60.5510469 | 0.0485415049 | 364.5566 | 65.9169688 | 0.0594040491 | 960.8358
60.5743203 | 0.0486053452 | 1681.542 | 65.9476406 | 0.0594359711 | 826.626
60.6011562 | 0.0486213043 | #DIV/0! | 65.9766641 | 0.0594710819 | 840.424
60.6279883 | 0.0486213043 | 526.123 | 66.0034922 | 0.059503004 | 840.671
60.6531797 | 0.0486691855 | 780.5902 | 66.0303281 | 0.059534926 | 526.2055
60.6780977 | 0.0487011075 | #DIV/0! | 66.0555234 | 0.0595828071 | 960.7059
60.7068477 | 0.0487011075 | 780.6775 | 66.0861875 | 0.0596147254 | 960.5946
60.7317656 | 0.0487330258 | 1578.122 | 66.1168516 | 0.0596466474 | 1698.663
60.756957 | 0.0487489887 | 840.652 | 66.1439609 | 0.0596626066 | 520.3327
60.7837891 | 0.0487809069 | 1801.051 | 66.168875 | 0.0597104877 | 840.7685
60.8125391 | 0.0487968698 | 789.2463 | 66.1957109 | 0.059742406 | 1818.185
60.8377305 | 0.0488287881 | 1681.298 | 66.2247344 | 0.0597583689 | 1681.542
60.8645625 | 0.0488447472 | 480.3555 | 66.2515703 | 0.059774328 | 450.3425
60.8875625 | 0.0488926284 | 1578.122 | 66.2803203 | 0.0598381683 | 1818.185
60.9127539 | 0.0489085913 | 840.7685 | 66.3093438 | 0.0598541312 | 1801.48
60.9395898 | 0.0489405096 | 1560.76 | 66.3380938 | 0.0598700903 | 849.3341
60.9645039 | 0.0489564724 | 789.2463 | 66.3652031 | 0.0599020086 | 450.3164
60.9896953 | 0.0489883907 | 1681.532 | 66.3939531 | 0.0599658526 | 840.7716
61.0165312 | 0.0490043499 | 520.4141 | 66.4207891 | 0.0599977709 | 848.9913
61.0414492 | 0.049052231 | 1818.185 | 66.4478906 | 0.0600296929 | 1801.957
61.0704727 | 0.0490681939 | 780.5554 | 66.4766484 | 0.0600456521 | 900.6328
61.0953867 | 0.0491001122 | 1681.159 | 66.5053984 | 0.0600775741 | 566.0176
61.1222227 | 0.049116075 | 789.2463 | 66.5325 | 0.0601254553 | 600.4921
61.1474141 | 0.0491479933 | #DIV/0! | 66.56125 | 0.0601733327 | 1801.051
61.1742461 | 0.0491479933 | 1681.532 | 66.59 | 0.0601892956 | 1698.68
61.201082 | 0.0491639525 | 486.0686 | 66.6171094 | 0.0602052547 | 818.7478
61.2243555 | 0.0492118336 | 840.5488 | 66.6458594 | 0.0602403693 | 1681.542
61.2511875 | 0.0492437556 | 525.4338 | 66.6726953 | 0.0602563284 | 424.644
61.2780234 | 0.0492948294 | 849.215 | 66.6998047 | 0.0603201687 | 780.468
61.3051289 | 0.0493267477 | #DIV/0! | 66.7247188 | 0.0603520907 | 1801.469
61.3319648 | 0.0493267477 | 1560.76 | 66.7534688 | 0.0603680499 | 1818.611
61.3568789 | 0.0493427105 | 526.1636 | 66.7824922 | 0.060384009 | 560.4684
61.3820703 | 0.049390588 | 780.5902 | 66.8093281 | 0.0604318902 | 450.3425
61.4069883 | 0.04942251 | 1561.36 | 66.8380781 | 0.0604957305 | 1938.088
61.4319062 | 0.0494384691 | 1698.031 | 66.8690156 | 0.0605116934 | 840.7742
61.4590117 | 0.049454432 | 1561.366 | 66.8958516 | 0.0605436116 | 840.6684
61.4839297 | 0.0494703911 | 840.5488 | 66.9226875 | 0.0605755337 | 849.3399
61.5107617 | 0.0495023131 | 780.6807 | 66.9497969 | 0.0606074519 | 900.63
61.5356797 | 0.0495342314 | #DIV/0! | 66.9785469 | 0.060639374 | 566.1796
61.5647031 | 0.0495342314 | 780.5902 | 67.0056562 | 0.0606872551 | 840.5272
61.5896211 | 0.0495661534 | 1681.532 | 67.0324844 | 0.0607191734 | 1801.051
61.616457 | 0.0495821126 | 526.0426 | 67.0612344 | 0.0607351363 | 849.3372
61.6416445 | 0.0496299937 | #DIV/0! | 67.0883438 | 0.0607670546 | 420.3355
61.6665625 | 0.0496299937 | 520.413 | 67.1151797 | 0.0608308986 | 840.5241
61.6914805 | 0.0496778749 | 526.1241 | 67.1420078 | 0.0608628169 | 1939.038
61.7166719 | 0.049725756 | 1681.287 | 67.1729531 | 0.060878776 | 960.5946
61.7435039 | 0.0497417152 | 840.671 | 67.2036172 | 0.060910698 | 780.7124
61.7703398 | 0.0497736372 | 789.2463 | 67.2285391 | 0.06094262 | 566.0155
61.7955312 | 0.0498055555 | 840.552 | 67.2556406 | 0.0609905012 | 764.3211
61.8223633 | 0.0498374775 | -1680.898 | 67.2824766 | 0.0610256121 | 900.6328
61.8491953 | 0.0498215146 | 394.5768 | 67.3112266 | 0.0610575341 | 646.3446
61.8743867 | 0.0498853587 | 1681.548 | 67.3421719 | 0.0611054115 | 840.4267
61.9012227 | 0.0499013178 | 780.5871 | 67.369 | 0.0611373335 | 1681.532
61.9261406 | 0.0499332398 | 1578.243 | 67.3958359 | 0.0611532927 | 1818.196
61.9513281 | 0.049949199 | 1561.366 | 67.4248594 | 0.0611692555 | 600.4444
61.9762461 | 0.0499651581 | 560.4684 | 67.4536094 | 0.0612171367 | -1681.142
62.003082 | 0.0500130393 | #DIV/0! | 67.4804453 | 0.0612011738 | 394.5392
62.0282695 | 0.0500130393 | 560.4717 | 67.5056328 | 0.0612650141 | 420.3371
62.0551055 | 0.0500609204 | -1561.36 | 67.5324688 | 0.0613288581 | 900.7372
62.0800234 | 0.0500449613 | 717.3719 | 67.5612188 | 0.0613607764 | 849.2356
62.1052109 | 0.0500800721 | 420.3614 | 67.5883281 | 0.0613926984 | 1801.469
62.1320469 | 0.0501439124 | 1680.898 | 67.6170781 | 0.0614086576 | 840.6741
62.1588789 | 0.0501598753 | 1578.498 | 67.6439141 | 0.0614405796 | 566.0167
62.1840703 | 0.0501758344 | 780.6807 | 67.6710156 | 0.0614884607 | 450.3425
62.2089883 | 0.0502077527 | 1801.051 | 67.6997656 | 0.061552301 | #DIV/0!
62.2377383 | 0.0502237156 | 789.2463 | 67.7266016 | 0.061552301 | #DIV/0!
62.2629297 | 0.0502556339 | 1560.995 | 67.755625 | 0.061552301 | 600.4444
62.2878477 | 0.0502715968 | 720.592 | 67.784375 | 0.0616001822 | 454.6251
62.3108477 | 0.050303515 | 840.5462 | 67.8133984 | 0.0616640225 | 1681.548
62.3376797 | 0.0503354371 | 1698.68 | 67.8402344 | 0.0616799816 | 900.63
62.3647891 | 0.0503513962 | 520.3295 | 67.8689844 | 0.0617119037 | 789.371
62.3897031 | 0.0503992774 | 1561.366 | 67.8941797 | 0.0617438219 | 900.63
62.4146211 | 0.0504152365 | 1698.275 | 67.9229297 | 0.061775744 | 562.912
62.4417305 | 0.0504311994 | 780.5554 | 67.9516797 | 0.0618268177 | #DIV/0!
62.4666445 | 0.0504631177 | 780.5902 | 67.9768672 | 0.0618268177 | 600.4457
62.4915625 | 0.0504950397 | #DIV/0! | 68.0056172 | 0.0618746988 | 600.4908
62.5167539 | 0.0504950397 | 520.4141 | 68.0343672 | 0.0619225763 | 1698.286
62.5416719 | 0.0505429208 | 780.6775 | 68.0614766 | 0.0619385391 | 840.7685
62.5665898 | 0.0505748391 | #DIV/0! | 68.0883125 | 0.0619704574 | 840.671
62.5956133 | 0.0505748391 | 1680.898 | 68.1151484 | 0.0620023794 | 1578.243
62.6224453 | 0.050590802 | 520.4543 | 68.1403359 | 0.0620183386 | 450.3425
62.6473633 | 0.0506386794 | 566.1805 | 68.1690859 | 0.0620821789 | 1920.96
62.6744727 | 0.0506865606 | 780.4649 | 68.19975 | 0.0620981418 | 1818.611
62.6993867 | 0.0507184826 | #DIV/0! | 68.2287734 | 0.0621141009 | 390.3788
62.7243047 | 0.0507184826 | 849.2388 | 68.2536953 | 0.0621779412 | 840.671
62.7514141 | 0.0507504046 | 520.3708 | 68.2805312 | 0.0622098632 | 849.0928
62.7763281 | 0.050798282 | 1681.148 | 68.3076328 | 0.0622417815 | 600.4444
62.8031641 | 0.0508142449 | -1578.122 | 68.3363828 | 0.0622896627 | 1561.249
62.8283555 | 0.050798282 | 1680.898 | 68.3613047 | 0.0623056255 | 646.1804
62.8551875 | 0.0508142449 | 709.6941 | 68.3922422 | 0.062353503 | 900.6328
62.8801055 | 0.0508493558 | 480.3565 | 68.4209922 | 0.062385425 | 1681.542
62.9031055 | 0.0508972369 | 526.123 | 68.4478281 | 0.0624013841 | 849.2388
62.9282969 | 0.0509451181 | 840.5488 | 68.4749375 | 0.0624333061 | 420.2377
62.9551289 | 0.0509770401 | -1801.051 | 68.5017656 | 0.0624971464 | #DIV/0!
62.9838789 | 0.0509610772 | 1457.968 | 68.5286016 | 0.0624971464 | 1818.6
63.0071523 | 0.0509770401 | 520.4543 | 68.557625 | 0.0625131056 | 840.5736
63.0320703 | 0.0510249175 | 780.5902 | 68.5844609 | 0.0625450313 | 568.3494
63.0569883 | 0.0510568395 | 789.1548 | 68.6134844 | 0.0625960976 | 840.5736
63.0821797 | 0.0510887615 | 1561.356 | 68.6403203 | 0.0626280233 | 840.7685
63.1070977 | 0.0511047207 | 640.4197 | 68.6671562 | 0.0626599416 | 606.2046
63.1377617 | 0.0511526018 | 1578.488 | 68.6961797 | 0.062707819 | 560.2622
63.1629531 | 0.051168561 | 840.6741 | 68.7230078 | 0.0627557039 | 600.4908
63.1897891 | 0.051200483 | 780.5554 | 68.7517578 | 0.0628035814 | 849.1403
63.2147031 | 0.0512324013 | 1578.122 | 68.7788672 | 0.0628355071 | #DIV/0!
63.2398945 | 0.0512483642 | 1561.366 | 68.8057031 | 0.0628355071 | 900.7372
63.2648125 | 0.0512643233 | 720.5062 | 68.8344531 | 0.0628674254 | 566.2254
63.2878125 | 0.0512962453 | 1698.669 | 68.8615625 | 0.0629153028 | 1560.389
63.3149219 | 0.0513122045 | #DIV/0! | 68.8864766 | 0.0629312694 | 1801.469
63.3417539 | 0.0513122045 | 420.3599 | 68.9152266 | 0.0629472286 | 606.2025
63.3685898 | 0.0513760448 | #DIV/0! | 68.94425 | 0.062995106 | 390.3562
63.3918633 | 0.0513760448 | 420.2988 | 68.9691719 | 0.06305895 | 600.4921
63.4186953 | 0.0514398851 | 420.3605 | 68.9979219 | 0.0631068274 | 1698.174
63.4455312 | 0.0515037253 | #DIV/0! | 69.0250234 | 0.0631227866 | 780.6219
63.4726367 | 0.0515037253 | #DIV/0! | 69.0499453 | 0.0631547123 | 600.4908
63.4994727 | 0.0515037253 | 1560.744 | 69.0786953 | 0.0632025898 | 909.3088
63.5243867 | 0.0515196882 | 660.6242 | 69.1077188 | 0.063234508 | 560.4251
63.5454727 | 0.0515516065 | 566.0969 | 69.1345547 | 0.0632823929 | 900.7372
63.5725781 | 0.0515994877 | #DIV/0! | 69.1633047 | 0.0633143112 | #DIV/0!
63.5974961 | 0.0515994877 | 709.6214 | 69.1884922 | 0.0633143112 | 900.7372
63.6224141 | 0.0516346022 | 909.3028 | 69.2172422 | 0.0633462295 | 562.912
63.6514375 | 0.0516665205 | 840.5488 | 69.2459922 | 0.0633973032 | 1818.6
63.6782695 | 0.0516984425 | 480.3555 | 69.2750156 | 0.0634132624 | 360.2531
63.7012695 | 0.0517463237 | #DIV/0! | 69.2980156 | 0.0634771064 | 900.7372
63.7264609 | 0.0517463237 | 840.7716 | 69.3267656 | 0.0635090247 | 1819.106
63.7532969 | 0.051778242 | 840.5488 | 69.3557969 | 0.0635249838 | 900.5256
63.7801289 | 0.051810164 | 1578.498 | 69.3845469 | 0.0635569096 | 420.2627
63.8053203 | 0.0518261231 | 480.3555 | 69.411375 | 0.0636207461 | 849.1377
63.8283203 | 0.0518740043 | 1561.366 | 69.4384844 | 0.0636526719 | 840.7685
63.8532383 | 0.0518899634 | #DIV/0! | 69.4653203 | 0.0636845902 | 600.4921
63.8822617 | 0.0518899634 | 780.5877 | 69.4940703 | 0.0637324676 | 1577.512
63.9071797 | 0.0519218855 | 480.3565 | 69.5192578 | 0.0637484342 | 640.6342
63.9301797 | 0.0519697666 | #DIV/0! | 69.5499297 | 0.0637963116 | 1681.043
63.9572852 | 0.0519697666 | 840.7685 | 69.5767578 | 0.0638122708 | 789.371
63.9841211 | 0.0520016849 | 1680.898 | 69.6019531 | 0.063844189 | 960.4802
64.0109531 | 0.0520176478 | 486.1501 | 69.6326172 | 0.0638761148 | 780.8029
64.0342305 | 0.0520655289 | 780.5554 | 69.6575391 | 0.0639080331 | 909.3028
64.0591445 | 0.0520974472 | 520.413 | 69.6865625 | 0.0639399514 | 520.2925
64.0840625 | 0.0521453284 | #DIV/0! | 69.7114766 | 0.0639878362 | -1818.611
64.1111719 | 0.0521453284 | 1801.48 | 69.7405 | 0.0639718771 | 560.5129
64.1399219 | 0.0521612875 | 1560.744 | 69.7673359 | 0.0640197545 | 560.5138
64.1648359 | 0.0521772504 | 520.4141 | 69.7941719 | 0.064067632 | 606.1088
64.1897539 | 0.0522251315 | 566.2242 | 69.8231953 | 0.0641155168 | 764.0155
64.2168633 | 0.052273009 | 1440.85 | 69.8500234 | 0.0641506314 | 1681.538
64.2398633 | 0.0522889718 | 780.6775 | 69.8768594 | 0.0641665906 | 606.2025
64.2647812 | 0.0523208901 | #DIV/0! | 69.9058828 | 0.064214468 | 840.5767
64.2899688 | 0.0523208901 | 840.671 | 69.9327188 | 0.0642463937 | 420.3842
64.3168047 | 0.0523528121 | 1681.287 | 69.9595547 | 0.0643102303 | 1818.6
64.3436367 | 0.0523687713 | 849.2388 | 69.9885781 | 0.0643261895 | 840.3293
64.3707461 | 0.0524006933 | 1301.086 | 70.0154062 | 0.0643581152 | 840.7716
64.3956641 | 0.052419845 | 1561.106 | 70.0422422 | 0.0643900335 | 849.3372
64.4205781 | 0.0524358042 | 566.1816 | 70.0693516 | 0.0644219518 | 840.7685
64.4476875 | 0.0524836853 | 520.413 | 70.0961875 | 0.0644538701 | 900.5284
64.4726055 | 0.0525315665 | 1801.48 | 70.1249375 | 0.0644857958 | 969.2715
64.5013555 | 0.0525475256 | 526.123 | 70.155875 | 0.0645177141 | 780.8029
64.5265469 | 0.0525954068 | 1560.754 | 70.1807969 | 0.0645496324 | 560.2622
64.5514609 | 0.0526113696 | 1561.356 | 70.207625 | 0.0645975173 | 849.3399
64.5763789 | 0.0526273288 | 849.3372 | 70.2347344 | 0.0646294355 | 840.7685
64.6034883 | 0.0526592471 | #DIV/0! | 70.2615703 | 0.0646613538 | 560.2622
64.6284023 | 0.0526592471 | 780.5902 | 70.2883984 | 0.0647092387 | 1698.669
64.6533203 | 0.0526911691 | 1698.68 | 70.3155078 | 0.0647251979 | 600.4921
64.6804297 | 0.0527071282 | 840.5488 | 70.3442578 | 0.0647730753 | 560.4272
64.7072617 | 0.0527390502 | 480.3555 | 70.3710938 | 0.0648209602 | 1698.673
64.7302617 | 0.0527869314 | #DIV/0! | 70.3982031 | 0.0648369193 | 840.5241
64.7554531 | 0.0527869314 | 840.6494 | 70.4250312 | 0.0648688376 | 680.5068
64.7822852 | 0.0528188497 | 840.671 | 70.4576172 | 0.0649167225 | 1315.819
64.8091211 | 0.0528507717 | 849.1166 | 70.4828125 | 0.0649358705 | 780.3776
64.8362266 | 0.0528826937 | 720.7119 | 70.5077266 | 0.0649677962 | 840.7685
64.8592305 | 0.052914612 | 1440.841 | 70.5345625 | 0.0649997145 | 606.2025
64.8822305 | 0.0529305749 | 840.6463 | 70.5635859 | 0.0650475919 | 600.398
64.9090625 | 0.0529624932 | 566.1816 | 70.5923359 | 0.0650954768 | 780.5585
64.9361719 | 0.0530103743 | 1561.106 | 70.61725 | 0.0651273951 | 849.3372
64.9610859 | 0.0530263335 | 900.6328 | 70.6443594 | 0.0651593134 | 840.5736
64.9898359 | 0.0530582555 | 789.2463 | 70.6711953 | 0.0651912391 | 900.7372
65.0150273 | 0.0530901738 | 1440.85 | 70.6999453 | 0.0652231574 | 454.6003
65.0380273 | 0.0531061366 | 1681.538 | 70.7289688 | 0.0652870014 | #DIV/0!
65.0648633 | 0.0531220958 | 424.5829 | 70.7558047 | 0.0652870014 | 560.3488
65.0919688 | 0.0531859361 | 1301.08 | 70.7826328 | 0.0653348789 | 1698.68
65.1168867 | 0.0532050878 | #DIV/0! | 70.8097422 | 0.065350838 | 600.398
65.1398867 | 0.0532050878 | 1698.286 | 70.8384922 | 0.0653987229 | 566.2254
65.1669961 | 0.0532210506 | 780.5585 | 70.8656016 | 0.0654466003 | 840.7685
65.1919102 | 0.0532529689 | 840.671 | 70.8924375 | 0.0654785186 | 900.5284
65.2187461 | 0.0532848909 | 789.1523 | 70.9211875 | 0.0655104443 | 566.0613
65.2439375 | 0.053316813 | 780.5609 | 70.9482891 | 0.0655583218 | 1801.48
65.2688516 | 0.0533487312 | 840.6684 | 70.9770391 | 0.0655742809 | 840.5709
65.2956875 | 0.0533806533 | 849.2177 | 71.003875 | 0.0656062067 | 789.371
65.322793 | 0.0534125715 | 780.5846 | 71.0290703 | 0.0656381249 | 640.4699
65.3477109 | 0.0534444936 | 780.6831 | 71.0597344 | 0.0656860024 | 654.9982
65.3726289 | 0.0534764118 | #DIV/0! | 71.0827344 | 0.065721117 | 909.3057
65.3978203 | 0.0534764118 | 1680.898 | 71.1117578 | 0.0657530352 | 560.4272
65.4246523 | 0.0534923747 | 900.7372 | 71.1385938 | 0.0658009201 | 840.7685
65.4534023 | 0.053524293 | 720.5062 | 71.1654297 | 0.0658328384 | 565.9717
65.4764023 | 0.053556215 | 1578.494 | 71.1925312 | 0.0658807233 | #DIV/0!
65.5015938 | 0.0535721742 | 520.412 | 71.2212812 | 0.0658807233 | 600.4921
65.5265117 | 0.0536200553 | 560.389 | 71.2500312 | 0.0659286007 | 849.3372
65.5533438 | 0.0536679365 | 789.277 | 71.2771406 | 0.065960519 | 840.5741
65.5785391 | 0.0536998585 | #DIV/0! | 71.3039766 | 0.0659924448 | 840.7711
65.6053672 | 0.0536998585 | -780.7124 | 71.3308125 | 0.066024363 | 909.3028
65.6302891 | 0.0536679365 | 1338.377 | 71.3598359 | 0.0660562813 | 520.2914
65.6516484 | 0.0536838956 | 600.4444 | 71.38475 | 0.0661041662 | 840.7685
65.6803984 | 0.0537317768 | 520.3327 | 71.4115859 | 0.0661360845 | 789.1241
65.7053125 | 0.0537796579 | 566.1805 | 71.4367734 | 0.0661680028 | 600.398
65.7324219 | 0.0538275391 | 1561.116 | 71.4655234 | 0.0662158877 | 600.4921
65.7573359 | 0.0538434982 | 520.3316 | 71.4942734 | 0.0662637651 | 1698.68
65.78225 | 0.0538913794 | 424.644 | 71.5213828 | 0.0662797242 | 420.3364
65.8093594 | 0.0539552197 | #DIV/0! | 71.5482188 | 0.0663435683 | 1561.116
65.8342812 | 0.0539552197 | 1680.66 | 71.5731328 | 0.0663595274 | 909.3028
65.8611094 | 0.0539711826 | 1315.565 | 71.6021562 | 0.0663914457 | 840.5767
65.8863047 | 0.0539903343 | 780.5585 | 71.6289922 | 0.0664233714 | 600.4908
65.9112188 | 0.0540222526 | 520.4935 | 71.6577422 | 0.0664712489 | 717.5164
65.9361406 | 0.0540701337 | 848.9944 | 71.6829375 | 0.0665063635 | 1921.418
65.9632422 | 0.0541020557 | #DIV/0! | 71.7136016 | 0.0665223226 | 1681.542
65.9900781 | 0.0541020557 | #DIV/0! | 71.7404375 | 0.0665382817 | 283.0088
66.0130781 | 0.0541020557 | 780.468 | 71.7675391 | 0.0666340441 | 1561.604
66.0379922 | 0.0541339777 | 1578.732 | 71.7924609 | 0.0666500032 | 900.7372
66.0631875 | 0.0541499369 | 420.3599 | 71.8212109 | 0.0666819215 | 363.6884
66.0900234 | 0.0542137772 | 1561.122 | 71.8502344 | 0.0667617247 | #DIV/0!
66.1149375 | 0.0542297363 | 566.1805 | 71.8770703 | 0.0667617247 | 1561.122
66.1420469 | 0.0542776175 | #DIV/0! | 71.9019844 | 0.0667776838 | 909.092
66.1669609 | 0.0542776175 | 520.3327 | 71.9310078 | 0.0668096095 | 420.3858
66.191875 | 0.0543254986 | 909.4389 | 71.9578438 | 0.0668734461 | 840.7685
66.2209062 | 0.0543574207 | 1441.184 | 71.9846797 | 0.0669053644 | 848.8929
66.2439062 | 0.0543733798 | 720.5062 | 72.0117812 | 0.0669372901 | 900.7372
66.2669062 | 0.0544053018 | 454.6266 | 72.0405312 | 0.0669692084 | 840.7716
66.2959297 | 0.0544691421 | #DIV/0! | 72.0673672 | 0.0670011267 | 849.1403
66.3208438 | 0.0544691421 | 1561.595 | 72.0944766 | 0.0670330524 | 1681.532
66.3457656 | 0.0544851013 | 848.9944 | 72.1213125 | 0.0670490116 | 420.262
66.3728672 | 0.0545170233 | 780.8029 | 72.1481406 | 0.0671128482 | 849.1403
66.3977891 | 0.0545489416 | 600.4457 | 72.17525 | 0.0671447739 | 600.4921
66.4265391 | 0.0545968227 | 789.0326 | 72.204 | 0.0671926513 | 520.4543
66.4517266 | 0.0546287447 | 520.4924 | 72.2289219 | 0.0672405362 | 909.3028
66.4766484 | 0.0546766259 | -1560.75 | 72.2579453 | 0.0672724545 | #DIV/0!
66.5015625 | 0.054660663 | 1577.877 | 72.2847734 | 0.0672724545 | 487.9596
66.52675 | 0.0546766259 | 780.8029 | 72.3096953 | 0.0673235282 | 849.0928
66.5516719 | 0.0547085442 | 840.4267 | 72.3367969 | 0.0673554465 | 450.4386
66.5785 | 0.0547404662 | 717.594 | 72.3655547 | 0.0674192905 | 1698.174
66.6036953 | 0.054775577 | 1440.841 | 72.3926562 | 0.0674352497 | 900.7372
66.6266953 | 0.0547915399 | 840.7685 | 72.4214062 | 0.067467168 | 840.7716
66.6535312 | 0.0548234582 | 1681.06 | 72.4482422 | 0.0674990863 | 526.002
66.6803594 | 0.0548394173 | 486.0655 | 72.4734297 | 0.0675469711 | 520.5347
66.7036328 | 0.0548872985 | -1561.611 | 72.4983516 | 0.0675948486 | 1801.48
66.7285547 | 0.0548713394 | 560.4696 | 72.5271016 | 0.0676108077 | 606.1076
66.7553906 | 0.0549192205 | 315.6348 | 72.556125 | 0.0676586926 | 1681.542
66.7805781 | 0.05499902 | 780.468 | 72.5829609 | 0.0676746517 | 520.3718
66.8054922 | 0.055030942 | -1801.469 | 72.607875 | 0.0677225292 | 606.1076
66.8342422 | 0.0550149828 | 729.1554 | 72.6368984 | 0.0677704141 | 560.515
66.8575156 | 0.0550469011 | 780.7124 | 72.6637344 | 0.0678182915 | 840.5736
66.8824375 | 0.0550788231 | #DIV/0! | 72.6905703 | 0.0678502172 | 606.2033
66.9111875 | 0.0550788231 | 729.1554 | 72.7195938 | 0.0678980947 | #DIV/0!
66.9344609 | 0.0551107414 | 1560.75 | 72.7464219 | 0.0678980947 | 420.3355
66.959375 | 0.0551267043 | 1681.542 | 72.7732578 | 0.0679619387 | 849.3372
66.9862109 | 0.0551426634 | 394.6614 | 72.8003672 | 0.067993857 | 1681.542
67.0114062 | 0.0552065037 | #DIV/0! | 72.8272031 | 0.0680098161 | 840.5241
67.0363203 | 0.0552065037 | 840.671 | 72.8540312 | 0.0680417344 | 717.5192
67.0631562 | 0.0552384257 | 789.1272 | 72.8792266 | 0.068076849 | 600.398
67.0883438 | 0.055270344 | 480.3555 | 72.9079766 | 0.0681247339 | 336.3076
67.1113438 | 0.0553182252 | 1681.152 | 72.9348125 | 0.0682045296 | 1697.393
67.1381797 | 0.055334188 | 1561.112 | 72.9619141 | 0.0682204962 | 1801.48
67.1630938 | 0.0553501472 | 1698.673 | 72.9906641 | 0.0682364553 | 520.5326
67.1902031 | 0.0553661063 | 390.2566 | 73.0155859 | 0.0682843328 | #DIV/0!
67.2151172 | 0.0554299466 | 520.4945 | 73.0426953 | 0.0682843328 | 560.2634
67.2400391 | 0.0554778278 | #DIV/0! | 73.0695234 | 0.0683322176 | 280.2572
67.2652266 | 0.0554778278 | #DIV/0! | 73.0963594 | 0.0684279725 | #DIV/0!
67.2939766 | 0.0554778278 | 560.4696 | 73.1215469 | 0.0684279725 | 900.5284
67.3208125 | 0.0555257089 | 1115.269 | 73.1502969 | 0.0684598982 | 560.5117
67.3421719 | 0.0555448607 | 560.3067 | 73.1771328 | 0.0685077757 | 1578.742
67.369 | 0.0555927418 | 780.7124 | 73.2023281 | 0.0685237348 | 600.398
67.3939219 | 0.0556246638 | 789.1241 | 73.2310781 | 0.0685716197 | 560.35
67.4191094 | 0.0556565821 | 780.7092 | 73.2579062 | 0.0686194971 | 1698.669
67.4440312 | 0.0556885041 | 520.3316 | 73.2850156 | 0.0686354563 | 600.3993
67.4689453 | 0.0557363853 | #DIV/0! | 73.3137656 | 0.0686833411 | 420.3858
67.4960547 | 0.0557363853 | 720.5062 | 73.3406016 | 0.0687471777 | 788.9387
67.5190547 | 0.0557683073 | 840.5241 | 73.3657891 | 0.0687791035 | 840.7711
67.5458828 | 0.0558002256 | 1578.742 | 73.392625 | 0.0688110217 | 1681.532
67.5710781 | 0.0558161847 | 720.5062 | 73.4194609 | 0.0688269809 | 404.4193
67.5940781 | 0.0558481067 | 420.3614 | 73.4465703 | 0.0688940138 | #DIV/0!
67.6209141 | 0.055911947 | #DIV/0! | 73.4753203 | 0.0688940138 | 1681.053
67.6458281 | 0.055911947 | 566.1805 | 73.5021484 | 0.0689099729 | 363.6884
67.6729375 | 0.0559598282 | 1561.122 | 73.5311719 | 0.0689897761 | 336.2764
67.6978516 | 0.0559757873 | 1561.233 | 73.5580078 | 0.0690695792 | 1801.469
67.7227734 | 0.0559917502 | 789.1241 | 73.5867578 | 0.0690855384 | 486.1041
67.7479609 | 0.0560236685 | 1681.148 | 73.6100312 | 0.0691334158 | 900.5256
67.7747969 | 0.0560396314 | 1561.116 | 73.6387812 | 0.0691653416 | #DIV/0!
67.7997109 | 0.0560555905 | 789.1241 | 73.6656172 | 0.0691653416 | 1458.315
67.8248984 | 0.0560875088 | 560.4705 | 73.6888906 | 0.0691813007 | 420.3858
67.8517344 | 0.05613539 | 720.5062 | 73.7157266 | 0.0692451373 | 560.4251
67.8747344 | 0.056167312 | 789.277 | 73.7425625 | 0.0692930222 | 1578.253
67.8999297 | 0.056199234 | #DIV/0! | 73.76775 | 0.0693089813 | 450.3164
67.9267578 | 0.056199234 | 780.8029 | 73.7965 | 0.0693728253 | 1921.406
67.9516797 | 0.0562311523 | 526.0426 | 73.8271641 | 0.0693887845 | 486.267
67.9768672 | 0.0562790334 | #DIV/0! | 73.8504453 | 0.0694366619 | 900.5284
68.0017891 | 0.0562790334 | 840.4267 | 73.8791953 | 0.0694685876 | 1801.469
68.0286172 | 0.0563109554 | 1315.558 | 73.9079453 | 0.0694845468 | 394.5621
68.0538125 | 0.0563301072 | 840.5267 | 73.9331328 | 0.0695483834 | 420.3371
68.0806406 | 0.0563620254 | 420.3364 | 73.9599688 | 0.0696122274 | 1401.091
68.1074766 | 0.0564258695 | 1578.742 | 73.9867969 | 0.0696313754 | 789.1855
68.1326719 | 0.0564418286 | 480.3555 | 74.0119922 | 0.0696633011 | 600.4921
68.1556719 | 0.0564897098 | 1441.184 | 74.0407422 | 0.0697111785 | 560.4251
68.1786719 | 0.0565056689 | #DIV/0! | 74.0675781 | 0.0697590634 | 909.3059
68.2074219 | 0.0565056689 | 789.0326 | 74.0966016 | 0.0697909817 | 520.3708
68.2326094 | 0.0565375909 | 420.3599 | 74.1215156 | 0.0698388591 | 840.5741
68.2594453 | 0.0566014312 | 520.3316 | 74.1483516 | 0.0698707849 | 789.1241
68.2843594 | 0.0566493124 | #DIV/0! | 74.1735391 | 0.0699027032 | 1681.542
68.3095547 | 0.0566493124 | 1561.122 | 74.200375 | 0.0699186623 | 640.371
68.3344688 | 0.0566652715 | 840.671 | 74.2310391 | 0.0699665472 | 526.2462
68.3613047 | 0.0566971935 | 729.1554 | 74.2562344 | 0.0700144246 | 560.5117
68.3845781 | 0.0567291118 | 1681.148 | 74.2830703 | 0.0700623021 | 780.3776
68.4114141 | 0.0567450747 | 560.35 | 74.3079844 | 0.0700942278 | 484.6358
68.4382422 | 0.0567929521 | 789.277 | 74.3389219 | 0.0701580644 | 560.4263
68.4634375 | 0.0568248741 | #DIV/0! | 74.3657578 | 0.0702059492 | -1681.548
68.4864375 | 0.0568248741 | 840.4267 | 74.3925938 | 0.0701899901 | 606.2025
68.5132656 | 0.0568567961 | 566.2242 | 74.4216172 | 0.0702378675 | 1561.106
68.540375 | 0.0569046736 | 840.671 | 74.4465312 | 0.0702538267 | 480.3184
68.5672109 | 0.0569365956 | 780.468 | 74.4695312 | 0.0703017116 | 424.6693
68.592125 | 0.0569685176 | 1458.315 | 74.4966406 | 0.0703655481 | 900.5256
68.6153984 | 0.0569844767 | 840.6715 | 74.5253906 | 0.0703974739 | 1301.541
68.6422344 | 0.0570163988 | 840.7711 | 74.5503125 | 0.0704166219 | 565.975
68.6690703 | 0.057048317 | 1441.175 | 74.5774141 | 0.0704645067 | 560.5117
68.6920703 | 0.0570642762 | 530.7898 | 74.60425 | 0.0705123842 | 360.2617
68.7191797 | 0.0571153499 | 780.468 | 74.633 | 0.0705921873 | 1578.243
68.7440938 | 0.0571472719 | 1561.106 | 74.6581875 | 0.0706081465 | 1561.611
68.7690078 | 0.0571632311 | 566.1816 | 74.6831094 | 0.0706241056 | 1801.469
68.7961172 | 0.0572111122 | 780.7124 | 74.7118594 | 0.0706400648 | 606.1076
68.8210391 | 0.0572430342 | 1441.175 | 74.7408828 | 0.0706879497 | 840.7742
68.8440391 | 0.0572589934 | 1698.185 | 74.7677188 | 0.0707198679 | 780.5554
68.8711406 | 0.0572749525 | 780.7124 | 74.7926328 | 0.0707517862 | 394.6379
68.8960625 | 0.0573068745 | 1561.112 | 74.8178281 | 0.0708156303 | 560.35
68.9209766 | 0.0573228337 | 789.277 | 74.8446562 | 0.0708635077 | 1801.48
68.9461719 | 0.0573547557 | 780.5554 | 74.8734062 | 0.0708794668 | 606.1097
68.9710859 | 0.057386674 | 840.6741 | 74.9024297 | 0.0709273517 | 780.8029
68.9979219 | 0.057418596 | 729.1554 | 74.9273516 | 0.07095927 | 312.193
69.0211953 | 0.0574505143 | 560.3067 | 74.9522656 | 0.0710390732 | 1698.68
69.0480234 | 0.0574983954 | 780.7099 | 74.979375 | 0.0710550323 | 1681.532
69.0729453 | 0.0575303175 | 849.2388 | 75.0062109 | 0.0710709915 | 420.2149
69.1000547 | 0.0575622395 | 480.3937 | 75.0330391 | 0.0711348355 | 566.2233
69.1230547 | 0.0576101169 | #DIV/0! | 75.0601484 | 0.0711827129 | 525.4368
69.1498828 | 0.0576101169 | #DIV/0! | 75.0869844 | 0.0712337866 | 600.398
69.1769922 | 0.0576101169 | 1681.142 | 75.1157344 | 0.0712816715 | 1698.669
69.2038281 | 0.0576260798 | 780.5585 | 75.1428438 | 0.0712976307 | 780.5554
69.2287422 | 0.0576579981 | 520.4956 | 75.1677578 | 0.071329549 | 1681.548
69.2536641 | 0.0577058792 | 789.0326 | 75.1945938 | 0.0713455081 | 424.6178
69.2788516 | 0.0577378012 | 560.4684 | 75.2217031 | 0.0714093521 | 780.5585
69.3056875 | 0.0577856824 | 1441.184 | 75.2466172 | 0.0714412704 | 520.2893
69.3286875 | 0.0578016415 | 1578.243 | 75.2715312 | 0.0714891553 | 606.2046
69.353875 | 0.0578176007 | 420.3599 | 75.3005547 | 0.0715370327 | 560.5117
69.3807109 | 0.057881441 | #DIV/0! | 75.3273906 | 0.0715849102 | 560.4284
69.405625 | 0.057881441 | 772.0265 | 75.3542266 | 0.071632795 | 909.3028
69.4327344 | 0.0579165556 | 1441.184 | 75.38325 | 0.0716647133 | 780.5585
69.4557344 | 0.0579325147 | 780.4649 | 75.4081641 | 0.0716966316 | 840.5736
69.4806484 | 0.0579644367 | 1578.738 | 75.435 | 0.0717285573 | 526.0822
69.5058438 | 0.0579803959 | 780.4649 | 75.4601875 | 0.0717764348 | 1681.542
69.5307578 | 0.0580123179 | 840.7716 | 75.4870234 | 0.0717923939 | 600.398
69.5575938 | 0.0580442362 | 789.0295 | 75.5157734 | 0.0718402788 | 566.2254
69.5827812 | 0.0580761582 | 520.4956 | 75.5428828 | 0.0718881562 | 520.2914
69.6077031 | 0.0581240393 | 780.5585 | 75.5677969 | 0.0719360411 | 525.4348
69.6326172 | 0.0581559576 | 849.2388 | 75.5946328 | 0.0719871148 | 1818.6
69.6597266 | 0.0581878796 | 780.4649 | 75.6236562 | 0.072003074 | 520.5358
69.6846406 | 0.0582198016 | 900.7372 | 75.6485781 | 0.0720509514 | 560.2622
69.7133906 | 0.0582517199 | #DIV/0! | 75.6754062 | 0.0720988363 | 849.3372
69.7385859 | 0.0582517199 | 520.3316 | 75.7025156 | 0.0721307546 | 840.7716
69.7635 | 0.0582996011 | 1561.611 | 75.7293516 | 0.0721626729 | 520.2893
69.7884219 | 0.0583155602 | 780.4649 | 75.7542656 | 0.0722105578 | 566.2254
69.8133359 | 0.0583474822 | 526.0415 | 75.781375 | 0.0722584352 | 1801.48
69.8385234 | 0.0583953634 | 1681.548 | 75.810125 | 0.0722743943 | 390.2334
69.8653594 | 0.0584113225 | #DIV/0! | 75.8350391 | 0.0723382384 | 526.2462
69.8864453 | 0.0584113225 | 849.2388 | 75.8602344 | 0.0723861158 | 1921.412
69.9135547 | 0.0584432445 | 390.2566 | 75.8908984 | 0.0724020749 | 420.3364
69.9384688 | 0.0585070848 | 560.4684 | 75.9177344 | 0.072465919 | 526.0833
69.9653047 | 0.058554966 | 1698.185 | 75.9429219 | 0.0725137964 | #DIV/0!
69.9924062 | 0.0585709251 | 780.7099 | 75.9697578 | 0.0725137964 | 840.5767
70.0173281 | 0.0586028472 | 1441.184 | 75.9965938 | 0.0725457221 | 526.0801
70.0403281 | 0.0586188063 | 789.0326 | 76.0217812 | 0.0725935996 | 420.3371
70.0655156 | 0.0586507283 | 709.8052 | 76.0486172 | 0.0726574436 | 560.5129
70.0904375 | 0.0586858392 | #DIV/0! | 76.0754531 | 0.072705321 | 788.9387
70.1172656 | 0.0586858392 | 789.277 | 76.1006406 | 0.0727372468 | 1301.14
70.1424609 | 0.0587177612 | 450.3425 | 76.1255547 | 0.0727563947 | 450.3157
70.1712109 | 0.0587816015 | 1441.184 | 76.1543047 | 0.0728202388 | 566.2254
70.1942109 | 0.0587975606 | 1441.175 | 76.1814141 | 0.0728681162 | 520.4522
70.2172109 | 0.0588135198 | 849.2388 | 76.2063359 | 0.0729160011 | 900.7372
70.2443203 | 0.0588454418 | 1561.122 | 76.2350859 | 0.0729479194 | 849.0928
70.2692344 | 0.0588614009 | 450.3425 | 76.2621875 | 0.0729798377 | 780.8053
70.2979844 | 0.0589252412 | 729.0709 | 76.2871094 | 0.0730117559 | 780.372
70.3212578 | 0.0589571632 | 1561.601 | 76.3120234 | 0.0730436817 | 526.2483
70.3461797 | 0.0589731224 | 1440.841 | 76.3372188 | 0.0730915591 | 600.398
70.3691797 | 0.0589890853 | 526.0426 | 76.3659688 | 0.073139444 | 900.7372
70.3943672 | 0.0590369664 | 840.7685 | 76.3947188 | 0.0731713623 | 526.0812
70.4212031 | 0.0590688847 | 560.4705 | 76.4199062 | 0.0732192397 | 560.4272
70.4480391 | 0.0591167659 | 729.0709 | 76.4467422 | 0.0732671246 | 900.7372
70.4713125 | 0.0591486879 | #DIV/0! | 76.4754922 | 0.0732990429 | 789.1241
70.4981406 | 0.0591486879 | 1441.184 | 76.5006797 | 0.0733309612 | 560.4263
70.5211406 | 0.059164647 | 1698.669 | 76.5275156 | 0.073378846 | 560.5138
70.54825 | 0.0591806062 | 520.4956 | 76.5543516 | 0.0734267235 | 788.9412
70.5731719 | 0.0592284873 | 520.3295 | 76.5795391 | 0.0734586492 | 720.5898
70.5980859 | 0.0592763685 | #DIV/0! | 76.6025391 | 0.0734905675 | 562.912
70.6210859 | 0.0592763685 | 526.0426 | 76.6312891 | 0.0735416412 | 454.6514
70.6462734 | 0.0593242496 | 720.5898 | 76.6603125 | 0.0736054778 | 1560.877
70.6692734 | 0.0593561679 | 840.6741 | 76.6852344 | 0.0736214444 | 336.2098
70.6961094 | 0.0593880899 | #DIV/0! | 76.7120625 | 0.0737012401 | 566.1367
70.7232188 | 0.0593880899 | 520.3295 | 76.7391719 | 0.073749125 | 780.8029
70.7481328 | 0.0594359711 | 1200.938 | 76.7640938 | 0.0737810433 | 900.7372
70.7711328 | 0.0594551228 | 1818.611 | 76.7928438 | 0.0738129616 | 788.9381
70.8001562 | 0.0594710819 | 390.3556 | 76.8180312 | 0.0738448873 | 420.3858
70.8250781 | 0.059534926 | 720.5898 | 76.8448672 | 0.0739087239 | 840.5736
70.8480781 | 0.0595668443 | 566.1816 | 76.8717031 | 0.0739406496 | #DIV/0!
70.8751875 | 0.0596147254 | 780.468 | 76.8988047 | 0.0739406496 | 420.3842
70.9001016 | 0.0596466474 | 1561.106 | 76.9256406 | 0.0740044862 | 520.2914
70.9250156 | 0.0596626066 | #DIV/0! | 76.9505547 | 0.0740523711 | 394.6842
70.9502109 | 0.0596626066 | 780.468 | 76.97575 | 0.0741162077 | 840.7711
70.975125 | 0.0596945286 | 780.8029 | 77.0025859 | 0.0741481259 | 1800.634
71.0000469 | 0.0597264469 | 720.5062 | 77.0313359 | 0.0741640925 | 480.3927
71.0230469 | 0.0597583689 | 1698.185 | 77.0543359 | 0.07421197 | 565.9738
71.0501484 | 0.059774328 | 840.6741 | 77.0814375 | 0.0742598549 | 900.74
71.0769844 | 0.05980625 | 780.5554 | 77.1101875 | 0.0742917731 | 404.4193
71.1018984 | 0.0598381683 | 789.2801 | 77.1372969 | 0.074358806 | 780.8029
71.1270938 | 0.0598700903 | 840.7685 | 77.1622188 | 0.0743907243 | 450.3164
71.1539297 | 0.0599020086 | 1560.75 | 77.1909688 | 0.0744545683 | 849.0897
71.1788438 | 0.0599179715 | 486.0665 | 77.2180703 | 0.0744864866 | 720.5898
71.2021172 | 0.0599658526 | 840.7685 | 77.2410703 | 0.0745184049 | 450.3164
71.2289531 | 0.0599977709 | 360.274 | 77.2698203 | 0.0745822489 | 780.8029
71.2519531 | 0.0600616112 | 1577.877 | 77.2947422 | 0.0746141672 | 566.1367
71.2771406 | 0.0600775741 | #DIV/0! | 77.3218516 | 0.0746620521 | 560.35
71.3039766 | 0.0600775741 | 520.3295 | 77.3486797 | 0.0747099295 | 780.8029
71.3288906 | 0.0601254553 | 526.2462 | 77.3736016 | 0.0747418478 | 848.8902
71.3540859 | 0.0601733327 | -1561.112 | 77.4007031 | 0.0747737736 | 840.7742
71.379 | 0.0601573735 | 560.4684 | 77.4275391 | 0.0748056918 | 520.5326
71.4058359 | 0.0602052547 | 493.1599 | 77.4524609 | 0.0748535693 | 565.9738
71.4310234 | 0.0602563284 | 480.3555 | 77.4795625 | 0.0749014542 | 840.7711
71.4540234 | 0.0603042096 | 1681.548 | 77.5063984 | 0.0749333724 | 420.3364
71.4808594 | 0.0603201687 | 720.5062 | 77.5332344 | 0.0749972165 | 789.1241
71.5038594 | 0.0603520907 | 789.3685 | 77.5584219 | 0.0750291348 | 840.7711
71.5290547 | 0.060384009 | #DIV/0! | 77.5852578 | 0.075061053 | 400.3407
71.5539688 | 0.060384009 | 780.4649 | 77.6120938 | 0.0751280859 | 525.9988
71.5788828 | 0.060415931 | 849.3372 | 77.6372812 | 0.0751759708 | 840.7716
71.6059922 | 0.0604478493 | 560.4684 | 77.6641172 | 0.0752078891 | 840.5241
71.6328281 | 0.0604957305 | 720.5062 | 77.6909453 | 0.0752398074 | 849.1403
71.6558281 | 0.0605276525 | 1458.322 | 77.7180547 | 0.0752717331 | 390.4014
71.6791016 | 0.0605436116 | 520.3295 | 77.7429766 | 0.0753355697 | 360.2531
71.7040156 | 0.0605914928 | 1681.548 | 77.7659766 | 0.0753994137 | 1818.611
71.7308516 | 0.0606074519 | 1577.877 | 77.795 | 0.0754153728 | 520.2914
71.7560391 | 0.0606234148 | 560.4684 | 77.8199141 | 0.0754632577 | 600.4908
71.782875 | 0.060671296 | 480.3937 | 77.8486641 | 0.0755111352 | 526.2462
71.805875 | 0.0607191734 | 789.277 | 77.8738594 | 0.0755590126 | 840.3293
71.8310703 | 0.0607510954 | 1441.175 | 77.9006875 | 0.0755909383 | 390.4014
71.8540703 | 0.0607670546 | 840.4267 | 77.9256094 | 0.0756547749 | 454.5987
71.8808984 | 0.0607989766 | #DIV/0! | 77.9546328 | 0.0757186189 | 900.7372
71.9058203 | 0.0607989766 | 315.6352 | 77.9833828 | 0.0757505372 | 840.7716
71.9310078 | 0.060878776 | 560.4705 | 78.0102188 | 0.0757824555 | 486.028
71.9578438 | 0.0609266572 | -1561.106 | 78.0334922 | 0.0758303404 | 900.7372
71.9827578 | 0.060910698 | 729.0709 | 78.0622422 | 0.0758622587 | 709.5054
72.0060312 | 0.06094262 | 1681.538 | 78.0871562 | 0.0758973733 | 849.3399
72.0328672 | 0.0609585792 | 520.3306 | 78.1142656 | 0.0759292915 | 390.2334
72.0577812 | 0.0610064603 | 717.5948 | 78.1391797 | 0.0759931356 | 780.8029
72.0829766 | 0.0610415712 | 780.4649 | 78.1641016 | 0.0760250539 | 849.0924
72.1078906 | 0.0610734932 | 780.8029 | 78.1912031 | 0.0760569721 | 390.3556
72.1328125 | 0.0611054115 | 729.0709 | 78.216125 | 0.0761208162 | 840.7685
72.1560859 | 0.0611373335 | 960.5946 | 78.2429609 | 0.0761527345 | 606.1109
72.18675 | 0.0611692555 | 720.5898 | 78.2719844 | 0.0762006193 | 520.3697
72.20975 | 0.0612011738 | 789.277 | 78.2968984 | 0.0762484968 | 560.4272
72.2349453 | 0.0612330958 | 780.5585 | 78.3237344 | 0.0762963817 | 424.5455
72.2598594 | 0.0612650141 | 780.4649 | 78.3508359 | 0.0763602182 | 520.4543
72.2847734 | 0.0612969361 | 780.7124 | 78.3757578 | 0.0764081031 | 840.7716
72.3096953 | 0.0613288581 | 789.1241 | 78.4025938 | 0.0764400214 | 729.1554
72.3348828 | 0.0613607764 | 780.7124 | 78.4258672 | 0.0764719397 | 450.3164
72.3598047 | 0.0613926984 | 780.5585 | 78.4546172 | 0.0765357837 | 480.3937
72.3847188 | 0.0614246167 | 789.0295 | 78.4776172 | 0.0765836611 | 1698.669
72.4099062 | 0.0614565387 | 1681.538 | 78.5047266 | 0.0765996203 | 400.1787
72.4367422 | 0.0614724979 | 1560.754 | 78.5315547 | 0.0766666606 | 560.5129
72.4616562 | 0.0614884607 | 789.3716 | 78.5583906 | 0.076714538 | 849.3372
72.4868516 | 0.061520379 | 780.4649 | 78.5855 | 0.0767464563 | 720.4205
72.5117656 | 0.061552301 | 720.5898 | 78.6085 | 0.0767783821 | 336.2098
72.5347656 | 0.0615842193 | 566.1805 | 78.6353281 | 0.0768581778 | 520.4543
72.561875 | 0.0616321005 | 1560.75 | 78.66025 | 0.0769060627 | 1698.68
72.5867891 | 0.0616480634 | 780.8022 | 78.6873594 | 0.0769220218 | 450.3686
72.6117109 | 0.0616799816 | 526.0415 | 78.7161094 | 0.0769858584 | 560.2622
72.6368984 | 0.0617278628 | 720.5062 | 78.7429375 | 0.0770337433 | 526.2462
72.6598984 | 0.0617597848 | 1681.538 | 78.7681328 | 0.0770816207 | 1440.507
72.6867344 | 0.061775744 | 1561.116 | 78.7911328 | 0.0770975873 | 840.7716
72.7116484 | 0.0617917031 | 493.3146 | 78.8179688 | 0.0771295056 | 526.0812
72.7368438 | 0.0618427768 | 780.4649 | 78.8431562 | 0.077177383 | 420.3371
72.7617578 | 0.0618746988 | 720.5898 | 78.8699922 | 0.077241227 | 390.2777
72.7847578 | 0.0619066171 | 789.277 | 78.8949062 | 0.0773050636 | 606.1097
72.8099531 | 0.0619385391 | 840.5241 | 78.9239297 | 0.0773529485 | 390.4014
72.8367812 | 0.0619704574 | 780.7124 | 78.9488516 | 0.0774167851 | 1560.382
72.8617031 | 0.0620023794 | 566.0176 | 78.9737656 | 0.0774327517 | 530.7898
72.8888047 | 0.0620502606 | 720.8341 | 79.000875 | 0.0774838254 | 560.35
72.9118125 | 0.0620821789 | 780.468 | 79.0277031 | 0.0775317028 | 1441.175
72.9367266 | 0.0621141009 | 526.0415 | 79.0507031 | 0.077547662 | 566.1379
72.9619141 | 0.0621619821 | #DIV/0! | 79.0778125 | 0.0775955468 | 420.3842
72.98875 | 0.0621619821 | 780.5609 | 79.1046484 | 0.0776593834 | 780.5585
73.0136641 | 0.0621939003 | 1578.366 | 79.1295625 | 0.0776913017 | 606.1076
73.0388594 | 0.0622098632 | 780.5554 | 79.1585859 | 0.0777391866 | 520.5358
73.0637734 | 0.0622417815 | 390.3562 | 79.1835078 | 0.077787064 | 360.2531
73.0886953 | 0.0623056255 | #DIV/0! | 79.2065078 | 0.077850908 | 1698.669
73.1157969 | 0.0623056255 | 780.8029 | 79.2336172 | 0.0778668672 | 312.193
73.1407188 | 0.0623375438 | 1441.175 | 79.2585312 | 0.0779466704 | 390.2799
73.1637188 | 0.062353503 | 780.4649 | 79.2834453 | 0.0780105069 | 1817.763
73.1886328 | 0.062385425 | 394.6614 | 79.3124688 | 0.0780264735 | 840.7685
73.2138281 | 0.0624492653 | 1440.85 | 79.3393047 | 0.0780583918 | 560.5129
73.2368281 | 0.0624652281 | 1801.469 | 79.3661406 | 0.0781062692 | 486.03
73.2655781 | 0.0624811873 | 1578.253 | 79.3894141 | 0.0781541541 | 420.3842
73.2907656 | 0.0624971464 | 288.209 | 79.41625 | 0.0782179907 | 487.8068
73.3137656 | 0.0625769496 | 764.2405 | 79.4411641 | 0.0782690644 | 520.2893
73.3406016 | 0.0626120642 | #DIV/0! | 79.4660781 | 0.0783169493 | 849.3372
73.369625 | 0.0626120642 | 360.2949 | 79.4931875 | 0.0783488676 | 600.4921
73.392625 | 0.0626759008 | 720.592 | 79.5219375 | 0.078396745 | 780.6194
73.415625 | 0.062707819 | 789.183 | 79.5468594 | 0.0784286708 | 1578.253
73.4408203 | 0.0627397448 | 780.5585 | 79.5720469 | 0.0784446299 | 390.2777
73.4657344 | 0.0627716631 | 1561.116 | 79.5969609 | 0.0785084665 | 840.5767
73.4906484 | 0.0627876222 | 1561.601 | 79.6237969 | 0.0785403922 | 291.6623
73.5155703 | 0.0628035814 | 526.002 | 79.6470703 | 0.0786201879 | 520.4543
73.5407578 | 0.0628514662 | 520.3718 | 79.6719922 | 0.0786680728 | 840.5241
73.5656719 | 0.0628993437 | 560.4251 | 79.6988203 | 0.0786999911 | 364.537
73.5925078 | 0.0629472286 | 1578.742 | 79.7220938 | 0.0787638351 | 420.3842
73.6177031 | 0.0629631877 | 1441.184 | 79.7489297 | 0.0788276717 | 450.3164
73.6407031 | 0.0629791468 | 560.3488 | 79.7776797 | 0.0788915157 | 789.3685
73.6675312 | 0.0630270243 | 526.1659 | 79.802875 | 0.078923434 | 1441.175
73.6927266 | 0.0630749092 | 1561.116 | 79.825875 | 0.0789393932 | 450.3164
73.7176406 | 0.0630908683 | 780.8029 | 79.854625 | 0.0790032372 | 717.2942
73.7425625 | 0.0631227866 | 1337.895 | 79.8798125 | 0.0790383518 | 840.7685
73.7639141 | 0.0631387457 | #DIV/0! | 79.9066484 | 0.0790702701 | 312.1946
73.7926641 | 0.0631387457 | 520.4522 | 79.9315625 | 0.0791500732 | 291.6349
73.8175859 | 0.0631866306 | 729.1585 | 79.9548359 | 0.0792298764 | 780.8029
73.8408594 | 0.0632185489 | 560.4251 | 79.9797578 | 0.0792617947 | 780.5585
73.8676953 | 0.0632664338 | 520.3729 | 80.0046719 | 0.079293713 | 909.3028
73.8926094 | 0.0633143112 | 1561.116 | 80.0336953 | 0.0793256313 | 482.0944
73.9175234 | 0.0633302703 | 662.787 | 80.1106406 | 0.0794852376 | #DIV/0!
73.9407969 | 0.0633653849 | 520.5347 | 80.1106406 | 0.0794852376 | #DIV/0!
73.9657188 | 0.0634132624 | 1560.382 | 80.1106406 | 0.0794852376 | 520.3729
73.9906328 | 0.063429229 | 394.6849 | 80.1355547 | 0.079533115 | 560.4251
74.0158281 | 0.0634930655 | 780.5585 | 80.1623906 | 0.0795809999 | 780.5585
74.0407422 | 0.0635249838 | 1560.382 | 80.1873047 | 0.0796129182 | 526.1638
74.0656562 | 0.0635409504 | #DIV/0! | 80.2125 | 0.0796608031 | 780.5585
74.0908516 | 0.0635409504 | 840.5241 | 80.2374141 | 0.0796927214 | 336.2764
74.1176797 | 0.0635728687 | 520.5358 | 80.26425 | 0.0797725245 | 530.8667
74.1426016 | 0.0636207461 | 1458.306 | 80.2913594 | 0.0798235908 | 780.372
74.165875 | 0.0636367053 | 520.2914 | 80.3162734 | 0.0798555166 | 390.2799
74.1907891 | 0.0636845902 | 780.8022 | 80.3411875 | 0.0799193531 | 1578
74.2157109 | 0.0637165084 | 394.5157 | 80.3663828 | 0.0799353197 | 390.2792
74.2408984 | 0.0637803525 | #DIV/0! | 80.3912969 | 0.0799991563 | 840.7685
74.2677344 | 0.0637803525 | 560.5129 | 80.4181328 | 0.0800310746 | 526.0009
74.2945703 | 0.0638282299 | 312.1942 | 80.4433203 | 0.0800789595 | 390.402
74.3194844 | 0.0639080331 | 1578.253 | 80.4682422 | 0.080142796 | 288.209
74.3446719 | 0.0639239922 | -1321.246 | 80.4912422 | 0.0802225992 | 849.0928
74.3657578 | 0.0639080331 | 520.3729 | 80.5183438 | 0.0802545175 | 560.4251
74.3906719 | 0.0639559105 | 394.6385 | 80.5451797 | 0.0803024024 | 360.2531
74.4158672 | 0.0640197545 | 560.5117 | 80.5681797 | 0.0803662464 | 526.2462
74.4427031 | 0.064067632 | 1560.389 | 80.593375 | 0.0804141238 | 900.7372
74.4676172 | 0.0640835986 | #DIV/0! | 80.622125 | 0.0804460421 | 520.2914
74.4908906 | 0.0640835986 | 520.3729 | 80.6470391 | 0.080493927 | 520.3708
74.5158047 | 0.064131476 | 764.2377 | 80.6719531 | 0.0805418044 | 347.3115
74.5426406 | 0.0641665906 | 1698.68 | 80.6952344 | 0.0806088373 | 560.2622
74.56975 | 0.0641825497 | 720.5898 | 80.7220625 | 0.0806567222 | 840.7685
74.59275 | 0.064214468 | 560.4251 | 80.7488984 | 0.0806886405 | 486.1062
74.6195859 | 0.0642623529 | 1578.253 | 80.7721719 | 0.0807365179 | 1800.634
74.6447734 | 0.064278312 | 1561.112 | 80.8009219 | 0.0807524845 | 390.2777
74.6696875 | 0.0642942712 | 480.5566 | 80.8258359 | 0.0808163211 | 291.7343
74.6926953 | 0.0643421486 | 1440.507 | 80.8491172 | 0.0808961242 | 390.2777
74.7156953 | 0.0643581152 | 394.5621 | 80.8740312 | 0.0809599608 | 840.5741
74.7408828 | 0.0644219518 | 560.4272 | 80.9008672 | 0.0809918866 | 394.5627
74.7677188 | 0.0644698367 | 1561.116 | 80.9260547 | 0.0810557231 | 780.3751
74.7926328 | 0.0644857958 | 566.2254 | 80.9509688 | 0.0810876489 | 520.5337
74.8197422 | 0.0645336732 | 1561.106 | 80.9758906 | 0.0811355263 | 526.0009
74.8446562 | 0.0645496324 | 480.3184 | 81.0010781 | 0.0811834112 | 260.2679
74.8676562 | 0.0645975173 | 849.3399 | 81.026 | 0.081279166 | 840.3266
74.8947656 | 0.0646294355 | 480.3184 | 81.0528281 | 0.0813110918 | 455.6846
74.9177656 | 0.0646773204 | 780.5585 | 81.0761016 | 0.0813621655 | 520.5337
74.9426797 | 0.0647092387 | 1698.669 | 81.1010234 | 0.0814100429 | 840.7716
74.9697891 | 0.0647251979 | 520.5337 | 81.1278594 | 0.0814419612 | 780.372
74.9947109 | 0.0647730753 | 1560.389 | 81.1527734 | 0.081473887 | 394.5627
75.019625 | 0.0647890419 | #DIV/0! | 81.1779609 | 0.0815377235 | 360.2526
75.0445391 | 0.0647890419 | 394.6842 | 81.2009609 | 0.0816015676 | 560.515
75.0697344 | 0.0648528785 | 520.2904 | 81.2277969 | 0.081649445 | 566.1346
75.0946484 | 0.0649007633 | 487.9586 | 81.2549062 | 0.0816973299 | 480.3937
75.1195703 | 0.0649518371 | 1458.322 | 81.2779062 | 0.0817452073 | 312.1942
75.1428438 | 0.0649677962 | 840.5241 | 81.3028203 | 0.0818250105 | 566.2254
75.1696719 | 0.0649997145 | 780.8029 | 81.3299297 | 0.0818728879 | 420.3355
75.1945938 | 0.0650316328 | 1458.315 | 81.3567656 | 0.0819367319 | 480.3927
75.2178672 | 0.0650475919 | 560.4251 | 81.3797656 | 0.0819846094 | 526.002
75.2447031 | 0.0650954768 | 1561.122 | 81.4049531 | 0.0820324942 | 360.2949
75.2696172 | 0.0651114359 | 789.1241 | 81.4279531 | 0.0820963308 | 840.5741
75.2948047 | 0.0651433542 | 390.3556 | 81.4547891 | 0.0821282566 | 493.1599
75.3197266 | 0.0652071983 | 1681.053 | 81.4799766 | 0.0821793303 | 560.5129
75.3465547 | 0.0652231574 | 729.3997 | 81.5068125 | 0.0822272077 | 360.2531
75.3698359 | 0.0652550757 | 780.3776 | 81.5298125 | 0.0822910517 | 840.7685
75.39475 | 0.0652870014 | 780.5585 | 81.5566484 | 0.08232297 | 486.1052
75.4196641 | 0.0653189197 | 390.3546 | 81.5799219 | 0.0823708475 | 280.2345
75.4445859 | 0.0653827637 | #DIV/0! | 81.6067578 | 0.0824666098 | 780.3776
75.4697734 | 0.0653827637 | 780.5585 | 81.6316719 | 0.0824985355 | 364.5777
75.4946875 | 0.065414682 | 420.3842 | 81.6549453 | 0.0825623721 | 420.3355
75.5215234 | 0.0654785186 | 486.03 | 81.6817812 | 0.0826262161 | 1681.538
75.5447969 | 0.0655264035 | #DIV/0! | 81.7086172 | 0.0826421753 | 364.5783
75.5716328 | 0.0655264035 | 720.5898 | 81.7318906 | 0.0827060118 | 390.2334
75.5946328 | 0.0655583218 | 486.028 | 81.7568047 | 0.0827698559 | 390.234
75.6179062 | 0.0656062067 | 1561.611 | 81.7817188 | 0.0828336999 | 339.7338
75.6428281 | 0.0656221658 | 288.2361 | 81.8088281 | 0.0829134956 | 1200.706
75.6658281 | 0.0657019615 | #DIV/0! | 81.8318281 | 0.082932651 | 1681.538
75.6929297 | 0.0657019615 | 709.7304 | 81.8586641 | 0.0829486102 | 263.021
75.7178516 | 0.0657370761 | 288.209 | 81.8838516 | 0.0830443725 | 390.3546
75.7408516 | 0.0658168793 | #DIV/0! | 81.9087734 | 0.0831082165 | 360.2949
75.7676797 | 0.0658168793 | 789.3685 | 81.9317734 | 0.0831720531 | 480.3184
75.792875 | 0.0658487976 | 840.5736 | 81.9547734 | 0.083219938 | 394.5621
75.8197109 | 0.0658807233 | 1681.06 | 81.9799609 | 0.0832837746 | 780.6219
75.8465391 | 0.0658966824 | 486.1031 | 82.0048828 | 0.0833157003 | 520.3729
75.8698125 | 0.0659445599 | 520.4543 | 82.0297969 | 0.0833635777 | 364.5354
75.8947344 | 0.0659924448 | 720.592 | 82.0530703 | 0.0834274217 | 560.5117
75.9177344 | 0.066024363 | #DIV/0! | 82.0799062 | 0.0834752992 | 520.3729
75.9467578 | 0.066024363 | 330.3121 | 82.1048203 | 0.0835231766 | 394.6385
75.9678438 | 0.0660881996 | 420.2133 | 82.1300156 | 0.0835870206 | 520.2914
75.9946719 | 0.0661520436 | #DIV/0! | 82.1549297 | 0.0836349055 | 360.2949
76.0198672 | 0.0661520436 | 720.5898 | 82.1779297 | 0.0836987421 | 280.4294
76.0428672 | 0.0661839619 | 840.5709 | 82.2012031 | 0.0837817341 | 1681.538
76.0697031 | 0.0662158877 | 1698.191 | 82.2280391 | 0.0837976933 | 520.2904
76.0968047 | 0.0662318468 | 720.5898 | 82.2529531 | 0.0838455781 | 390.4014
76.1198047 | 0.0662637651 | 288.209 | 82.277875 | 0.0839094147 | 315.6202
76.1428047 | 0.0663435683 | 840.7685 | 82.3030625 | 0.0839892179 | 720.4227
76.1696406 | 0.0663754866 | 729.1608 | 82.3260625 | 0.0840211436 | 360.2949
76.1929141 | 0.0664074048 | 1560.871 | 82.3490625 | 0.0840849802 | 315.7179
76.2178359 | 0.0664233714 | 560.3509 | 82.3742578 | 0.0841647834 | 390.2799
76.2446641 | 0.0664712489 | 493.3126 | 82.3991719 | 0.0842286199 | 720.4205
76.2698594 | 0.0665223226 | 1561.116 | 82.4221719 | 0.0842605457 | 789.1241
76.2947734 | 0.0665382817 | 520.2914 | 82.4473594 | 0.084292464 | 336.2764
76.3196875 | 0.0665861666 | 729.4029 | 82.4741953 | 0.0843722671 | 330.3105
76.3429688 | 0.0666180849 | 780.5554 | 82.4952812 | 0.0844361037 | 343.1151
76.3678828 | 0.0666500032 | 1681.548 | 82.5182812 | 0.0845031366 | 454.6003
76.3947188 | 0.0666659623 | 728.9841 | 82.5473047 | 0.0845669806 | 480.3937
76.4179922 | 0.0666978881 | 480.3937 | 82.5703047 | 0.084614858 | 480.3184
76.4409922 | 0.0667457655 | 560.5129 | 82.5933047 | 0.0846627429 | 526.2462
76.4678281 | 0.0667936429 | 565.9738 | 82.6185 | 0.0847106203 | 312.1942
76.4949297 | 0.0668415278 | 1441.175 | 82.6434141 | 0.0847904235 | 390.2324
76.5179297 | 0.066857487 | 520.5358 | 82.6683281 | 0.0848542675 | 394.6842
76.5428516 | 0.0669053644 | 720.4227 | 82.6935234 | 0.0849181041 | 440.1847
76.5658516 | 0.0669372901 | 1578.243 | 82.7146016 | 0.084965989 | 420.3842
76.5910391 | 0.0669532493 | 390.3546 | 82.7414375 | 0.0850298256 | 660.4679
76.6159609 | 0.0670170933 | 720.5898 | 82.7625234 | 0.0850617513 | 526.0833
76.6389609 | 0.0670490116 | 1578.253 | 82.7877109 | 0.0851096287 | 240.2044
76.6641484 | 0.0670649707 | 780.5585 | 82.8145469 | 0.0852213502 | 343.1151
76.6890625 | 0.067096889 | 560.4251 | 82.8375469 | 0.0852883831 | 486.029
76.7158984 | 0.0671447739 | 729.1585 | 82.8608203 | 0.0853362679 | 780.8029
76.7391719 | 0.0671766922 | 840.7685 | 82.8857422 | 0.0853681862 | 720.5898
76.7660078 | 0.0672086105 | 840.5767 | 82.9087422 | 0.0854001045 | 315.6202
76.7928438 | 0.0672405362 | 729.1554 | 82.9339297 | 0.0854799077 | 220.19
76.8161172 | 0.0672724545 | 1201.17 | 82.9550156 | 0.08557567 | 390.2792
76.8391172 | 0.0672916025 | 840.3293 | 82.9799297 | 0.0856395066 | 394.5163
76.8659453 | 0.0673235282 | 520.5347 | 83.0051172 | 0.0857033506 | 720.8341
76.8908672 | 0.0673714057 | 486.029 | 83.028125 | 0.0857352689 | 480.3184
76.9141406 | 0.0674192905 | 720.5898 | 83.051125 | 0.0857831538 | 390.2799
76.9371406 | 0.0674512088 | 560.5138 | 83.0760391 | 0.0858469903 | 291.6349
76.9639766 | 0.0674990863 | 728.9864 | 83.0993125 | 0.0859267935 | 360.2531
76.98725 | 0.067531012 | 560.5129 | 83.1223125 | 0.0859906375 | 277.1348
77.0140859 | 0.0675788894 | 1561.112 | 83.1453125 | 0.0860736296 | 566.2254
77.039 | 0.0675948486 | 728.9864 | 83.1724219 | 0.086121507 | 480.3184
77.0622734 | 0.0676267743 | 420.3858 | 83.1954219 | 0.0861693919 | 280.2345
77.0891094 | 0.0676906109 | 1441.184 | 83.2222578 | 0.0862651542 | 440.2516
77.1121094 | 0.06770657 | 394.5157 | 83.2433359 | 0.0863130316 | 446.127
77.1372969 | 0.0677704141 | 1681.542 | 83.2646953 | 0.086360909 | 330.2717
77.1641328 | 0.0677863732 | 480.3184 | 83.2857812 | 0.0864247531 | 312.1946
77.1871328 | 0.0678342581 | #DIV/0! | 83.3106953 | 0.0865045562 | 394.6842
77.2120469 | 0.0678342581 | 394.6842 | 83.3358906 | 0.0865683928 | 480.3184
77.2372422 | 0.0678980947 | 660.3787 | 83.3588906 | 0.0866162777 | 480.3937
77.2583203 | 0.0679300129 | 720.6648 | 83.3818906 | 0.0866641551 | 240.178
77.2813281 | 0.0679619387 | 566.0625 | 83.4048906 | 0.0867599174 | 486.03
77.3084297 | 0.0680098161 | 900.7372 | 83.4281641 | 0.0868078023 | 277.1351
77.3371797 | 0.0680417344 | 709.7304 | 83.4511641 | 0.0868907943 | 330.3105
77.3621016 | 0.068076849 | #DIV/0! | 83.47225 | 0.0869546309 | 394.5163
77.385375 | 0.068076849 | 360.2531 | 83.4974375 | 0.0870184749 | 360.2526
77.408375 | 0.068140693 | 780.5585 | 83.5204375 | 0.087082319 | 360.2954
77.4332891 | 0.0681726113 | #DIV/0! | 83.5434375 | 0.0871461555 | 360.2526
77.4562891 | 0.0681726113 | 849.3341 | 83.5664375 | 0.0872099996 | 291.6353
77.4833984 | 0.0682045296 | 780.3776 | 83.5897109 | 0.0872898027 | 330.3121
77.5083125 | 0.0682364553 | 312.3213 | 83.6107969 | 0.0873536393 | 260.165
77.5332344 | 0.068316251 | 526.0009 | 83.6357109 | 0.0874494016 | 267.6509
77.5584219 | 0.0683641359 | 720.5898 | 83.6570703 | 0.0875292048 | 330.3105
77.5814219 | 0.0683960542 | 780.8029 | 83.6781562 | 0.0875930414 | 655.0001
77.6063438 | 0.0684279725 | 788.9381 | 83.7011562 | 0.0876281559 | 312.1942
77.6315312 | 0.0684598982 | 780.5585 | 83.7260703 | 0.0877079591 | 291.6362
77.6564453 | 0.0684918165 | 520.5347 | 83.7493438 | 0.0877877623 | 288.2361
77.6813672 | 0.068539694 | 728.9864 | 83.7723438 | 0.087867558 | 360.2531
77.7046406 | 0.0685716197 | 1561.122 | 83.7953438 | 0.087931402 | 267.6497
77.7295547 | 0.0685875788 | 520.5347 | 83.8167031 | 0.0880112052 | 220.191
77.7544766 | 0.0686354563 | 394.5163 | 83.8377891 | 0.0881069675 | 660.621
77.7796641 | 0.0686993003 | 480.3937 | 83.858875 | 0.0881388858 | 720.5898
77.8026641 | 0.0687471777 | 1560.871 | 83.881875 | 0.0881708041 | 267.5532
77.8275859 | 0.0687631443 | 1561.112 | 83.9032266 | 0.0882506073 | 288.2094
77.8525 | 0.0687791035 | 849.3399 | 83.9262266 | 0.0883304104 | 183.4988
77.8796094 | 0.0688110217 | 450.3287 | 83.9473125 | 0.0884453207 | 364.5349
77.9026094 | 0.0688620955 | 520.3708 | 83.9705859 | 0.0885091648 | 330.3126
77.9275234 | 0.0689099729 | 526.1659 | 83.9916719 | 0.0885730013 | 264.2237
77.9527188 | 0.0689578578 | 1441.184 | 84.0127578 | 0.0886528045 | 288.209
77.9757188 | 0.0689738169 | 480.3927 | 84.0357578 | 0.0887326077 | 267.5535
77.9987188 | 0.0690216944 | 788.9381 | 84.0571094 | 0.0888124108 | 240.1966
78.0239062 | 0.0690536201 | 780.5585 | 84.0801094 | 0.0889081657 | 330.2722
78.0488203 | 0.0690855384 | 390.3562 | 84.1011953 | 0.0889720097 | 330.2722
78.0737422 | 0.0691493824 | 1561.106 | 84.1222812 | 0.0890358537 | 364.5793
78.0986562 | 0.0691653416 | 1698.68 | 84.1455547 | 0.0890996903 | 330.2722
78.1257656 | 0.0691813007 | 440.4166 | 84.1666406 | 0.0891635343 | 253.9784
78.1468516 | 0.0692291781 | 780.372 | 84.1877188 | 0.0892465264 | 200.202
78.1717656 | 0.0692611039 | 789.1241 | 84.2068906 | 0.0893422887 | 225.4492
78.1969531 | 0.0692930222 | 520.5358 | 84.2320781 | 0.0894540101 | 240.2397
78.221875 | 0.0693408996 | 780.3776 | 84.25125 | 0.0895338133 | 440.2516
78.2467891 | 0.0693728253 | 526.2451 | 84.2723281 | 0.0895816907 | 174.0515
78.2719844 | 0.0694207028 | #DIV/0! | 84.2917734 | 0.0896934122 | 260.1661
78.2968984 | 0.0694207028 | 312.1946 | 84.3166875 | 0.0897891745 | 330.2722
78.3218125 | 0.0695005059 | 394.6842 | 84.3377734 | 0.0898530185 | 330.1899
78.3470078 | 0.0695643425 | 720.4227 | 84.3588516 | 0.0899168551 | 196.4993
78.3700078 | 0.0695962682 | #DIV/0! | 84.3782969 | 0.0900158137 | 200.136
78.3930078 | 0.0695962682 | 655.1363 | 84.3974609 | 0.0901115686 | 220.191
78.4160078 | 0.0696313754 | 315.6206 | 84.4185469 | 0.0902073309 | 240.178
78.4411953 | 0.0697111785 | 780.8029 | 84.4415469 | 0.0903030932 | 274.4722
78.4661172 | 0.0697430968 | #DIV/0! | 84.4590703 | 0.0903669372 | 330.3105
78.4910312 | 0.0697430968 | 526.1659 | 84.4801562 | 0.0904307738 | 360.2531
78.5162266 | 0.0697909817 | 360.2531 | 84.5031562 | 0.0904946178 | 135.1027
78.5392266 | 0.0698548257 | 1681.043 | 84.5204062 | 0.0906222984 | 243.5692
78.5660547 | 0.0698707849 | 789.3685 | 84.5398438 | 0.0907021016 | 254.0715
78.59125 | 0.0699027032 | 520.3729 | 84.5609297 | 0.0907850936 | 240.178
78.6161641 | 0.0699505806 | 780.3744 | 84.5839297 | 0.0908808559 | 171.5346
78.6410781 | 0.0699825063 | 486.2681 | 84.6030938 | 0.0909925774 | 267.65
78.6643594 | 0.0700303838 | 1441.184 | 84.6244531 | 0.0910723805 | 220.1908
78.6873594 | 0.0700463429 | 520.2893 | 84.6455391 | 0.0911681429 | 200.1205
78.7122734 | 0.0700942278 | 390.2792 | 84.6647031 | 0.0912639052 | 330.3126
78.7371875 | 0.0701580644 | 789.1855 | 84.6857891 | 0.0913277417 | 191.1834
78.7623828 | 0.0701899901 | 330.3121 | 84.7071484 | 0.0914394632 | 216.1567
78.7834688 | 0.0702538267 | 1561.116 | 84.7243984 | 0.0915192664 | 166.7744
78.8083828 | 0.0702697858 | 446.0571 | 84.7435625 | 0.0916341767 | 240.1423
78.8297422 | 0.0703176707 | 1561.116 | 84.7627266 | 0.0917139798 | 182.9883
78.8546562 | 0.0703336298 | 1801.469 | 84.78025 | 0.0918097422 | 216.2548
78.8834062 | 0.070349589 | 375.8662 | 84.7975078 | 0.0918895453 | 205.8691
78.9086016 | 0.0704166219 | 780.5554 | 84.8205078 | 0.0920012668 | 188.6666
78.9335156 | 0.0704485402 | 780.3776 | 84.8415859 | 0.0921129882 | 304.6105
78.9584297 | 0.0704804659 | 480.3937 | 84.8610312 | 0.0921768248 | 216.1567
78.9814297 | 0.0705283433 | 729.1554 | 84.8782812 | 0.092256628 | 193.6724
79.0047031 | 0.0705602616 | 780.6219 | 84.8974453 | 0.0923555791 | 240.142
79.029625 | 0.0705921873 | 420.262 | 84.9166094 | 0.0924353823 | 174.0515
79.0564531 | 0.0706560239 | 729.2315 | 84.9360547 | 0.0925471038 | 133.4109
79.0797344 | 0.0706879497 | 720.592 | 84.9552188 | 0.092690751 | 360.2953
79.1027344 | 0.0707198679 | 560.3488 | 84.9724688 | 0.0927386284 | 188.7364
79.1295625 | 0.0707677454 | 446.0571 | 84.9935547 | 0.0928503498 | 216.1567
79.1509219 | 0.0708156303 | 560.5129 | 85.0108047 | 0.092930153 | 182.9885
79.1777578 | 0.0708635077 | 480.3184 | 85.0283281 | 0.0930259153 | 130.5202
79.2007578 | 0.0709113926 | #DIV/0! | 85.0474922 | 0.0931727439 | 200.203
79.2237578 | 0.0709113926 | 789.1241 | 85.0666641 | 0.0932685062 | 180.1335
79.2489453 | 0.0709433109 | 780.8053 | 85.0839141 | 0.0933642685 | 191.1834
79.2738672 | 0.0709752291 | 390.2318 | 85.1052734 | 0.09347599 | 300.1707
79.2987812 | 0.0710390732 | 291.6365 | 85.1244375 | 0.093539834 | 180.1335
79.3220547 | 0.0711188763 | #DIV/0! | 85.1416875 | 0.0936355963 | 133.4178
79.3450547 | 0.0711188763 | 520.5347 | 85.1608516 | 0.0937792361 | 196.5142
79.3699766 | 0.0711667538 | 717.2942 | 85.1802969 | 0.0938781872 | 180.1333
79.3951641 | 0.0712018684 | 780.5578 | 85.1975469 | 0.0939739496 | 171.5338
79.4200781 | 0.0712337866 | 780.8029 | 85.2167109 | 0.094085671 | 200.203
79.445 | 0.0712657049 | 394.5157 | 85.2358828 | 0.0941814333 | 120.0503
79.4701875 | 0.071329549 | 720.592 | 85.2512109 | 0.0943091139 | 219.5839
79.4931875 | 0.0713614672 | 480.3184 | 85.2687344 | 0.0943889171 | 188.7364
79.5161875 | 0.0714093521 | 720.5898 | 85.2898203 | 0.0945006385 | 240.1778
79.5391875 | 0.0714412704 | 566.1367 | 85.3128203 | 0.0945964009 | 135.5629
79.5662969 | 0.0714891553 | 1321.246 | 85.3262344 | 0.094695352 | 183.07
79.5873828 | 0.0715051144 | 390.2792 | 85.3437656 | 0.0947911143 | 154.4018
79.6122969 | 0.071568951 | 526.1638 | 85.3610156 | 0.0949028358 | 171.5347
79.6374922 | 0.0716168359 | 1561.116 | 85.3801797 | 0.0950145572 | 240.142
79.6624062 | 0.071632795 | 780.5585 | 85.3993438 | 0.0950943604 | 135.1027
79.6873203 | 0.0716647133 | 526.1638 | 85.4165938 | 0.095222041 | 174.0515
79.7125156 | 0.0717125982 | 520.3729 | 85.4360391 | 0.0953337625 | 131.8032
79.7374297 | 0.0717604756 | 1321.238 | 85.4532891 | 0.0954646394 | 154.4019
79.7585156 | 0.0717764348 | 520.2914 | 85.4705391 | 0.0955763608 | 171.5337
79.7834297 | 0.0718243197 | 394.6849 | 85.4897031 | 0.0956880823 | 122.2535
79.808625 | 0.0718881562 | #DIV/0! | 85.5053125 | 0.0958157629 | 220.19
79.831625 | 0.0718881562 | 390.2334 | 85.5263984 | 0.0959115252 | 140.077
79.8565391 | 0.0719520003 | 717.5184 | 85.5398125 | 0.0960072875 | 154.4018
79.8817344 | 0.0719871148 | 480.3927 | 85.5570625 | 0.096119009 | 131.8032
79.9047344 | 0.0720349923 | 720.5898 | 85.5743125 | 0.0962498859 | 243.5908
79.9277344 | 0.0720669106 | 1458.315 | 85.59375 | 0.0963296816 | 120.0859
79.9510078 | 0.0720828697 | 520.2914 | 85.611 | 0.0964733288 | 154.4717
79.9759219 | 0.0721307546 | 840.7685 | 85.6282578 | 0.0965850502 | 240.142
80.0027578 | 0.0721626729 | 312.1946 | 85.6474219 | 0.0966648534 | 137.244
80.0276719 | 0.072242476 | 743.4578 | 85.6649453 | 0.096792534 | 137.2691
80.0988672 | 0.0723382384 | #DIV/0! | 85.6802812 | 0.0969042554 | 146.4367
80.0988672 | 0.0723382384 | #DIV/0! | 85.6994453 | 0.0970351249 | 160.1455
80.0988672 | 0.0723382384 | 445.9641 | 85.7147812 | 0.0971308872 | 150.0941
80.1202188 | 0.0723861158 | 560.4251 | 85.7339453 | 0.0972585678 | 156.8395
80.1470547 | 0.0724340007 | 780.8029 | 85.7514688 | 0.0973702967 | 137.269
80.1719766 | 0.072465919 | 445.962 | 85.7668047 | 0.0974820182 | 154.4019
80.1933281 | 0.0725137964 | 520.4543 | 85.7840547 | 0.0975937396 | 171.5346
80.21825 | 0.0725616813 | 480.3937 | 85.8032188 | 0.0977054611 | 133.4598
80.24125 | 0.0726095587 | 660.2236 | 85.8185547 | 0.0978203714 | 163.0015
80.2623281 | 0.0726414844 | 566.2242 | 85.8341641 | 0.0979161337 | 120.0503
80.2894375 | 0.0726893619 | 480.3184 | 85.8494922 | 0.0980438143 | 150.1552
80.3124375 | 0.0727372468 | 1301.547 | 85.8686641 | 0.0981714949 | 135.0948
80.3373594 | 0.0727563947 | 394.5157 | 85.8859141 | 0.098299183 | 90.0685
80.3625469 | 0.0728202388 | 480.3937 | 85.8974141 | 0.0984268636 | 202.9765
80.3855469 | 0.0728681162 | 720.5898 | 85.9168516 | 0.0985226259 | 150.1171
80.4085469 | 0.0729000345 | 480.3184 | 85.9341016 | 0.0986375362 | 135.1027
80.4315469 | 0.0729479194 | 789.3685 | 85.9513516 | 0.0987652168 | 150.1544
80.4567422 | 0.0729798377 | 390.2324 | 85.9705234 | 0.0988928974 | 108.6105
80.4816562 | 0.0730436817 | #DIV/0! | 85.986125 | 0.0990365446 | 192.1717
80.5046562 | 0.0730436817 | 394.5636 | 86.0014609 | 0.0991163477 | 106.7671
80.5298438 | 0.0731075183 | 360.2531 | 86.0167969 | 0.0992599875 | 146.4277
80.5528438 | 0.0731713623 | 420.3355 | 86.0359609 | 0.0993908644 | 137.27
80.5796797 | 0.0732352063 | 1338.384 | 86.0512969 | 0.0995025858 | 156.849
80.6010391 | 0.0732511654 | 780.5554 | 86.0688203 | 0.0996143073 | 160.158
80.6259531 | 0.0732830837 | 480.3927 | 86.0841562 | 0.0997100621 | 96.0375
80.6489531 | 0.0733309612 | 360.2531 | 86.0994844 | 0.0998696685 | 120.1114
80.6719531 | 0.0733948052 | 1578.742 | 86.1148203 | 0.0999973491 | 200.1224
80.6971484 | 0.0734107643 | 1321.244 | 86.1339844 | 0.100093111 | 135.8308
80.7182344 | 0.0734267235 | 780.3744 | 86.1495938 | 0.100208029 | 137.2684
80.7431484 | 0.0734586492 | 526.0833 | 86.1649297 | 0.100319751 | 106.767
80.7683359 | 0.0735065266 | 371.7861 | 86.1802656 | 0.10046339 | 180.1322
80.7932578 | 0.0735735595 | 720.5898 | 86.1975156 | 0.100559153 | 120.0517
80.8162578 | 0.0736054778 | 1457.63 | 86.2128438 | 0.100686833 | 122.2523
80.8395312 | 0.0736214444 | 288.2361 | 86.2284531 | 0.100814514 | 104.4431
80.8625312 | 0.0737012401 | 720.4205 | 86.2437891 | 0.10096135 | 120.05
80.8855312 | 0.0737331659 | 780.5609 | 86.2591172 | 0.101089031 | 135.1034
80.9104453 | 0.0737650841 | 526.2451 | 86.2763672 | 0.101216711 | 135.0949
80.9356406 | 0.0738129616 | 480.3184 | 86.2936172 | 0.101344399 | 137.3047
80.9586406 | 0.0738608465 | 780.5609 | 86.3111484 | 0.10147208 | 105.0603
80.9835547 | 0.0738927647 | #DIV/0! | 86.3245625 | 0.10159976 | 116.7347
81.0068281 | 0.0738927647 | 360.2526 | 86.3379766 | 0.101714671 | 160.146
81.0298281 | 0.0739566088 | 288.2361 | 86.3533125 | 0.101810433 | 120.1111
81.0528281 | 0.0740364045 | 789.1855 | 86.3686484 | 0.101938114 | 137.2369
81.0780234 | 0.0740683302 | 1561.112 | 86.3861719 | 0.102065802 | 96.04133
81.1029375 | 0.0740842894 | 360.2954 | 86.4015 | 0.102225401 | 120.112
81.1259375 | 0.0741481259 | 390.3556 | 86.4168359 | 0.102353081 | 104.4431
81.1508594 | 0.07421197 | 445.8921 | 86.4321719 | 0.102499917 | 137.2684
81.1722109 | 0.0742598549 | 1561.611 | 86.4475078 | 0.102611639 | 122.193
81.1971328 | 0.074275814 | 840.5241 | 86.4631094 | 0.102739319 | 120.1357
81.2239609 | 0.0743077323 | 318.6405 | 86.4765312 | 0.102851041 | 150.0854
81.2453203 | 0.0743747652 | 440.4145 | 86.4956953 | 0.102978729 | 120.112
81.2664062 | 0.0744226426 | 1560.389 | 86.5110312 | 0.103106409 | 93.38694
81.2913203 | 0.0744386092 | 360.2949 | 86.5244453 | 0.103250049 | 133.4508
81.3143203 | 0.0745024458 | 1578.742 | 86.5397812 | 0.103364967 | 122.193
81.3395156 | 0.0745184049 | 780.3776 | 86.5553828 | 0.103492647 | 96.09083
81.3644297 | 0.0745503306 | 288.2357 | 86.5707188 | 0.103652246 | 93.43599
81.3874297 | 0.0746301264 | 789.1855 | 86.5841406 | 0.103795893 | 120.0508
81.412625 | 0.0746620521 | 264.1508 | 86.5994688 | 0.103923574 | 104.4474
81.4337031 | 0.0747418478 | 440.3476 | 86.6148047 | 0.104070403 | 137.2361
81.4547891 | 0.0747897327 | 789.1241 | 86.6323281 | 0.104198091 | 102.935
81.4799766 | 0.074821651 | 560.4251 | 86.6438281 | 0.104309812 | 120.1118
81.5068125 | 0.0748695359 | 600.6554 | 86.6591641 | 0.104437493 | 120.0919
81.5259844 | 0.0749014542 | 520.3708 | 86.6764141 | 0.104581133 | 105.0595
81.5508984 | 0.0749493316 | 1458.322 | 86.6898281 | 0.104708813 | 93.26936
81.5741719 | 0.0749652907 | 390.2318 | 86.7035234 | 0.104855649 | 96.03714
81.5990859 | 0.0750291348 | 720.592 | 86.7188516 | 0.105015256 | 135.1034
81.6220859 | 0.075061053 | 669.0326 | 86.7361016 | 0.105142936 | 144.1049
81.6434453 | 0.0750929788 | 487.9596 | 86.7476016 | 0.105222739 | 84.09702
81.6683672 | 0.0751440525 | 520.3708 | 86.7610234 | 0.105382338 | 93.38694
81.6932812 | 0.0751919299 | 480.3927 | 86.7744375 | 0.105525978 | 119.2677
81.7162812 | 0.0752398074 | 446.058 | 86.7900469 | 0.105656855 | 135.1034
81.7376406 | 0.0752876922 | 840.5272 | 86.8072969 | 0.105784535 | 106.706
81.7644688 | 0.0753196105 | 780.7997 | 86.822625 | 0.105928183 | 80.06182
81.7893906 | 0.0753515288 | 334.5561 | 86.834125 | 0.106071822 | 135.1023
81.81075 | 0.0754153728 | 720.5898 | 86.851375 | 0.106199503 | 90.12931
81.83375 | 0.0754472911 | 390.2334 | 86.8628828 | 0.106327184 | 106.2519
81.8586641 | 0.0755111352 | 486.1041 | 86.8784844 | 0.10647402 | 108.0786
81.8819375 | 0.0755590126 | 720.4227 | 86.8957344 | 0.106633626 | 80.06126
81.9049375 | 0.0755909383 | 390.4014 | 86.9072344 | 0.106777266 | 106.767
81.9298594 | 0.0756547749 | 520.2893 | 86.9225703 | 0.106920905 | 120.1111
81.9547734 | 0.0757026598 | 729.1585 | 86.9379062 | 0.107048586 | 89.95851
81.9780469 | 0.0757345781 | 720.5898 | 86.9496797 | 0.107179463 | 120.0678
82.0010469 | 0.0757664964 | 660.4679 | 86.9630938 | 0.107291184 | 84.04393
82.0221328 | 0.0757984221 | 486.1041 | 86.9765078 | 0.107450791 | 106.7677
82.0454062 | 0.0758462995 | 487.8059 | 86.9918438 | 0.10759443 | 87.35518
82.0703203 | 0.0758973733 | 480.3937 | 87.0071797 | 0.107769988 | 105.0529
82.0933203 | 0.0759452507 | 720.4227 | 87.0205938 | 0.107897677 | 119.2742
82.1163203 | 0.0759771764 | 364.5793 | 87.0362031 | 0.108028546 | 96.08661
82.1395938 | 0.076041013 | 390.3546 | 87.0515391 | 0.108188152 | 105.0587
82.1645156 | 0.076104857 | 390.2792 | 87.0649531 | 0.108315833 | 93.38694
82.1894297 | 0.0761686936 | 1457.63 | 87.0783672 | 0.108459473 | 120.112
82.2127031 | 0.0761846602 | 720.5898 | 87.0937031 | 0.108587153 | 95.28567
82.2357031 | 0.0762165785 | 520.5358 | 87.1073906 | 0.1087308 | 91.40742
82.260625 | 0.0762644559 | 668.7883 | 87.1208125 | 0.108877636 | 84.04877
82.2819766 | 0.0762963817 | 360.2954 | 87.1342266 | 0.109037235 | 120.1111
82.3049766 | 0.0763602182 | 440.3455 | 87.1495625 | 0.109164916 | 90.06822
82.3260625 | 0.0764081031 | 520.5358 | 87.1610625 | 0.109292597 | 76.40532
82.3509844 | 0.0764559805 | 526.0009 | 87.1744766 | 0.109468162 | 104.6425
82.3761719 | 0.0765038654 | 440.4136 | 87.1881719 | 0.109599039 | 106.7119
82.3972578 | 0.0765517429 | 360.2531 | 87.2035 | 0.109742679 | 84.09396
82.4202578 | 0.0766155869 | 1578.253 | 87.2169219 | 0.109902285 | 80.06126
82.4454453 | 0.076631546 | 450.3287 | 87.2284219 | 0.110045925 | 120.0509
82.4684453 | 0.0766826198 | 312.3213 | 87.24375 | 0.110173605 | 91.40742
82.4933672 | 0.0767624155 | 360.2531 | 87.2571719 | 0.110320441 | 56.15979
82.5163672 | 0.0768262595 | 789.1241 | 87.2670312 | 0.110495999 | 120.0432
82.5415547 | 0.0768581778 | 1441.184 | 87.2823594 | 0.110623688 | 105.1206
82.5645547 | 0.0768741369 | 480.3184 | 87.2957812 | 0.110751368 | 96.04196
82.5875547 | 0.0769220218 | 334.5949 | 87.3111094 | 0.110910967 | 80.05736
82.6089141 | 0.0769858584 | 520.2893 | 87.3226094 | 0.111054614 | 94.20375
82.6338281 | 0.0770337433 | 520.5358 | 87.3379453 | 0.111217409 | 105.3821
82.65875 | 0.0770816207 | 360.2531 | 87.3497188 | 0.111329131 | 93.38624
82.68175 | 0.0771454647 | 668.9454 | 87.3631328 | 0.111472771 | 60.04469
82.7031016 | 0.077177383 | 390.3546 | 87.3746328 | 0.111664295 | 96.09083
82.7280234 | 0.077241227 | 720.5898 | 87.3899688 | 0.111823894 | 91.40674
82.7510234 | 0.0772731453 | 446.0571 | 87.4033906 | 0.11197073 | 93.38694
82.7723828 | 0.0773210302 | 330.1883 | 87.4168047 | 0.11211437 | 73.7654
82.7934609 | 0.0773848668 | 1561.611 | 87.4285781 | 0.112273976 | 80.06126
82.8183828 | 0.0774008259 | 660.2215 | 87.4400781 | 0.112417616 | 105.0595
82.8394609 | 0.0774327517 | 280.4306 | 87.4534922 | 0.112545297 | 82.44664
82.8627344 | 0.0775157437 | 560.5129 | 87.4669141 | 0.112708092 | 93.38169
82.8895703 | 0.0775636211 | 390.3562 | 87.4803281 | 0.112851739 | 84.04877
82.9144922 | 0.0776274651 | #DIV/0! | 87.4937422 | 0.113011338 | 84.09396
82.9377656 | 0.0776274651 | 330.1899 | 87.5071641 | 0.113170944 | 95.29031
82.9588438 | 0.0776913017 | 360.2531 | 87.5208516 | 0.113314584 | 58.88326
82.9818438 | 0.0777551457 | 526.2451 | 87.5304375 | 0.113477379 | 106.7662
83.0070391 | 0.0778030232 | 440.3464 | 87.5457734 | 0.113621019 | 72.05243
83.028125 | 0.077850908 | 720.5898 | 87.5572734 | 0.113780625 | 84.04877
83.051125 | 0.0778828263 | 390.2334 | 87.5706875 | 0.113940224 | 93.38694
83.0760391 | 0.0779466704 | 334.5938 | 87.5841016 | 0.114083864 | 89.95775
83.0973984 | 0.0780105069 | 720.4205 | 87.595875 | 0.114214741 | 72.05243
83.1203984 | 0.0780424327 | 480.3937 | 87.607375 | 0.114374347 | 93.44124
83.1433984 | 0.0780903101 | 789.1241 | 87.6207969 | 0.114517987 | 84.04815
83.1685859 | 0.0781222284 | 264.225 | 87.6342109 | 0.114677586 | 65.50281
83.1896719 | 0.0782020316 | 314.5609 | 87.6457109 | 0.114853151 | 82.39872
83.2107578 | 0.0782690644 | 520.2914 | 87.659125 | 0.115015946 | 95.34461
83.2356719 | 0.0783169493 | 729.1554 | 87.6728203 | 0.115159586 | 72.05243
83.2589453 | 0.0783488676 | 1441.184 | 87.6843203 | 0.115319192 | 80.06126
83.2819453 | 0.0783648267 | 390.3556 | 87.6958203 | 0.115462832 | 87.3512
83.3068672 | 0.0784286708 | 243.033 | 87.7111562 | 0.115638398 | 53.58314
83.3301406 | 0.0785244331 | 480.3937 | 87.7207344 | 0.115817152 | 102.935
83.3531406 | 0.0785723105 | 360.2531 | 87.7322344 | 0.115928873 | 60.04438
83.3761406 | 0.0786361545 | 330.1899 | 87.7437344 | 0.116120398 | 78.01012
83.3972188 | 0.0786999911 | 669.0315 | 87.7574297 | 0.116295956 | 90.06822
83.4185781 | 0.0787319168 | 720.5898 | 87.7689297 | 0.116423637 | 104.3893
83.4415781 | 0.0787638351 | 1441.175 | 87.7842578 | 0.116570473 | 80.05736
83.4645781 | 0.0787797943 | 263.1025 | 87.7957578 | 0.11671412 | 76.4528
83.4897734 | 0.0788755566 | 720.5898 | 87.8091797 | 0.116889678 | 75.07695
83.5127734 | 0.0789074749 | 440.1847 | 87.8187656 | 0.117017359 | 88.86509
83.5338516 | 0.0789553598 | 520.5337 | 87.8343672 | 0.117192924 | 49.23092
83.5587734 | 0.0790032372 | 418.2074 | 87.8439531 | 0.117387637 | 90.06822
83.5801328 | 0.0790543109 | 288.209 | 87.8554531 | 0.117515318 | 106.7617
83.6031328 | 0.0791341141 | 480.3937 | 87.8707891 | 0.117658965 | 54.55804
83.6261328 | 0.0791819915 | 729.1554 | 87.8803672 | 0.117834523 | 65.50243
83.6494062 | 0.0792139098 | 390.234 | 87.8918672 | 0.118010089 | 82.44664
83.6743203 | 0.0792777538 | 520.3718 | 87.9052891 | 0.118172884 | 68.58466
83.6992344 | 0.0793256313 | 400.3734 | 87.9151406 | 0.118316524 | 60.04469
83.7184062 | 0.0793735161 | 729.1585 | 87.9266406 | 0.118508048 | 76.44931
83.7416797 | 0.0794054344 | 360.2526 | 87.9400625 | 0.118683614 | 84.04877
83.7646797 | 0.0794692785 | 300.206 | 87.9534766 | 0.118843213 | 78.31867
83.7838438 | 0.079533115 | 789.183 | 87.9649766 | 0.118990049 | 60.06241
83.8090391 | 0.0795650408 | 480.3937 | 87.9745625 | 0.119149648 | 72.05243
83.8320391 | 0.0796129182 | 264.2237 | 87.9860625 | 0.119309254 | 85.76182
83.853125 | 0.0796927214 | 520.3729 | 87.99975 | 0.119468853 | 60.05977
83.8780391 | 0.0797405988 | 280.4294 | 88.0093359 | 0.119628459 | 78.31867
83.9013125 | 0.0798235908 | 330.2722 | 88.0208359 | 0.119775295 | 54.60304
83.9223984 | 0.0798874348 | 480.3184 | 88.0304219 | 0.119950853 | 84.04393
83.9453984 | 0.0799353197 | 480.3927 | 88.0438359 | 0.12011046 | 76.40837
83.9683984 | 0.0799831972 | 486.1062 | 88.05725 | 0.120286018 | 72.05243
83.9916719 | 0.0800310746 | 440.3455 | 88.06875 | 0.120445624 | 67.14566
84.0127578 | 0.0800789595 | 288.2094 | 88.0786094 | 0.12059246 | 72.05559
84.0357578 | 0.0801587626 | 445.9631 | 88.0901094 | 0.120752059 | 72.05243
84.0571094 | 0.0802066401 | 440.4145 | 88.1016094 | 0.120911665 | 50.05248
84.0781953 | 0.0802545175 | 720.4227 | 88.1111953 | 0.121103182 | 80.05681
84.1011953 | 0.0802864432 | 390.4014 | 88.1226953 | 0.12124683 | 82.39872
84.1261172 | 0.0803502798 | 334.4339 | 88.1361094 | 0.121409625 | 48.06922
84.1474688 | 0.0804141238 | 440.4136 | 88.1437812 | 0.121569224 | 61.47271
84.1685547 | 0.0804620013 | 720.4227 | 88.1555547 | 0.121760748 | 60.04438
84.1915547 | 0.080493927 | 334.5949 | 88.1670547 | 0.121952273 | 78.3224
84.2129141 | 0.0805577636 | 314.4441 | 88.1785547 | 0.122099102 | 75.01175
84.2339922 | 0.0806247965 | 312.2924 | 88.1881328 | 0.12222679 | 73.91449
84.2589141 | 0.0807045996 | 440.3455 | 88.2034688 | 0.122434273 | 65.50542
84.28 | 0.0807524845 | 789.1241 | 88.2149688 | 0.122609831 | 60.0594
84.3051875 | 0.0807844028 | 240.142 | 88.2245547 | 0.122769438 | 50.63555
84.3243516 | 0.080864206 | 480.3937 | 88.2344141 | 0.122964151 | 48.02035
84.3473516 | 0.0809120834 | 440.4145 | 88.2420781 | 0.12312375 | 84.04509
84.3684375 | 0.0809599608 | 364.5354 | 88.2554922 | 0.123283356 | 54.60247
84.3917109 | 0.0810238048 | 390.3556 | 88.2650781 | 0.123458914 | 82.39822
84.4166328 | 0.0810876489 | 330.1888 | 88.2784922 | 0.12362171 | 65.50281
84.4377109 | 0.0811514854 | 334.5556 | 88.2899922 | 0.123797275 | 54.59998
84.4590703 | 0.0812153295 | 440.4145 | 88.2995781 | 0.123972841 | 80.06182
84.4801562 | 0.0812632069 | 440.1847 | 88.3110781 | 0.12411648 | 61.77608
84.5012344 | 0.0813110918 | 450.3296 | 88.3209375 | 0.124276079 | 53.58018
84.5242344 | 0.0813621655 | 243.1332 | 88.3305156 | 0.124454841 | 60.06303
84.5475156 | 0.0814579204 | 440.1847 | 88.3401016 | 0.12461444 | 84.04815
84.5685938 | 0.0815058053 | 1441.184 | 88.3535156 | 0.124774039 | 50.05117
84.5915938 | 0.0815217644 | 240.2385 | 88.3631016 | 0.124965563 | 60.04438
84.6107656 | 0.0816015676 | 291.6365 | 88.3746016 | 0.125157088 | 78.31867
84.6340391 | 0.0816813707 | 360.2949 | 88.3861016 | 0.125303924 | 51.47787
84.6570391 | 0.0817452073 | 360.2531 | 88.3959609 | 0.125495449 | 60.0604
84.6800391 | 0.0818090513 | 334.5933 | 88.4055469 | 0.125655055 | 84.05236
84.7013984 | 0.0818728879 | 400.2118 | 88.4189609 | 0.125814646 | 42.87488
84.7205625 | 0.0819207728 | 480.3937 | 88.426625 | 0.125993401 | 60.04469
84.7435625 | 0.0819686502 | 288.209 | 88.438125 | 0.126184925 | 50.05039
84.7665625 | 0.0820484534 | 446.127 | 88.4477109 | 0.12637645 | 54.60055
84.7879219 | 0.0820963308 | 660.4658 | 88.4572969 | 0.126552016 | 60.0109
84.8090078 | 0.0821282566 | 277.1351 | 88.466875 | 0.126711622 | 50.63555
84.8320078 | 0.0822112486 | 264.1263 | 88.4767344 | 0.126906335 | 60.0594
84.8530859 | 0.0822910517 | 334.5949 | 88.4863203 | 0.127065942 | 72.0592
84.8744453 | 0.0823548883 | 660.4658 | 88.4978203 | 0.127225533 | 72.05243
84.8955312 | 0.0823868141 | 360.2954 | 88.5093203 | 0.127385139 | 59.06098
84.9185312 | 0.0824506506 | 267.6509 | 88.5208203 | 0.127579853 | 36.93827
84.9398906 | 0.0825304538 | 288.209 | 88.5284844 | 0.127787337 | 60.05977
84.9628906 | 0.082610257 | 600.411 | 88.5380703 | 0.127946943 | 84.04509
84.9820547 | 0.0826421753 | 400.2745 | 88.5514844 | 0.128106549 | 56.1626
85.0012188 | 0.0826900527 | 315.7179 | 88.5613438 | 0.1282821 | 39.36049
85.0264141 | 0.0827698559 | 264.1263 | 88.5690078 | 0.128476813 | 65.50243
85.0474922 | 0.082849659 | 360.2949 | 88.5805078 | 0.128652379 | 50.05091
85.0704922 | 0.0829134956 | 375.3772 | 88.5900938 | 0.128843904 | 50.05065
85.0896641 | 0.0829645693 | 304.4526 | 88.5996797 | 0.129035428 | 47.07823
85.1091016 | 0.0830284134 | 264.2241 | 88.6073438 | 0.129198223 | 60.0594
85.1301875 | 0.0831082165 | 480.3927 | 88.6169297 | 0.12935783 | 42.86597
85.1531875 | 0.083156094 | 660.6231 | 88.6265078 | 0.129581273 | 56.15812
85.1742734 | 0.0831880122 | 486.03 | 88.6363672 | 0.129756838 | 70.64099
85.1975469 | 0.0832358971 | 440.4136 | 88.6478672 | 0.129919633 | 75.08165
85.2186328 | 0.0832837746 | 200.1216 | 88.6574531 | 0.130047306 | 50.05091
85.2377969 | 0.0833795369 | 267.65 | 88.6670391 | 0.130238831 | 54.55555
85.2591562 | 0.08345934 | 312.1942 | 88.6766172 | 0.130414397 | 50.05065
85.2840703 | 0.0835391432 | 330.3105 | 88.6862031 | 0.130605921 | 39.36081
85.3051562 | 0.0836029798 | 440.1847 | 88.6938672 | 0.130800635 | 72.05243
85.3262344 | 0.0836508647 | 290.0863 | 88.7053672 | 0.130960241 | 51.4784
85.3456797 | 0.0837178975 | 330.3105 | 88.7152266 | 0.131151766 | 72.0592
85.3667656 | 0.0837817341 | 264.1273 | 88.7267266 | 0.131311357 | 39.36049
85.3878438 | 0.0838615373 | 660.621 | 88.7343906 | 0.13150607 | 50.05091
85.4089297 | 0.0838934556 | 243.5682 | 88.7439766 | 0.131697595 | 66.73234
85.4283672 | 0.0839732587 | 180.137 | 88.7535625 | 0.131841242 | 72.05198
85.4513672 | 0.0841009393 | 660.4658 | 88.7650625 | 0.132000849 | 50.05065
85.4724531 | 0.0841328651 | 264.2498 | 88.7746484 | 0.132192373 | 21.4159
85.4935391 | 0.0842126608 | 243.5679 | 88.7784766 | 0.132371128 | 70.08443
85.5129766 | 0.084292464 | 440.4145 | 88.7918984 | 0.132562637 | 73.76556
85.5340625 | 0.0843403414 | 360.2531 | 88.8036719 | 0.132722244 | 27.71311
85.5570625 | 0.0844041854 | 230.915 | 88.8094219 | 0.132929727 | 45.4643
85.5762266 | 0.0844871774 | 334.554 | 88.819 | 0.1331404 | 76.44931
85.5975859 | 0.0845510215 | 360.2953 | 88.8324219 | 0.133315966 | 48.01824
85.6148359 | 0.0845988989 | 288.209 | 88.8400859 | 0.133475572 | 34.30002
85.6378359 | 0.0846787021 | 334.5561 | 88.84775 | 0.133699015 | 70.64099
85.6591953 | 0.0847425461 | 264.2486 | 88.85925 | 0.13386181 | 54.60029
85.6802812 | 0.0848223418 | 220.1096 | 88.8688359 | 0.134037375 | 51.4784
85.7013594 | 0.0849181041 | 288.209 | 88.8786953 | 0.1342289 | 48.02308
85.7243594 | 0.0849979073 | 549.0079 | 88.8863594 | 0.134388492 | 42.87457
85.7418828 | 0.0850298256 | 400.3755 | 88.8940234 | 0.134567246 | 65.54723
85.7610547 | 0.0850777104 | 180.1333 | 88.9055312 | 0.134742811 | 46.16356
85.7783047 | 0.0851734728 | 166.7744 | 88.9151094 | 0.134950295 | 40.05639
85.7974688 | 0.0852883831 | 440.3464 | 88.9227812 | 0.13514182 | 39.36101
85.8185547 | 0.0853362679 | 394.5621 | 88.9304453 | 0.135336533 | 65.50243
85.8437422 | 0.0854001045 | 440.3455 | 88.9419453 | 0.135512099 | 54.60029
85.8648281 | 0.0854479894 | 200.137 | 88.9515312 | 0.135687664 | 38.25644
85.8839922 | 0.0855437443 | 243.666 | 88.9594688 | 0.135895148 | 40.01566
85.9034375 | 0.0856235474 | 180.1335 | 88.9671328 | 0.136086673 | 54.58723
85.9206875 | 0.0857193097 | 240.142 | 88.9786328 | 0.136297345 | 48.06774
85.9398516 | 0.0857991129 | 360.2949 | 88.9863047 | 0.136456951 | 54.56021
85.9628516 | 0.0858629495 | 334.5545 | 88.9958828 | 0.136632502 | 65.50243
85.9842109 | 0.0859267935 | 240.142 | 89.0073828 | 0.136808068 | 53.62677
86.003375 | 0.0860065967 | 257.3363 | 89.0169688 | 0.136986822 | 30.02219
86.020625 | 0.0860736296 | 264.2241 | 89.0227188 | 0.137178347 | 36.93797
86.0417109 | 0.0861534327 | 180.1474 | 89.0303828 | 0.13738583 | 56.1578
86.0589609 | 0.0862491876 | 446.0571 | 89.0402422 | 0.137561396 | 49.23092
86.0803203 | 0.0862970725 | 330.311 | 89.0498281 | 0.137756109 | 48.01857
86.1014062 | 0.086360909 | 171.5231 | 89.0574922 | 0.137915716 | 50.05065
86.1205703 | 0.086472638 | 240.1646 | 89.0670781 | 0.13810724 | 34.30002
86.1397344 | 0.0865524337 | 219.5829 | 89.0747422 | 0.138330683 | 49.23067
86.1572578 | 0.0866322368 | 240.2397 | 89.0843281 | 0.138525397 | 55.42623
86.1764297 | 0.08671204 | 200.1216 | 89.0958281 | 0.13873288 | 43.65367
86.1955938 | 0.0868078023 | 277.1351 | 89.1034922 | 0.138908446 | 48.07226
86.2185938 | 0.0868907943 | 182.9885 | 89.1111641 | 0.139068037 | 50.59472
86.2361172 | 0.0869865566 | 240.262 | 89.1210156 | 0.139262751 | 43.69835
86.2552891 | 0.0870663524 | 440.1835 | 89.1286875 | 0.139438316 | 40.01619
86.2763672 | 0.0871142372 | 216.1567 | 89.1363516 | 0.139629841 | 46.20067
86.2936172 | 0.0871940404 | 139.7171 | 89.1459375 | 0.139837325 | 54.55586
86.3092266 | 0.0873057619 | 171.6036 | 89.1555156 | 0.14001289 | 47.12614
86.3283984 | 0.0874174833 | 240.1646 | 89.1631875 | 0.140175685 | 36.93827
86.3475625 | 0.087497279 | 264.2237 | 89.1708516 | 0.140383169 | 36.93779
86.3686484 | 0.0875770822 | 343.1022 | 89.1785156 | 0.140590653 | 50.05117
86.3861719 | 0.0876281559 | 154.4018 | 89.1881016 | 0.140782177 | 46.79907
86.4034219 | 0.0877398774 | 220.1085 | 89.1979609 | 0.14099285 | 53.35371
86.4245 | 0.0878356397 | 600.6554 | 89.205625 | 0.141136497 | 65.50803
86.4436719 | 0.087867558 | 180.1335 | 89.217125 | 0.141312048 | 34.33493
86.4609219 | 0.0879633203 | 173.9817 | 89.2247969 | 0.141535491 | 25.36996
86.4803594 | 0.0880750418 | 192.1717 | 89.2305469 | 0.141762137 | 50.00966
86.4956953 | 0.0881548449 | 220.1898 | 89.240125 | 0.141953662 | 48.07226
86.5167812 | 0.0882506073 | 137.2002 | 89.2477969 | 0.142113253 | 50.00966
86.5321094 | 0.0883623287 | 290.0859 | 89.257375 | 0.142304778 | 45.50132
86.5515547 | 0.0884293616 | 135.1027 | 89.2669609 | 0.142515451 | 43.65392
86.5688047 | 0.0885570422 | 160.1455 | 89.274625 | 0.142691016 | 45.25535
86.5841406 | 0.0886528045 | 216.1567 | 89.2825703 | 0.142866582 | 46.1633
86.6013906 | 0.0887326077 | 200.1216 | 89.2921484 | 0.143074065 | 29.53049
86.6205547 | 0.08882837 | 243.5908 | 89.2978984 | 0.143268779 | 36.97586
86.6399922 | 0.0889081657 | 171.6045 | 89.3055703 | 0.143476263 | 60.05977
86.6591641 | 0.0890198871 | 160.0639 | 89.3151562 | 0.143635869 | 46.16356
86.6744922 | 0.0891156495 | 213.078 | 89.3247344 | 0.143843353 | 29.53064
86.6955781 | 0.0892146081 | 244.5216 | 89.3304844 | 0.144038066 | 36.97538
86.7111875 | 0.0892784446 | 120.0859 | 89.3381562 | 0.14424555 | 42.86641
86.7284375 | 0.0894220918 | 240.1643 | 89.3477344 | 0.144468993 | 43.69778
86.7476016 | 0.0895018876 | 240.2089 | 89.3554062 | 0.144644558 | 60.515
86.7629375 | 0.0895657316 | 150.0941 | 89.3652578 | 0.144807354 | 40.05712
86.7821016 | 0.0896934122 | 122.2527 | 89.3729297 | 0.144998878 | 46.16642
86.7977109 | 0.0898210928 | 216.1567 | 89.3825078 | 0.145206347 | 30.02219
86.8149609 | 0.089900896 | 166.7637 | 89.3882578 | 0.145397872 | 29.53064
86.834125 | 0.0900158137 | 192.1896 | 89.3940078 | 0.145592585 | 50.05091
86.8494609 | 0.0900956094 | 219.5839 | 89.4035938 | 0.14578411 | 40.01587
86.8669844 | 0.0901754126 | 154.4018 | 89.4112578 | 0.145975634 | 34.33493
86.8842344 | 0.0902871341 | 135.1027 | 89.4189297 | 0.146199077 | 42.87488
86.9014844 | 0.0904148147 | 137.2691 | 89.4265938 | 0.146377832 | 48.01824
86.9168203 | 0.0905265361 | 135.1027 | 89.4342578 | 0.146537438 | 41.4844
86.9340703 | 0.0906542167 | 195.5987 | 89.4422031 | 0.146728963 | 50.05117
86.9496797 | 0.0907340199 | 133.3833 | 89.4517891 | 0.146920487 | 45.4643
86.9650078 | 0.0908489376 | 171.6044 | 89.4613672 | 0.14713116 | 42.90087
86.9841797 | 0.0909606591 | 180.1335 | 89.4709531 | 0.147354603 | 40.01639
87.0014297 | 0.0910564214 | 154.4018 | 89.4786172 | 0.147546127 | 34.33493
87.0186797 | 0.0911681429 | 142.932 | 89.4862891 | 0.14776957 | 27.29348
87.0323672 | 0.0912639052 | 180.1476 | 89.4920391 | 0.147980243 | 54.55586
87.0496172 | 0.09135966 | 137.269 | 89.5016172 | 0.148155808 | 32.75122
87.0649531 | 0.0914713815 | 133.452 | 89.5073672 | 0.148331374 | 36.97586
87.0802891 | 0.0915862992 | 154.4018 | 89.5150391 | 0.148538858 | 44.4046
87.0975391 | 0.0916980207 | 107.2011 | 89.5229766 | 0.148717612 | 36.93779
87.1112266 | 0.0918257013 | 135.1027 | 89.5306406 | 0.148925096 | 50.05117
87.1284766 | 0.0919533819 | 180.1335 | 89.5402266 | 0.14911662 | 40.01566
87.1457266 | 0.0920491442 | 137.269 | 89.5478906 | 0.149308145 | 42.29765
87.1610625 | 0.0921608657 | 137.2691 | 89.5574766 | 0.149534777 | 43.65335
87.1763984 | 0.0922725871 | 135.7631 | 89.5651406 | 0.149710342 | 36.02937
87.192 | 0.0923875049 | 180.1335 | 89.5708906 | 0.149869934 | 42.90132
87.20925 | 0.0924832672 | 137.2691 | 89.5804766 | 0.150093377 | 36.37624
87.2245859 | 0.0925949886 | 106.7671 | 89.5881406 | 0.150304064 | 40.05691
87.2399219 | 0.0927386284 | 154.4019 | 89.5958125 | 0.150495589 | 35.5236
87.2571719 | 0.0928503498 | 163.0003 | 89.60375 | 0.150719032 | 50.05457
87.2727812 | 0.0929461122 | 120.0511 | 89.6133359 | 0.150910541 | 42.87488
87.2881094 | 0.0930737928 | 154.9846 | 89.621 | 0.151089296 | 17.16609
87.3034453 | 0.0931727439 | 120.1044 | 89.6248359 | 0.151312754 | 36.94112
87.3187812 | 0.093300432 | 120.0674 | 89.6325 | 0.151520222 | 36.97586
87.3321953 | 0.0934121534 | 122.2535 | 89.6401719 | 0.151727706 | 47.07761
87.3478047 | 0.093539834 | 102.9345 | 89.6478359 | 0.151890501 | 27.71298
87.3593047 | 0.0936515555 | 120.0503 | 89.6535859 | 0.152097985 | 50.05091
87.3746328 | 0.0937792361 | 133.452 | 89.6631719 | 0.15228951 | 36.93779
87.3899688 | 0.0938941538 | 160.1579 | 89.6708359 | 0.152496994 | 40.76513
87.4053047 | 0.0939899087 | 87.35144 | 89.6787734 | 0.152691707 | 34.33493
87.4206406 | 0.0941654742 | 139.6474 | 89.6864453 | 0.15291515 | 40.01619
87.4362422 | 0.0942771956 | 137.269 | 89.6941094 | 0.153106675 | 43.65335
87.4515781 | 0.0943889171 | 106.7616 | 89.7017734 | 0.15328224 | 27.29348
87.4669141 | 0.0945325643 | 137.1993 | 89.7075234 | 0.153492913 | 46.20138
87.4822422 | 0.0946442857 | 102.5594 | 89.7171094 | 0.153700396 | 30.02219
87.4956641 | 0.0947751552 | 107.2011 | 89.7228594 | 0.153891921 | 36.97538
87.5093516 | 0.0949028358 | 160.1455 | 89.7305312 | 0.154099405 | 39.36101
87.5246875 | 0.0949985981 | 120.0673 | 89.7381953 | 0.154294118 | 40.01619
87.5381016 | 0.0951103196 | 105.1201 | 89.7458594 | 0.154485643 | 34.33448
87.5515234 | 0.0952380002 | 137.191 | 89.7535312 | 0.154709086 | 28.59184
87.5668516 | 0.0953497291 | 94.20798 | 89.7595547 | 0.154919758 | 40.01619
87.5821875 | 0.0955125168 | 122.5145 | 89.7672188 | 0.155111283 | 36.93779
87.595875 | 0.0956242383 | 140.1585 | 89.7748828 | 0.155318767 | 36.97586
87.6092969 | 0.0957200006 | 105.0529 | 89.7825547 | 0.155526251 | 49.19086
87.6227109 | 0.0958476886 | 137.2699 | 89.7921328 | 0.155720964 | 25.73363
87.6380469 | 0.0959594101 | 106.7121 | 89.7978828 | 0.155944407 | 27.71298
87.653375 | 0.0961030498 | 102.5536 | 89.8036328 | 0.156151891 | 40.05712
87.6667969 | 0.0962339267 | 73.76868 | 89.8113047 | 0.156343415 | 39.36081
87.6785703 | 0.0963935256 | 137.269 | 89.8189688 | 0.156538129 | 36.93779
87.6939062 | 0.0965052471 | 160.0651 | 89.8266328 | 0.156745613 | 30.02235
87.7092344 | 0.0966010094 | 84.09707 | 89.8323828 | 0.156937137 | 44.1249
87.7226562 | 0.0967606083 | 105.0537 | 89.8422422 | 0.15716058 | 42.87457
87.7360703 | 0.0968882963 | 104.5889 | 89.8499062 | 0.157339334 | 20.02872
87.7497578 | 0.0970191658 | 120.1122 | 89.8537422 | 0.157530859 | 24.01818
87.7650938 | 0.0971468464 | 90.06328 | 89.8594922 | 0.157770261 | 46.20067
87.7765938 | 0.0972745344 | 105.059 | 89.8690781 | 0.157977745 | 18.20831
87.7900078 | 0.097402215 | 105.1209 | 89.8729141 | 0.158188418 | 36.93797
87.8034297 | 0.0975298956 | 105.0598 | 89.8805781 | 0.158395901 | 48.01857
87.8168438 | 0.0976575762 | 120.089 | 89.8882422 | 0.158555508 | 36.97604
87.8283438 | 0.0977533385 | 106.3042 | 89.8959141 | 0.158762991 | 33.81694
87.8439531 | 0.0979001746 | 93.38713 | 89.9035781 | 0.158989623 | 43.65367
87.8573672 | 0.0980438143 | 93.43656 | 89.9112422 | 0.159165189 | 41.18345
87.8707891 | 0.0981874615 | 137.1992 | 89.9211016 | 0.159404591 | 27.29361
87.8861172 | 0.098299183 | 90.0685 | 89.9268516 | 0.159615263 | 54.59998
87.8976172 | 0.0984268636 | 76.61522 | 89.9364375 | 0.159790829 | 17.13233
87.9113125 | 0.0986056179 | 140.077 | 89.9402656 | 0.160014272 | 32.0461
87.9247266 | 0.0987013802 | 93.38644 | 89.9479375 | 0.160253674 | 39.36101
87.9381406 | 0.0988450199 | 72.10112 | 89.9556016 | 0.160448387 | 20.02819
87.9496484 | 0.0990046263 | 120.0511 | 89.9594375 | 0.160639912 | 42.86597
87.9649766 | 0.0991323069 | 137.2691 | 89.9690156 | 0.160863355 | 27.71298
87.9803125 | 0.0992440283 | 89.9629 | 89.9747656 | 0.161070839 | 29.53064
87.9920859 | 0.0993748978 | 106.7616 | 89.9805156 | 0.161265552 | 50.05091
88.0074219 | 0.099518545 | 66.68143 | 89.9901016 | 0.161457077 | 34.29958
88.017 | 0.0996621847 | 93.44137 | 89.9977656 | 0.16168052 | 23.40672
88.0304219 | 0.0998058245 | 106.7066 | 90.001875 | 0.161856085 | 25.37153
88.04575 | 0.0999494717 | 120.1373 | 90.007625 | 0.162082717 | 42.90087
88.0591719 | 0.100061193 | 104.5885 | 90.0172109 | 0.16230616 | 34.30002
88.0728594 | 0.100192063 | 105.114 | 90.024875 | 0.162529603 | 29.52837
88.0862812 | 0.100319751 | 93.38759 | 90.030625 | 0.162724331 | 34.33493
88.0996953 | 0.10046339 | 80.06126 | 90.0382969 | 0.162947774 | 36.93779
88.1111953 | 0.10060703 | 93.38239 | 90.0459609 | 0.163155258 | 40.01953
88.1246094 | 0.100750677 | 105.1198 | 90.053625 | 0.163346767 | 25.36985
88.1380312 | 0.100878358 | 104.5901 | 90.059375 | 0.163573414 | 27.71298
88.1517188 | 0.101009227 | 93.38104 | 90.065125 | 0.163780898 | 40.05712
88.1651328 | 0.101152875 | 105.1214 | 90.0727969 | 0.163972422 | 30.02454
88.1785547 | 0.101280555 | 80.06126 | 90.0785469 | 0.164163932 | 28.58919
88.1900547 | 0.101424195 | 80.05736 | 90.0845703 | 0.16437462 | 34.30002
88.2015547 | 0.101567842 | 78.3224 | 90.0922344 | 0.164598063 | 40.01587
88.2130547 | 0.101714671 | 93.38239 | 90.0998984 | 0.164789587 | 25.73363
88.2264688 | 0.101858318 | 108.6696 | 90.1056484 | 0.16501303 | 45.5018
88.2420781 | 0.102001958 | 72.05243 | 90.1152344 | 0.165223703 | 27.71298
88.2535781 | 0.102161564 | 120.0982 | 90.1209844 | 0.165431187 | 24.01818
88.2650781 | 0.102257319 | 105.0537 | 90.1267344 | 0.165670589 | 45.50154
88.2784922 | 0.102385007 | 78.32294 | 90.1363203 | 0.165881261 | 20.02819
88.2899922 | 0.102531835 | 84.09343 | 90.1401562 | 0.166072786 | 27.71298
88.3034141 | 0.102691442 | 73.76863 | 90.1459062 | 0.16628027 | 27.71311
88.3151875 | 0.102851041 | 105.0537 | 90.1516562 | 0.166487753 | 36.37913
88.3286016 | 0.102978729 | 72.05559 | 90.1593203 | 0.166698426 | 26.95766
88.3401016 | 0.103138328 | 91.35362 | 90.1653438 | 0.166921869 | 34.29958
88.3535156 | 0.103285164 | 93.44189 | 90.1730078 | 0.167145312 | 36.02621
88.3669375 | 0.103428803 | 80.06126 | 90.1787578 | 0.167304918 | 31.62483
88.3784375 | 0.103572443 | 60.05977 | 90.1864297 | 0.167547509 | 34.30002
88.3880234 | 0.103732049 | 95.29031 | 90.1940938 | 0.167770952 | 17.16724
88.4017109 | 0.103875689 | 120.0668 | 90.1979297 | 0.167994395 | 43.65392
88.415125 | 0.103987411 | 64.33422 | 90.2055938 | 0.16816996 | 27.29348
88.426625 | 0.104166165 | 120.0894 | 90.2113438 | 0.168380633 | 24.01818
88.438125 | 0.104261927 | 120.1111 | 90.2170938 | 0.168620035 | 40.01566
88.4534609 | 0.104389608 | 70.03838 | 90.2247578 | 0.16881156 | 36.41632
88.466875 | 0.104581133 | 77.21961 | 90.2324297 | 0.169022232 | 25.7319
88.4767344 | 0.104708813 | 78.31867 | 90.2381797 | 0.16924569 | 29.03277
88.4882344 | 0.104855649 | 105.1198 | 90.2442031 | 0.169453159 | 18.4501
88.5016562 | 0.10498333 | 84.04509 | 90.2480312 | 0.169660643 | 39.39803
88.5150703 | 0.105142936 | 60.02538 | 90.2557031 | 0.169855371 | 24.01818
88.5227344 | 0.105270617 | 84.09333 | 90.2614531 | 0.170094773 | 34.30002
88.5361562 | 0.105430223 | 64.33422 | 90.2691172 | 0.170318216 | 36.97586
88.5476562 | 0.105608977 | 107.2015 | 90.2767891 | 0.1705257 | 29.53064
88.5613438 | 0.105736658 | 90.06822 | 90.2825391 | 0.170720413 | 18.4501
88.5728438 | 0.105864339 | 60.04469 | 90.2863672 | 0.170927897 | 32.0461
88.5843438 | 0.106055863 | 93.38624 | 90.2940391 | 0.171167299 | 25.37153
88.5977578 | 0.106199503 | 84.09396 | 90.2997891 | 0.171393931 | 27.71298
88.6111797 | 0.106359109 | 47.08025 | 90.3055391 | 0.171601415 | 34.29958
88.6188438 | 0.106521897 | 105.0529 | 90.3132031 | 0.171824858 | 47.51907
88.6322578 | 0.106649585 | 68.63965 | 90.3230625 | 0.172032341 | 29.53049
88.6421172 | 0.106793225 | 80.06126 | 90.3288125 | 0.172227055 | 27.71298
88.6536172 | 0.106936865 | 72.05243 | 90.3345625 | 0.172434539 | 25.73363
88.6651172 | 0.107096471 | 65.28304 | 90.3403125 | 0.172657982 | 25.73375
88.6747031 | 0.107243307 | 106.7669 | 90.3460625 | 0.172881424 | 18.17081
88.6900391 | 0.107386947 | 66.68175 | 90.3498906 | 0.173092097 | 27.71298
88.6996172 | 0.107530586 | 60.04438 | 90.3556406 | 0.173299581 | 34.33493
88.7111172 | 0.107722111 | 107.2618 | 90.3633125 | 0.173523024 | 27.29167
88.7248125 | 0.107849792 | 65.22992 | 90.3690625 | 0.173733711 | 40.01932
88.7343906 | 0.107996628 | 105.1214 | 90.3767266 | 0.173925221 | 34.29727
88.7478125 | 0.108124308 | 54.55555 | 90.3843906 | 0.174148679 | 15.02187
88.7573906 | 0.108299874 | 65.54985 | 90.3882266 | 0.17440404 | 22.23941
88.7688984 | 0.108475432 | 72.05243 | 90.3939766 | 0.17466259 | 43.6531
88.7803984 | 0.108635038 | 104.5829 | 90.4016406 | 0.174838156 | 45.2556
88.7940859 | 0.108765915 | 54.60304 | 90.4095859 | 0.175013721 | 18.48817
88.8036719 | 0.108941473 | 75.01586 | 90.4134219 | 0.175221205 | 33.81694
88.81325 | 0.109069154 | 84.09396 | 90.4210859 | 0.175447837 | 16.02326
88.8266719 | 0.10922876 | 60.01353 | 90.4249219 | 0.175687239 | 30.02235
88.83625 | 0.109388359 | 70.64099 | 90.4306719 | 0.175878763 | 31.59227
88.84775 | 0.109551154 | 105.1206 | 90.4383359 | 0.176121354 | 8.566391
88.8611719 | 0.109678835 | 46.1633 | 90.44025 | 0.176344797 | 40.05691
88.87075 | 0.109886318 | 68.63583 | 90.4479219 | 0.176536322 | 25.73363
88.8806094 | 0.110029966 | 80.06182 | 90.4536719 | 0.176759765 | 23.70108
88.8921094 | 0.110173605 | 58.8829 | 90.4594219 | 0.17700237 | 36.93779
88.9016953 | 0.110336401 | 54.60029 | 90.4670859 | 0.177209854 | 32.75401
88.9112812 | 0.110511966 | 72.05559 | 90.4728359 | 0.177385405 | 27.29167
88.9227812 | 0.110671565 | 105.0595 | 90.4785859 | 0.177596092 | 25.16061
88.9361953 | 0.110799246 | 50.05065 | 90.4846094 | 0.177835494 | 32.0131
88.9457812 | 0.11099077 | 89.95851 | 90.4922734 | 0.178074896 | 20.02872
88.9575547 | 0.111121647 | 60.04689 | 90.4961094 | 0.178266421 | 15.81221
88.9690547 | 0.111313164 | 53.35371 | 90.4999453 | 0.178509012 | 34.30002
88.9767188 | 0.111456811 | 80.06126 | 90.5076094 | 0.178732455 | 40.01587
88.9882188 | 0.111600451 | 76.40432 | 90.5152734 | 0.178923979 | 21.84933
89.0016328 | 0.111776017 | 53.62677 | 90.5191094 | 0.179099545 | 31.59227
89.0112188 | 0.111954771 | 72.05559 | 90.5267734 | 0.179342136 | 16.02326
89.0227188 | 0.11211437 | 66.73234 | 90.5306094 | 0.179581538 | 24.01818
89.0323047 | 0.112258017 | 61.77608 | 90.5363594 | 0.17982094 | 27.29167
89.0421641 | 0.112417616 | 65.50281 | 90.5421094 | 0.180031627 | 32.75401
89.0536641 | 0.112593181 | 58.83498 | 90.5478594 | 0.180207178 | 32.04568
89.0632422 | 0.112755977 | 60.06241 | 90.5555312 | 0.18044658 | 18.45058
89.0728281 | 0.112915576 | 60.0604 | 90.5593594 | 0.180654064 | 28.58933
89.0824141 | 0.113075182 | 60.01353 | 90.5653828 | 0.180864751 | 16.02326
89.0919922 | 0.113234781 | 80.06182 | 90.5692188 | 0.181104153 | 50.05039
89.1034922 | 0.11337842 | 64.33135 | 90.5788047 | 0.181295678 | 14.80603
89.1149922 | 0.113557182 | 78.01012 | 90.5826328 | 0.181554228 | 17.16769
89.1286875 | 0.11373274 | 60.02538 | 90.5864688 | 0.181777671 | 36.93779
89.1363516 | 0.113860421 | 36.93779 | 90.5941328 | 0.181985155 | 32.0461
89.1440156 | 0.114067905 | 64.33422 | 90.6018047 | 0.182224557 | 19.66022
89.1555156 | 0.114246659 | 54.60086 | 90.6056328 | 0.18241927 | 16.02326
89.1651016 | 0.114422224 | 80.06126 | 90.6094688 | 0.182658672 | 24.01818
89.1766016 | 0.114565864 | 66.73234 | 90.6152188 | 0.182898074 | 39.35726
89.1861875 | 0.114709511 | 43.65566 | 90.6228828 | 0.183092803 | 36.97586
89.1938516 | 0.114885069 | 72.31996 | 90.6305547 | 0.183300287 | 15.99026
89.205625 | 0.115047865 | 66.73234 | 90.6343828 | 0.183539689 | 30.02235
89.2152109 | 0.115191512 | 65.50542 | 90.6401328 | 0.183731213 | 9.122669
89.2267109 | 0.11536707 | 53.35371 | 90.6420547 | 0.183941886 | 25.16019
89.234375 | 0.115510717 | 65.50542 | 90.6480781 | 0.184181288 | 24.01818
89.245875 | 0.115686275 | 53.62621 | 90.6538281 | 0.18442069 | 25.37153
89.2554609 | 0.115865029 | 65.50243 | 90.6595781 | 0.184647322 | 36.93845
89.2669609 | 0.116040595 | 56.16036 | 90.6672422 | 0.184854805 | 17.16724
89.2768203 | 0.116216153 | 60.0109 | 90.6710781 | 0.185078248 | 22.51705
89.2863984 | 0.116375759 | 65.50243 | 90.6768281 | 0.18533361 | 29.53064
89.2978984 | 0.116551325 | 52.25093 | 90.6825781 | 0.185528323 | 27.71298
89.3055703 | 0.116698153 | 40.01619 | 90.6883281 | 0.185735807 | 42.90132
89.3132344 | 0.116889678 | 60.04438 | 90.6979141 | 0.18595925 | 16.89022
89.3247344 | 0.117081203 | 66.73605 | 90.7017422 | 0.186185896 | 8.601299
89.3343203 | 0.117224842 | 65.28304 | 90.7036641 | 0.186409339 | 36.93779
89.3439062 | 0.117371678 | 54.55612 | 90.7113281 | 0.186616823 | 27.71298
89.3534844 | 0.117547244 | 47.51884 | 90.7170781 | 0.186824307 | 27.29361
89.3633438 | 0.117754728 | 60.06278 | 90.7228281 | 0.187034979 | 23.58808
89.3729297 | 0.117914326 | 66.68129 | 90.7288516 | 0.187290341 | 16.02284
89.3825078 | 0.118057966 | 58.88387 | 90.7326875 | 0.187529743 | 19.98757
89.3920938 | 0.118220761 | 65.50243 | 90.7365156 | 0.187721267 | 25.37153
89.4035938 | 0.118396327 | 40.01566 | 90.7422656 | 0.187947899 | 32.0461
89.4112578 | 0.118587852 | 60.06341 | 90.7499375 | 0.188187301 | 7.495223
89.4208438 | 0.11874745 | 53.62591 | 90.7518516 | 0.188442677 | 32.16693
89.4304297 | 0.118926205 | 49.73184 | 90.7576016 | 0.188621432 | 25.73363
89.4383672 | 0.119085811 | 60.06241 | 90.7633516 | 0.188844875 | 34.29973
89.4479531 | 0.11924541 | 65.50281 | 90.7710156 | 0.189068317 | 18.48817
89.4594531 | 0.119420975 | 36.93827 | 90.7748516 | 0.189275801 | 14.8362
89.4671172 | 0.119628459 | 58.88326 | 90.7786875 | 0.189534351 | 34.30002
89.4767031 | 0.119791254 | 54.60304 | 90.7863516 | 0.189757794 | 18.48769
89.4862891 | 0.119966812 | 46.16308 | 90.7901875 | 0.189965278 | 16.89126
89.4958672 | 0.120174296 | 85.80136 | 90.7940156 | 0.19019191 | 15.02099
89.5054531 | 0.120286018 | 54.60086 | 90.7978516 | 0.190447286 | 25.73363
89.5150391 | 0.120461583 | 40.76492 | 90.8036016 | 0.190670729 | 28.59136
89.5229766 | 0.120656297 | 72.05243 | 90.809625 | 0.190881401 | 24.01818
89.5344766 | 0.120815903 | 54.60247 | 90.815375 | 0.191120803 | 30.02219
89.5440625 | 0.120991461 | 46.16308 | 90.821125 | 0.191312328 | 24.01818
89.5536406 | 0.121198945 | 42.91876 | 90.826875 | 0.19155173 | 9.122669
89.5613125 | 0.121377699 | 43.65367 | 90.8287969 | 0.191762403 | 34.29958
89.5689766 | 0.121553265 | 54.60029 | 90.8364609 | 0.191985846 | 34.30018
89.5785625 | 0.12172883 | 60.01353 | 90.844125 | 0.192209288 | 8.601299
89.5881406 | 0.121888429 | 53.41061 | 90.8460469 | 0.192432731 | 23.70098
89.5958125 | 0.122032069 | 50.63347 | 90.8517969 | 0.192675337 | 17.13233
89.6056719 | 0.12222679 | 54.55804 | 90.855625 | 0.19289878 | 25.73363
89.61525 | 0.122402348 | 50.05065 | 90.861375 | 0.193122223 | 23.70245
89.6248359 | 0.122593872 | 43.65367 | 90.867125 | 0.193364814 | 27.71298
89.6325 | 0.122769438 | 47.12614 | 90.872875 | 0.193572298 | 17.16724
89.6401719 | 0.122932233 | 60.01353 | 90.8767109 | 0.193795741 | 15.81262
89.64975 | 0.123091832 | 46.20067 | 90.8805469 | 0.194038332 | 16.06158
89.6593359 | 0.123299316 | 36.93845 | 90.8846484 | 0.194293693 | 27.71311
89.667 | 0.123506799 | 47.12585 | 90.8903984 | 0.194501176 | 40.05691
89.6746719 | 0.123669595 | 56.11536 | 90.8980703 | 0.194692701 | 0
89.6845234 | 0.123845153 | 43.69835 | 90.8980703 | 0.194951266 | 24.01818
89.6921953 | 0.124020718 | 54.55555 | 90.9038203 | 0.195190668 | 24.01818
89.7017734 | 0.124196284 | 43.70009 | 90.9095703 | 0.19543007 | 39.36081
89.7094453 | 0.124371842 | 53.58258 | 90.9172344 | 0.195624784 | 18.48778
89.7190234 | 0.124550596 | 60.08511 | 90.9210703 | 0.195832267 | 15.99026
89.7305312 | 0.124742121 | 36.93845 | 90.9248984 | 0.196071669 | 14.13823
89.7381953 | 0.124949604 | 43.65367 | 90.9287344 | 0.19634299 | 39.36049
89.7458594 | 0.12512517 | 65.28304 | 90.9363984 | 0.196537703 | 18.48817
89.7554453 | 0.125272006 | 45.21118 | 90.9402344 | 0.196745187 | 15.0206
89.7633828 | 0.125447571 | 36.97586 | 90.9440703 | 0.197000563 | 25.37153
89.7710547 | 0.125655055 | 54.56021 | 90.9498203 | 0.197227195 | 18.4501
89.7806328 | 0.125830606 | 42.91876 | 90.9536484 | 0.197434679 | 24.01818
89.7883047 | 0.12600936 | 40.02868 | 90.9593984 | 0.197674081 | 20.02882
89.7940547 | 0.126153007 | 42.86597 | 90.9632344 | 0.197865605 | 9.049388
89.8036328 | 0.12637645 | 50.05091 | 90.9654297 | 0.198108196 | 30.01281
89.8132188 | 0.126567975 | 35.3205 | 90.9730938 | 0.198363557 | 25.73363
89.8189688 | 0.12673077 | 54.60029 | 90.9788438 | 0.198587 | 9.084523
89.8285547 | 0.126906335 | 60.01053 | 90.9807578 | 0.198797688 | 17.16769
89.8381328 | 0.127065942 | 45.25947 | 90.9845938 | 0.199021131 | 25.73363
89.8460781 | 0.127241492 | 46.20115 | 90.9903438 | 0.199244574 | 20.94649
89.8556641 | 0.127448976 | 49.19061 | 90.9960938 | 0.199519083 | 18.48769
89.8652422 | 0.12764369 | 32.7514 | 90.9999297 | 0.199726567 | 27.71311
89.8709922 | 0.127819255 | 48.06774 | 91.0056797 | 0.19993405 | 17.13233
89.8786641 | 0.127978861 | 40.01566 | 91.0095078 | 0.200157493 | 15.81262
89.8863281 | 0.128170386 | 36.37913 | 91.0133438 | 0.200400084 | 25.73363
89.8939922 | 0.128381059 | 60.05977 | 91.0190938 | 0.200623527 | 17.16609
89.9035781 | 0.128540665 | 30.02219 | 91.0229297 | 0.200846985 | 22.23941
89.9093281 | 0.12873219 | 40.01639 | 91.0286797 | 0.201105535 | 15.99026
89.9169922 | 0.128923714 | 55.15625 | 91.0325078 | 0.201344937 | 20.02872
89.9268516 | 0.129102468 | 60.04908 | 91.0363438 | 0.201536462 | 18.48778
89.9383516 | 0.129293978 | 43.6531 | 91.0401797 | 0.201743945 | 13.94521
89.9460156 | 0.129469544 | 48.06774 | 91.0440078 | 0.202018455 | 33.18811
89.9536875 | 0.12962915 | 40.01619 | 91.0519531 | 0.202257857 | 7.994837
89.9613516 | 0.129820675 | 39.36049 | 91.0538672 | 0.202497274 | 27.29361
89.9690156 | 0.130015388 | 43.6981 | 91.0596172 | 0.202707946 | 34.29958
89.9766875 | 0.130190954 | 40.01639 | 91.0672812 | 0.202931389 | 16.02326
89.9843516 | 0.130382478 | 40.01566 | 91.0711172 | 0.203170791 | 7.889823
89.9920156 | 0.130574003 | 48.80555 | 91.0730312 | 0.203413382 | 20.02872
89.9999609 | 0.130736798 | 40.01932 | 91.0768672 | 0.203604907 | 7.054401
90.007625 | 0.130928308 | 40.05712 | 91.0787812 | 0.203876227 | 25.73363
90.0152969 | 0.131119832 | 34.29958 | 91.0845312 | 0.20409967 | 16.925
90.0229609 | 0.131343275 | 65.28372 | 91.0883672 | 0.204326317 | 8.601299
90.0325469 | 0.131490111 | 40.01566 | 91.0902891 | 0.20454976 | 22.51714
90.0402109 | 0.131681636 | 27.71298 | 91.0960391 | 0.204805121 | 23.70245
90.0459609 | 0.13188912 | 48.01887 | 91.1017891 | 0.205047712 | 34.29958
90.053625 | 0.132048726 | 64.33422 | 91.1094531 | 0.205271155 | 9.225334
90.065125 | 0.13222748 | 34.33493 | 91.1113672 | 0.205478638 | 8.601299
90.0727969 | 0.132450923 | 36.02599 | 91.1132891 | 0.205702081 | 25.36985
90.0785469 | 0.13261053 | 38.25615 | 91.1190391 | 0.205928728 | 21.19269
90.0864844 | 0.132818013 | 36.02937 | 91.1247891 | 0.206200048 | 19.76779
90.0922344 | 0.132977605 | 33.8147 | 91.1288906 | 0.206407532 | 23.70245
90.0998984 | 0.133204252 | 50.05117 | 91.1346406 | 0.206650123 | 0
90.1094844 | 0.133395776 | 48.02246 | 91.1346406 | 0.206857607 | 24.01818
90.1171484 | 0.133555368 | 43.69835 | 91.1403906 | 0.207097009 | 22.23812
90.1248203 | 0.133730933 | 32.16711 | 91.1461406 | 0.207355574 | 0
90.1305703 | 0.133909687 | 46.20067 | 91.1461406 | 0.207594976 | 25.73363
90.1401562 | 0.134117171 | 36.93827 | 91.1518906 | 0.207818419 | 25.73363
90.1478203 | 0.134324655 | 40.02868 | 91.1576406 | 0.208041862 | 15.81262
90.1535703 | 0.134468302 | 49.45671 | 91.1614766 | 0.208284453 | 16.55846
90.1710938 | 0.134822622 | #DIV/0! | 91.1691406 | 0.208747298 | #DIV/0!
90.1710938 | 0.134822622 | 25.73363 | 91.1691406 | 0.208747298 | 23.70108
90.1768438 | 0.135046065 | 46.20067 | 91.1748906 | 0.208989903 | 18.48817
90.1864297 | 0.135253549 | 39.36101 | 91.1787266 | 0.209197387 | 16.02284
90.1940938 | 0.135448262 | 30.02219 | 91.1825625 | 0.209436789 | 8.445851
90.1998438 | 0.135639787 | 50.05457 | 91.1844766 | 0.209663421 | 24.01818
90.2094297 | 0.135831296 | 43.65367 | 91.1902266 | 0.209902823 | 17.16724
90.2170938 | 0.136006862 | 39.36049 | 91.1940625 | 0.210126266 | 24.01818
90.2247578 | 0.136201575 | 40.05691 | 91.1998125 | 0.210365668 | 14.80517
90.2324297 | 0.1363931 | 32.75122 | 91.2036406 | 0.210624233 | 19.80586
90.2381797 | 0.136568666 | 47.481 | 91.20775 | 0.210831717 | 8.566391
90.2480312 | 0.136776149 | 32.16693 | 91.2096641 | 0.21105516 | 7.922008
90.2537812 | 0.136954904 | 48.06774 | 91.2115859 | 0.21129775 | 21.19261
90.2614531 | 0.13711451 | 32.01352 | 91.2173359 | 0.211569071 | 18.48817
90.2691172 | 0.137353912 | 40.05691 | 91.2211719 | 0.211776555 | 9.224852
90.2767891 | 0.137545437 | 42.87457 | 91.2230859 | 0.211984038 | 13.97328
90.2844531 | 0.137724191 | 46.20115 | 91.2269219 | 0.212258562 | 14.99088
90.2940391 | 0.137931675 | 27.71311 | 91.23075 | 0.212513924 | 17.16724
90.2997891 | 0.138139158 | 30.02219 | 91.2345859 | 0.212737367 | 23.70254
90.3055391 | 0.138330683 | 35.3205 | 91.2403359 | 0.212979957 | 18.48817
90.3112891 | 0.138493478 | 50.00966 | 91.2441719 | 0.213187441 | 14.10912
90.3208672 | 0.138685003 | 38.29356 | 91.248 | 0.213458762 | 16.92463
90.3288125 | 0.138892487 | 36.94094 | 91.2518359 | 0.213685408 | 8.566391
90.3364766 | 0.139099956 | 42.87097 | 91.25375 | 0.213908851 | 8.601299
90.3441406 | 0.139278725 | 26.70714 | 91.2556719 | 0.214132294 | 23.70245
90.3479766 | 0.139422357 | 43.6531 | 91.2614219 | 0.214374885 | 22.51714
90.3556406 | 0.139597923 | 36.97604 | 91.2671719 | 0.214630246 | 15.99026
90.3633125 | 0.139805406 | 46.16308 | 91.271 | 0.214869648 | 8.601299
90.3728906 | 0.14001289 | 27.29348 | 91.2729219 | 0.215093091 | 8.44485
90.3786406 | 0.140223563 | 36.02621 | 91.2748359 | 0.215319738 | 32.01352
90.3843906 | 0.140383169 | 50.05091 | 91.2825 | 0.21555914 | 7.526208
90.3939766 | 0.140574694 | 27.71311 | 91.2844219 | 0.215814501 | 16.90706
90.3997266 | 0.140782177 | 40.80498 | 91.2885234 | 0.216057092 | 17.16769
90.4076719 | 0.140976891 | 36.93779 | 91.2923594 | 0.216280535 | 16.02284
90.4153359 | 0.141184375 | 32.7514 | 91.2961953 | 0.216519937 | 15.77908
90.4210859 | 0.14135994 | 40.01932 | 91.3000234 | 0.216762543 | 8.601299
90.42875 | 0.14155145 | 36.41373 | 91.3019453 | 0.216985986 | 9.225334
90.4364219 | 0.141762137 | 40.01566 | 91.3038594 | 0.217193469 | 25.73363
90.4440859 | 0.141953662 | 48.02338 | 91.3096094 | 0.217416912 | 14.8362
90.45175 | 0.142113253 | 30.02219 | 91.3134453 | 0.217675462 | 14.99088
90.4575 | 0.142304778 | 31.62288 | 91.3172734 | 0.217930824 | 15.02099
90.4651719 | 0.142547384 | 30.02454 | 91.3211094 | 0.2181862 | 19.70028
90.4709219 | 0.142738894 | 40.01587 | 91.3249453 | 0.218380913 | 7.495663
90.4785859 | 0.142930418 | 34.30903 | 91.3268594 | 0.218636274 | 7.495242
90.4846094 | 0.143105984 | 29.53064 | 91.3287734 | 0.218891636 | 22.23941
90.4903594 | 0.143300697 | 27.71298 | 91.3345234 | 0.219150186 | 8.60076
90.4961094 | 0.143508181 | 36.93779 | 91.3364453 | 0.219373643 | 17.13233
90.5037734 | 0.143715665 | 40.05712 | 91.3402734 | 0.219597086 | 29.67279
90.5114453 | 0.143907189 | 42.87488 | 91.3479453 | 0.219855636 | 0
90.5191094 | 0.144085944 | 43.65335 | 91.3479453 | 0.22006312 | 14.99093
90.5267734 | 0.144261509 | 27.71298 | 91.3517734 | 0.220318481 | 8.02792
90.5325234 | 0.144468993 | 34.33493 | 91.3536953 | 0.220557883 | 23.70098
90.5401953 | 0.144692436 | 39.36101 | 91.3594453 | 0.220800489 | 7.995338
90.5478594 | 0.144887149 | 32.75122 | 91.3613594 | 0.221039891 | 15.02148
90.5536094 | 0.145062715 | 41.18345 | 91.3651953 | 0.221295252 | 10.38339
90.5634688 | 0.145302117 | 21.84889 | 91.3673828 | 0.221505925 | 15.02187
90.5673047 | 0.145477682 | 47.07794 | 91.3712188 | 0.221761286 | 17.16724
90.5749688 | 0.145640478 | 25.73375 | 91.3750547 | 0.221984729 | 13.9445
90.5807188 | 0.14586392 | 20.02819 | 91.3788828 | 0.222259253 | 8.02792
90.5845547 | 0.146055445 | 46.16308 | 91.3808047 | 0.222498655 | 9.22529
90.5941328 | 0.146262929 | 33.85179 | 91.3827188 | 0.222706139 | 24.01818
90.6018047 | 0.146489561 | 60.0109 | 91.3884688 | 0.222945541 | 13.20593
90.6113828 | 0.146649167 | 27.71298 | 91.3923047 | 0.223236009 | 8.565816
90.6171328 | 0.146856651 | 18.48826 | 91.3942188 | 0.223459467 | 9.225475
90.6209688 | 0.147064134 | 49.23067 | 91.3961328 | 0.223666936 | 27.94619
90.6305547 | 0.147258848 | 43.6574 | 91.4038047 | 0.22394146 | 0
90.6382188 | 0.147434399 | 25.15872 | 91.4038047 | 0.224164903 | 8.566391
90.6442422 | 0.147673815 | 36.37865 | 91.4057188 | 0.224388346 | 7.402823
90.6519062 | 0.147884488 | 48.07196 | 91.4076328 | 0.224646896 | 24.01667
90.6595781 | 0.14804408 | 30.02235 | 91.4133828 | 0.224886313 | 0
90.6653281 | 0.148235604 | 24.01667 | 91.4133828 | 0.225141674 | 22.23941
90.6710781 | 0.148475021 | 21.41546 | 91.4191328 | 0.225400224 | 9.262883
90.6749062 | 0.148653775 | 54.60521 | 91.4210547 | 0.225607708 | 7.995338
90.6844922 | 0.148829326 | 18.48769 | 91.4229688 | 0.22584711 | 23.70098
90.6883281 | 0.14903681 | 36.93827 | 91.4287188 | 0.226089716 | 16.02284
90.6959922 | 0.149244294 | 49.23092 | 91.4325547 | 0.226329118 | 0
90.7055781 | 0.149439007 | 18.48817 | 91.4325547 | 0.22656852 | 14.99093
90.7094141 | 0.149646491 | 25.73363 | 91.4363828 | 0.226823881 | 7.001228
90.7151641 | 0.149869934 | 43.65335 | 91.4383047 | 0.22709839 | 15.98926
90.7228281 | 0.150045499 | 33.69696 | 91.4421328 | 0.227337807 | 8.02792
90.7288516 | 0.150224254 | 25.73375 | 91.4440547 | 0.227577209 | 28.59123
90.7346016 | 0.150447696 | 30.02219 | 91.4500781 | 0.227787882 | 15.99026
90.7403516 | 0.150639221 | 46.20067 | 91.4539062 | 0.228027284 | 0
90.7499375 | 0.150846705 | 29.53064 | 91.4539062 | 0.228282645 | 14.83573
90.7556875 | 0.151041418 | 36.93827 | 91.4577422 | 0.22854121 | 7.994921
90.7633516 | 0.151248902 | 30.02219 | 91.4596562 | 0.228780612 | 27.71298
90.7691016 | 0.151440427 | 25.73363 | 91.4654062 | 0.228988096 | 7.922388
90.7748516 | 0.15166387 | 39.36049 | 91.4673281 | 0.229230687 | 7.495663
90.7825156 | 0.151858583 | 30.02219 | 91.4692422 | 0.229486048 | 7.054375
90.7882656 | 0.152050108 | 32.7514 | 91.4711562 | 0.229757369 | 9.262928
90.7940156 | 0.152225673 | 32.0461 | 91.4730781 | 0.229964852 | 15.77908
90.8016875 | 0.152465075 | 26.57789 | 91.4769062 | 0.230207458 | 15.02187
90.8077109 | 0.152691707 | 27.71298 | 91.4807422 | 0.230462819 | 7.994921
90.8134609 | 0.152899191 | 27.71298 | 91.4826562 | 0.230702221 | 7.922388
90.8192109 | 0.153106675 | 48.01887 | 91.4845781 | 0.230944812 | 15.99026
90.826875 | 0.153266281 | 39.40107 | 91.4884062 | 0.231184214 | 8.027417
90.8345469 | 0.153460994 | 34.29958 | 91.4903281 | 0.231423631 | 16.89126
90.8422109 | 0.153684437 | 27.71298 | 91.4941562 | 0.231650263 | 6.689989
90.8479609 | 0.153891921 | 18.48817 | 91.4960781 | 0.231937543 | 7.995338
90.8517969 | 0.154099405 | 39.36049 | 91.4979922 | 0.232176945 | 16.92463
90.8594609 | 0.154294118 | 25.73363 | 91.5018281 | 0.232403591 | 7.495663
90.8652109 | 0.154517561 | 30.02219 | 91.5037422 | 0.232658952 | 15.02142
90.8709609 | 0.154709086 | 39.36101 | 91.5075781 | 0.232914314 | 0
90.878625 | 0.154903799 | 21.84876 | 91.5075781 | 0.233172864 | 17.16769
90.8824609 | 0.155079365 | 29.03115 | 91.5114141 | 0.233396307 | 9.224852
90.8884844 | 0.155286849 | 34.29973 | 91.5133281 | 0.23360379 | 7.495193
90.8961484 | 0.155510291 | 27.29348 | 91.5152422 | 0.233859167 | 7.433378
90.9018984 | 0.155720964 | 40.05691 | 91.5171641 | 0.234117717 | 14.10917
90.9095703 | 0.155912489 | 10.90251 | 91.5209922 | 0.234389037 | 8.601299
90.9114844 | 0.156088054 | 36.93779 | 91.5229141 | 0.23461248 | 15.77908
90.9191484 | 0.156295538 | 39.40107 | 91.5267422 | 0.234855086 | 23.58778
90.9268203 | 0.156490251 | 42.86597 | 91.5327656 | 0.235110447 | 0
90.9363984 | 0.156713694 | 25.73363 | 91.5327656 | 0.235349849 | 8.480268
90.9421484 | 0.156937137 | 17.16769 | 91.5346875 | 0.235576481 | 7.495663
90.9459844 | 0.15716058 | 32.16711 | 91.5366016 | 0.235831842 | 0
90.9517344 | 0.157339334 | 32.75122 | 91.5366016 | 0.236087203 | 25.36985
90.9574844 | 0.1575149 | 24.01818 | 91.5423516 | 0.23631385 | 0
90.9632344 | 0.157754302 | 35.55851 | 91.5423516 | 0.23658517 | 7.495271
90.9711797 | 0.157977745 | 18.17081 | 91.5442656 | 0.236840531 | 7.432947
90.9750078 | 0.158188418 | 27.71311 | 91.5461875 | 0.237099096 | 7.995338
90.9807578 | 0.158395901 | 43.6981 | 91.5481016 | 0.237338498 | 17.16724
90.9884297 | 0.158571467 | 30.02235 | 91.5519375 | 0.237561941 | 7.40321
90.9941797 | 0.158762991 | 33.81738 | 91.5538516 | 0.237820491 | 16.02284
91.0018438 | 0.158989623 | 30.02219 | 91.5576875 | 0.238059893 | 7.495663
91.0075938 | 0.159181148 | 27.71298 | 91.5596016 | 0.238315254 | 0
91.0133438 | 0.159388632 | 15.81228 | 91.5596016 | 0.238570631 | 22.23941
91.0171797 | 0.159631222 | 32.75122 | 91.5653516 | 0.238829181 | 16.02284
91.0229297 | 0.159806788 | 36.93827 | 91.5691875 | 0.239068583 | 0
91.0305938 | 0.160014272 | 25.73363 | 91.5691875 | 0.239292026 | 7.88978
91.0363438 | 0.160237715 | 23.70108 | 91.5711016 | 0.239534631 | 15.02142
91.0420938 | 0.16048032 | 34.3114 | 91.5749375 | 0.239789993 | -7.526208
91.0481172 | 0.160655871 | 30.02219 | 91.5730156 | 0.240045354 | 7.922388
91.0538672 | 0.160847396 | 27.71311 | 91.5749375 | 0.240287945 | 7.995338
91.0596172 | 0.161054879 | 27.29348 | 91.5768516 | 0.240527347 | 14.13714
91.0653672 | 0.161265552 | 40.01566 | 91.5806875 | 0.240798682 | 15.78006
91.0730312 | 0.161457077 | 27.71311 | 91.5845156 | 0.241041273 | 0
91.0787812 | 0.16166456 | 18.48817 | 91.5845156 | 0.241280675 | 15.02187
91.0826172 | 0.161872044 | 36.41615 | 91.5883516 | 0.241536036 | 13.97291
91.0902891 | 0.162082717 | 19.98757 | 91.5921875 | 0.24181056 | 7.495663
91.0941172 | 0.162274241 | 17.16724 | 91.5941016 | 0.242065921 | 0
91.0979531 | 0.162497684 | 36.93827 | 91.5941016 | 0.242289364 | 14.8362
91.1056172 | 0.162705168 | 25.36985 | 91.5979375 | 0.242547914 | 0
91.1113672 | 0.162931815 | 30.02454 | 91.5979375 | 0.242771357 | 14.10834
91.1171172 | 0.163123325 | 25.73375 | 91.6017656 | 0.243042693 | 0
91.1228672 | 0.163346767 | 28.58919 | 91.6017656 | 0.243282095 | 0
91.1288906 | 0.163557455 | 27.71298 | 91.6017656 | 0.243540645 | 8.601299
91.1346406 | 0.163764939 | 40.05712 | 91.6036875 | 0.243764088 | 7.995338
91.1423125 | 0.163956463 | 21.8062 | 91.6056016 | 0.24400349 | 14.96882
91.1461406 | 0.164132014 | 25.36985 | 91.6097109 | 0.244278014 | 7.495663
91.1518906 | 0.164358661 | 34.33508 | 91.611625 | 0.244533375 | 7.995338
91.1595625 | 0.164582103 | 30.02219 | 91.6135391 | 0.244772777 | 7.921976
91.1653125 | 0.164773628 | 17.13233 | 91.6154609 | 0.245015368 | 7.495223
91.1691406 | 0.164997071 | 29.53049 | 91.617375 | 0.245270744 | 14.13792
91.1748906 | 0.165191785 | 25.73375 | 91.6212109 | 0.245542064 | 7.40321
91.1806406 | 0.165415227 | 36.97586 | 91.623125 | 0.245800614 | 0
91.1883125 | 0.165622711 | 25.37153 | 91.623125 | 0.246040016 | 8.566391
91.1940625 | 0.165849343 | 25.73363 | 91.6250391 | 0.246263459 | 0
91.1998125 | 0.166072786 | 30.02235 | 91.6250391 | 0.246537983 | 8.027502
91.2055625 | 0.16626431 | 38.25596 | 91.6269609 | 0.246777385 | 7.995305
91.2135 | 0.166471794 | 8.445851 | 91.628875 | 0.247016788 | 0
91.2154141 | 0.166698426 | 18.48769 | 91.628875 | 0.247259378 | 14.13708
91.21925 | 0.16690591 | 40.05712 | 91.6327109 | 0.247530714 | 7.495663
91.2269219 | 0.167097434 | 18.4501 | 91.634625 | 0.247786075 | 0
91.23075 | 0.167304918 | 36.41615 | 91.634625 | 0.248044625 | 8.02792
91.2384219 | 0.167515591 | 25.73363 | 91.6365469 | 0.248284027 | 7.99442
91.2441719 | 0.167739034 | 25.73363 | 91.6384609 | 0.248523444 | 14.83659
91.2499219 | 0.167962477 | 17.13233 | 91.6422969 | 0.248781994 | 0
91.25375 | 0.16818592 | 42.91876 | 91.6422969 | 0.249053314 | 0
91.2614219 | 0.168364674 | 30.02235 | 91.6422969 | 0.249292716 | 6.972068
91.2671719 | 0.168556198 | 17.13233 | 91.6442109 | 0.24956724 | 15.02181
91.271 | 0.168779641 | 23.70245 | 91.6480469 | 0.249822602 | 0
91.27675 | 0.169022232 | 30.02219 | 91.6480469 | 0.250046045 | 6.589026
91.2825 | 0.169213757 | 21.45621 | 91.6499609 | 0.250336528 | 17.16884
91.2866094 | 0.169405282 | 24.01818 | 91.6537969 | 0.250559956 | 0
91.2923594 | 0.169644684 | 19.70028 | 91.6537969 | 0.250815332 | 7.495712
91.2961953 | 0.169839397 | 40.01619 | 91.6557109 | 0.251070678 | 0
91.3038594 | 0.170030922 | 24.01818 | 91.6557109 | 0.251313299 | 7.496103
91.3096094 | 0.170270324 | 30.02235 | 91.657625 | 0.251568645 | 7.525766
91.3153594 | 0.170461848 | 19.70018 | 91.6595469 | 0.251824021 | 8.445968
91.3191953 | 0.170656562 | 30.02235 | 91.6614609 | 0.252050638 | 7.495223
91.3249453 | 0.170848086 | 25.73363 | 91.663375 | 0.252306014 | 0
91.3306953 | 0.171071529 | 15.98926 | 91.663375 | 0.252577335 | 7.432947
91.3345234 | 0.171310946 | 16.92612 | 91.6652969 | 0.2528359 | 0
91.3383594 | 0.171537578 | 40.01566 | 91.6652969 | 0.25310722 | 8.565368
91.3460234 | 0.171729103 | 27.71311 | 91.6672109 | 0.253330678 | 6.972813
91.3517734 | 0.171936586 | 25.37153 | 91.669125 | 0.253605187 | 0
91.3575234 | 0.172163218 | 30.02219 | 91.669125 | 0.253876507 | 16.02284
91.3632734 | 0.172354743 | 19.80586 | 91.6729609 | 0.254115909 | 0
91.3673828 | 0.172562227 | 27.71311 | 91.6729609 | 0.254374474 | 7.054743
91.3731328 | 0.17276971 | 31.62483 | 91.674875 | 0.254645795 | 0
91.3808047 | 0.173012301 | 25.73363 | 91.674875 | 0.254901141 | 9.122669
91.3865547 | 0.173235744 | 18.4501 | 91.6767969 | 0.255111814 | 0
91.3903828 | 0.173443228 | 16.92612 | 91.6767969 | 0.255383164 | 0
91.3942188 | 0.17366986 | 30.02235 | 91.6767969 | 0.25563851 | 15.78006
91.3999688 | 0.173861384 | 25.73363 | 91.680625 | 0.255881101 | 0
91.4057188 | 0.174084827 | 40.01566 | 91.680625 | 0.256152451 | 0
91.4133828 | 0.174276352 | 16.92612 | 91.680625 | 0.256439716 | 7.432947
91.4172188 | 0.174502984 | 18.48778 | 91.6825469 | 0.256698281 | 7.994921
91.4210547 | 0.174710467 | 18.4501 | 91.6844609 | 0.256937683 | 8.566966
91.4248828 | 0.174917951 | 25.73363 | 91.686375 | 0.257161111 | 9.048306
91.4306328 | 0.175141394 | 29.53049 | 91.6885703 | 0.257403731 | 7.054743
91.4363828 | 0.175336108 | 25.73363 | 91.6904844 | 0.257675052 | 6.311874
91.4421328 | 0.175559551 | 25.15872 | 91.6923984 | 0.25797829 | 0
91.4481562 | 0.175798967 | 27.71298 | 91.6923984 | 0.258220881 | 0
91.4539062 | 0.176006451 | 29.53049 | 91.6923984 | 0.258460283 | 0
91.4596562 | 0.176201165 | 17.16769 | 91.6923984 | 0.258699685 | 7.001202
91.4634922 | 0.176424608 | 30.02235 | 91.6943203 | 0.258974195 | 0
91.4692422 | 0.176616132 | 7.889823 | 91.6943203 | 0.259229571 | -7.525766
91.4711562 | 0.176858723 | 25.73363 | 91.6923984 | 0.259484947 | 7.922388
91.4769062 | 0.177082166 | 27.71298 | 91.6943203 | 0.259727538 | 7.995338
91.4826562 | 0.17728965 | 25.73363 | 91.6962344 | 0.25996694 | 6.662165
91.4884062 | 0.177513093 | 27.29361 | 91.6981484 | 0.260254234 | 0
91.4941562 | 0.177723765 | 27.71298 | 91.6981484 | 0.260512769 | 0
91.4999062 | 0.177931249 | 18.48817 | 91.6981484 | 0.260768145 | 14.13823
91.5037422 | 0.178138733 | 18.48769 | 91.7019844 | 0.261039466 | 7.402394
91.5075781 | 0.178346217 | 22.23941 | 91.7038984 | 0.261298031 | -14.10917
91.5133281 | 0.178604767 | 30.02235 | 91.7000703 | 0.261569351 | 7.995338
91.5190781 | 0.178796291 | 18.48817 | 91.7019844 | 0.261808753 | 8.566518
91.5229141 | 0.179003775 | 16.89014 | 91.7038984 | 0.262032181 | 0
91.5267422 | 0.179230422 | 17.16527 | 91.7038984 | 0.262322664 | 7.083492
91.5308516 | 0.179469824 | 30.02235 | 91.7058203 | 0.262593985 | 0
91.5366016 | 0.179661348 | 34.29958 | 91.7058203 | 0.262833387 | 7.402781
91.5442656 | 0.179884791 | 25.37153 | 91.7077344 | 0.263091952 | 7.494831
91.5500156 | 0.180111423 | 18.48817 | 91.7096484 | 0.263347328 | -7.054401
91.5538516 | 0.180318907 | 18.48769 | 91.7077344 | 0.263618648 | 7.403253
91.5576875 | 0.180526391 | 8.445888 | 91.7096484 | 0.263877183 | 0
91.5596016 | 0.180753022 | 25.73363 | 91.7096484 | 0.264164478 | 9.262928
91.5653516 | 0.180976465 | 43.6531 | 91.7115703 | 0.264371961 | 0
91.5730156 | 0.181152031 | 25.73363 | 91.7115703 | 0.264630526 | -7.083492
91.5787656 | 0.181375474 | 15.81262 | 91.7096484 | 0.264901847 | 14.13829
91.5826016 | 0.181618065 | 30.02235 | 91.7134844 | 0.265173167 | 6.972449
91.5883516 | 0.181809589 | 24.01818 | 91.7153984 | 0.265447676 | -7.994921
91.5941016 | 0.182048991 | 16.92456 | 91.7134844 | 0.265687078 | 0
91.5979375 | 0.182275638 | 30.02454 | 91.7134844 | 0.265942454 | 14.83534
91.6036875 | 0.182467148 | 8.566391 | 91.7173203 | 0.266201019 | 0
91.6056016 | 0.182690591 | 29.03081 | 91.7173203 | 0.266440421 | 0
91.611625 | 0.182898074 | 25.36985 | 91.7173203 | 0.266695768 | -7.432947
91.617375 | 0.183124721 | 7.995338 | 91.7153984 | 0.266954333 | 7.525766
91.6192891 | 0.183364123 | 27.71298 | 91.7173203 | 0.267209709 | 6.312204
91.6250391 | 0.183571607 | 18.48769 | 91.7192344 | 0.267512947 | 0
91.628875 | 0.183779091 | 25.37164 | 91.7192344 | 0.267755538 | 0
91.634625 | 0.184005722 | 34.33493 | 91.7192344 | 0.268042833 | 0
91.6422969 | 0.184229165 | 9.224808 | 91.7192344 | 0.268298179 | 6.972449
91.6442109 | 0.184436649 | 25.37153 | 91.7211484 | 0.268572688 | 0
91.6499609 | 0.184663281 | 17.16769 | 91.7211484 | 0.268828064 | 0
91.6537969 | 0.184886724 | 25.73363 | 91.7211484 | 0.269067466 | 7.001228
91.6595469 | 0.185110167 | 19.98757 | 91.7230703 | 0.269341975 | 7.053963
91.663375 | 0.185301691 | 7.921898 | 91.7249844 | 0.269613326 | 0
91.6652969 | 0.185544297 | 24.01818 | 91.7249844 | 0.269852728 | -7.890235
91.6710469 | 0.185783699 | 25.73363 | 91.7230703 | 0.270095319 | 0
91.6767969 | 0.186007142 | 0 | 91.7230703 | 0.270382583 | 0
91.6767969 | 0.186233774 | 34.29958 | 91.7230703 | 0.270653933 | 0
91.6844609 | 0.186457217 | 31.45037 | 91.7230703 | 0.270912468 | 0
91.6904844 | 0.186648741 | 18.48769 | 91.7230703 | 0.271135926 | 6.663186
91.6943203 | 0.186856225 | 15.78006 | 91.7249844 | 0.271423191 | 0
91.6981484 | 0.187098816 | 27.71298 | 91.7249844 | 0.27169773 | 0
91.7038984 | 0.1873063 | 25.73363 | 91.7249844 | 0.271953076 | 0
91.7096484 | 0.187529743 | 27.71311 | 91.7249844 | 0.272224396 | -8.445292
91.7153984 | 0.187737226 | 8.480268 | 91.7230703 | 0.272451043 | 7.495223
91.7173203 | 0.187963858 | 15.98926 | 91.7249844 | 0.272706419 | 6.662837
91.7211484 | 0.188203275 | 25.73363 | 91.7268984 | 0.272993684 | -6.589026
91.7268984 | 0.188426718 | 25.37153 | 91.7249844 | 0.273284167 | 0
91.7326484 | 0.18865335 | 8.601299 | 91.7249844 | 0.273523569 | 7.054401
91.7345703 | 0.188876793 | 27.71298 | 91.7268984 | 0.273794889 | 0
91.7403203 | 0.189084277 | 18.45019 | 91.7268984 | 0.274053454 | -15.99026
91.7441484 | 0.18929176 | 14.83659 | 91.7230703 | 0.274292856 | 7.054743
91.7479844 | 0.18955031 | 17.16724 | 91.7249844 | 0.274564177 | 6.589026
91.7518203 | 0.189773753 | 15.99026 | 91.7268984 | 0.27485466 | 0
91.7556484 | 0.190013155 | 19.70069 | 91.7268984 | 0.27512598 | 0
91.7594844 | 0.190207869 | 34.29958 | 91.7268984 | 0.275384545 | 7.083492
91.7671484 | 0.190431312 | 17.16419 | 91.7288203 | 0.275655866 | 0
91.7712578 | 0.190670729 | 30.0247 | 91.7288203 | 0.275927186 | 0
91.7770078 | 0.190862238 | 0 | 91.7288203 | 0.276153833 | 0
91.7770078 | 0.191072926 | 21.19269 | 91.7288203 | 0.276425153 | 0
91.7827578 | 0.191344246 | 27.71298 | 91.7288203 | 0.276696473 | -7.001202
91.7885078 | 0.19155173 | 19.70069 | 91.7268984 | 0.276970983 | 7.525766
91.7923438 | 0.191746444 | 16.02284 | 91.7288203 | 0.277226359 | -7.083518
91.7961797 | 0.191985846 | 17.13241 | 91.7268984 | 0.277497679 | 6.616222
91.8000078 | 0.192209288 | 17.16769 | 91.7288203 | 0.277788162 | 0
91.8038438 | 0.192432731 | 18.20784 | 91.7288203 | 0.278043509 | -7.083518
91.8076797 | 0.192643404 | 15.99026 | 91.7268984 | 0.278314829 | 7.432947
91.8115078 | 0.192882806 | 21.19152 | 91.7288203 | 0.278573394 | -14.13792
91.8172578 | 0.193154141 | 19.70069 | 91.7249844 | 0.278844714 | 0
91.8210938 | 0.193348855 | 9.224808 | 91.7249844 | 0.27910009 | 6.972449
91.8230078 | 0.193556339 | 16.02326 | 91.7268984 | 0.279374599 | 0
91.8268438 | 0.193795741 | 25.37164 | 91.7268984 | 0.27964592 | -8.565368
91.8325938 | 0.194022372 | 17.16724 | 91.7249844 | 0.279869378 | 0
91.8364297 | 0.194245815 | 19.98747 | 91.7249844 | 0.280143887 | 0
91.8402578 | 0.19443734 | 32.0461 | 91.7249844 | 0.280431181 | 0
91.8479297 | 0.194676742 | 16.90601 | 91.7249844 | 0.280702502 | 0
91.8520312 | 0.194919348 | 0 | 91.7249844 | 0.280992955 | 0
91.8520312 | 0.195126832 | 17.16777 | 91.7249844 | 0.281248331 | 0
91.8558672 | 0.195350274 | 16.92568 | 91.7249844 | 0.281471789 | -6.590051
91.8597031 | 0.195576906 | 27.71298 | 91.7230703 | 0.281762242 | 0
91.8654531 | 0.19578439 | 14.99093 | 91.7230703 | 0.282033592 | 0
91.8692812 | 0.196039751 | 17.16769 | 91.7230703 | 0.282304913 | 0
91.8731172 | 0.196263194 | 27.29348 | 91.7230703 | 0.282563448 | -7.083518
91.8788672 | 0.196473867 | 7.994921 | 91.7211484 | 0.282834768 | 7.082734
91.8807812 | 0.196713269 | 16.02326 | 91.7230703 | 0.283106118 | -13.97363
91.8846172 | 0.196952671 | 18.20663 | 91.7192344 | 0.283380628 | -7.054769
91.8884531 | 0.197163358 | 30.01269 | 91.7173203 | 0.283651948 | 7.995338
91.8961172 | 0.19741872 | 17.16732 | 91.7192344 | 0.28389135 | 6.972449
91.8999531 | 0.197642162 | 9.22529 | 91.7211484 | 0.284165859 | 0
91.9018672 | 0.197849646 | 7.402823 | 91.7211484 | 0.284453154 | 0
91.9037812 | 0.198108196 | 20.02872 | 91.7211484 | 0.284724474 | 0
91.9076172 | 0.198299721 | 20.02819 | 91.7211484 | 0.284983039 | -6.662861
91.9114531 | 0.198491246 | 25.37164 | 91.7192344 | 0.285270303 | -7.995305
91.9172031 | 0.198717877 | 15.02187 | 91.7173203 | 0.285509706 | -7.432976
91.9210391 | 0.198973238 | 25.73363 | 91.7153984 | 0.28576827 | -6.311853
91.9267891 | 0.199196681 | 7.99442 | 91.7134844 | 0.286071509 | 6.971687
91.9287031 | 0.199436098 | 16.93962 | 91.7153984 | 0.286346048 | 6.690338
91.9328125 | 0.199678689 | 25.73363 | 91.7173203 | 0.286633313 | -16.02284
91.9385625 | 0.199902132 | 9.993996 | 91.7134844 | 0.286872715 | 0
91.9404766 | 0.200093657 | 9.085213 | 91.7134844 | 0.287163198 | 0
91.9423906 | 0.200304329 | 17.16769 | 91.7134844 | 0.287434518 | 0
91.9462266 | 0.200527772 | 17.16724 | 91.7134844 | 0.287689894 | -7.402781
91.9500625 | 0.200751215 | 15.99026 | 91.7115703 | 0.287948459 | -6.690338
91.9538906 | 0.200990617 | 15.81165 | 91.7096484 | 0.288235724 | 0
91.9577266 | 0.201233223 | 16.02284 | 91.7096484 | 0.288507044 | 0
91.9615625 | 0.201472625 | 14.99093 | 91.7096484 | 0.288797528 | 7.083518
91.9653906 | 0.201727986 | 16.92612 | 91.7115703 | 0.289068848 | -8.02792
91.9692266 | 0.201954618 | 30.02219 | 91.7096484 | 0.28930825 | -7.402394
91.9749766 | 0.202146143 | 8.565943 | 91.7077344 | 0.289566815 | 0
91.9768906 | 0.202369586 | 25.73363 | 91.7077344 | 0.289838135 | -6.66249
91.9826406 | 0.202593029 | 7.433378 | 91.7058203 | 0.29012543 | 0
91.9845625 | 0.202851579 | 9.225334 | 91.7058203 | 0.290415913 | 0
91.9864766 | 0.203059062 | 27.71298 | 91.7058203 | 0.290687233 | -7.083492
91.9922266 | 0.203266546 | 15.81123 | 91.7038984 | 0.290958554 | -7.402394
91.9960625 | 0.203509152 | 14.99093 | 91.7019844 | 0.291217119 | 0
91.9998906 | 0.203764513 | 17.16769 | 91.7019844 | 0.291488439 | 0
92.0037266 | 0.203987956 | 15.81221 | 91.7019844 | 0.291743785 | 0
92.0075625 | 0.204230547 | 7.995338 | 91.7019844 | 0.292018324 | -6.663186
92.0094766 | 0.204469949 | 19.80538 | 91.7000703 | 0.292305589 | 0
92.0135859 | 0.204677433 | 18.45058 | 91.7000703 | 0.292596072 | -7.525766
92.0174141 | 0.204884917 | 7.000481 | 91.6981484 | 0.292851448 | 0
92.0193359 | 0.205159441 | 18.45067 | 91.6981484 | 0.29309085 | -6.246165
92.0231641 | 0.205366924 | 17.16724 | 91.6962344 | 0.293397278 | -7.054769
92.027 | 0.205590367 | 14.8362 | 91.6943203 | 0.293668598 | 0
92.0308359 | 0.205848917 | 17.13278 | 91.6943203 | 0.293939918 | -7.001228
92.0346641 | 0.20607236 | 17.16724 | 91.6923984 | 0.294214427 | 0
92.0385 | 0.206295803 | 17.16724 | 91.6923984 | 0.294501722 | 0
92.0423359 | 0.206519246 | 9.830315 | 91.6923984 | 0.294757098 | -6.972449
92.04425 | 0.20671396 | 14.13714 | 91.6904844 | 0.295031607 | 0
92.0480859 | 0.206985295 | 14.13829 | 91.6904844 | 0.295318902 | 0
92.0519219 | 0.207256615 | 19.66012 | 91.6904844 | 0.295558304 | -14.14824
92.05575 | 0.207451329 | 9.262928 | 91.686375 | 0.295848757 | 8.090289
92.0576719 | 0.207658812 | 15.99026 | 91.6885703 | 0.296120107 | -7.642073
92.0615 | 0.207898214 | 16.92568 | 91.686375 | 0.296407372 | 0
92.0653359 | 0.208124846 | 15.02099 | 91.686375 | 0.296665937 | -7.495223
92.0691719 | 0.208380222 | 7.994921 | 91.6844609 | 0.296921313 | 0
92.0710859 | 0.208619624 | 27.71298 | 91.6844609 | 0.297208577 | -12.51689
92.0768359 | 0.208827108 | 9.085645 | 91.680625 | 0.297515035 | 0
92.07875 | 0.209037781 | 15.02148 | 91.680625 | 0.297786355 | -13.94526
92.0825859 | 0.209293142 | 15.02187 | 91.6767969 | 0.298060864 | -8.02792
92.0864219 | 0.209548503 | 9.08517 | 91.674875 | 0.298300266 | 0
92.0883359 | 0.209759176 | 10.54298 | 91.674875 | 0.298587561 | -6.246512
92.0905234 | 0.20996666 | 24.01818 | 91.6729609 | 0.298893988 | 0
92.0962734 | 0.210206062 | 7.432947 | 91.6729609 | 0.299181283 | -13.35322
92.0981953 | 0.210464627 | 7.495663 | 91.669125 | 0.299468547 | 0
92.1001094 | 0.210719988 | 20.0283 | 91.669125 | 0.299711138 | 6.689663
92.1039453 | 0.210911512 | 17.13233 | 91.6710469 | 0.299998432 | -13.35213
92.1077734 | 0.211134955 | 15.81262 | 91.6672109 | 0.300285727 | 0
92.1116094 | 0.211377546 | 0 | 91.6672109 | 0.300560236 | -7.494831
92.1116094 | 0.211616948 | 17.16724 | 91.6652969 | 0.300815612 | -7.083518
92.1154453 | 0.211840391 | 15.77908 | 91.663375 | 0.301086932 | 0
92.1192734 | 0.212082997 | 17.16769 | 91.663375 | 0.301377386 | -6.662513
92.1231094 | 0.21230644 | 7.994921 | 91.6614609 | 0.30166468 | -7.054375
92.1250234 | 0.212545842 | 7.433378 | 91.6595469 | 0.301936001 | 0
92.1269453 | 0.212804392 | 25.73363 | 91.6595469 | 0.302226484 | -7.083518
92.1326953 | 0.213027835 | 17.13233 | 91.657625 | 0.302497804 | -7.402781
92.1365234 | 0.213251278 | 16.02225 | 91.6557109 | 0.302756369 | -6.311853
92.1403594 | 0.213490695 | 0 | 91.6537969 | 0.303059608 | -11.44538
92.1403594 | 0.213717327 | 17.16732 | 91.6499609 | 0.303394765 | 0
92.1441953 | 0.213940769 | 15.99026 | 91.6499609 | 0.303605437 | 0
92.1480234 | 0.214180171 | 7.43335 | 91.6499609 | 0.303892732 | -15.0206
92.1499453 | 0.214438722 | 17.13241 | 91.646125 | 0.304148108 | -6.972813
92.1537734 | 0.214662164 | 24.01667 | 91.6442109 | 0.304422617 | -6.311853
92.1595234 | 0.214901581 | 8.601299 | 91.6422969 | 0.304725856 | 7.054401
92.1614453 | 0.215125024 | 7.40321 | 91.6442109 | 0.304997176 | -13.20525
92.1633594 | 0.215383574 | 16.02284 | 91.640375 | 0.305287659 | 0
92.1671953 | 0.215622976 | 8.566391 | 91.640375 | 0.305543035 | 0
92.1691094 | 0.215846419 | 9.652212 | 91.640375 | 0.305846274 | -7.402781
92.1712969 | 0.216073051 | 16.02284 | 91.6384609 | 0.306104839 | -6.311874
92.1751328 | 0.216312453 | 15.02099 | 91.6365469 | 0.306408077 | -12.51844
92.1789688 | 0.216567829 | 8.445409 | 91.6327109 | 0.306714505 | 0
92.1808828 | 0.216794461 | 9.262883 | 91.6327109 | 0.306953907 | 0
92.1828047 | 0.217001945 | 14.99093 | 91.6327109 | 0.307225227 | -12.51689
92.1866328 | 0.217257306 | 9.262883 | 91.628875 | 0.307531685 | 0
92.1885547 | 0.21746479 | 6.972432 | 91.628875 | 0.307818949 | -12.64976
92.1904688 | 0.217739314 | 15.02148 | 91.6250391 | 0.308122188 | -7.402781
92.1943047 | 0.217994675 | 17.13233 | 91.623125 | 0.308380753 | -7.495223
92.1981328 | 0.218218118 | 16.92612 | 91.6212109 | 0.308636129 | -6.690013
92.2019688 | 0.21844475 | 8.565943 | 91.6192891 | 0.308923393 | 0
92.2038828 | 0.218668193 | 8.02792 | 91.6192891 | 0.309213877 | -12.62441
92.2058047 | 0.218907595 | 13.9445 | 91.6154609 | 0.309517115 | 0
92.2096328 | 0.219182119 | 8.601299 | 91.6154609 | 0.309791654 | -14.13787
92.2115547 | 0.219405562 | 7.995338 | 91.611625 | 0.310062975 | -13.55173
92.2134688 | 0.219644964 | 18.20793 | 91.6075156 | 0.310366213 | -6.972424
92.2173047 | 0.219855636 | 15.99026 | 91.6056016 | 0.310640723 | 0
92.2211328 | 0.220095038 | 0 | 91.6056016 | 0.310896099 | -6.662513
92.2211328 | 0.220318481 | 22.51705 | 91.6036875 | 0.311183393 | -6.616905
92.2268828 | 0.220573843 | 7.921931 | 91.6017656 | 0.311473846 | 0
92.2288047 | 0.220816448 | 0 | 91.6017656 | 0.311761141 | 0
92.2288047 | 0.22105585 | 14.10912 | 91.6017656 | 0.312016517 | -19.79666
92.2326328 | 0.221327171 | 15.81262 | 91.5960156 | 0.31230697 | -7.054375
92.2364688 | 0.221569762 | 0 | 91.5941016 | 0.312578291 | -6.662513
92.2364688 | 0.221777245 | 18.48769 | 91.5921875 | 0.312865585 | -11.89788
92.2403047 | 0.221984729 | 13.9445 | 91.5883516 | 0.313187987 | -7.054769
92.2441328 | 0.222259253 | 0 | 91.5864375 | 0.313459307 | 0
92.2441328 | 0.222498655 | 17.16769 | 91.5864375 | 0.313682765 | -11.89902
92.2479688 | 0.222722098 | 7.402823 | 91.5826016 | 0.314005136 | -6.66249
92.2498828 | 0.222980648 | 9.169932 | 91.5806875 | 0.314292431 | -6.616222
92.2520781 | 0.22322005 | 7.994837 | 91.5787656 | 0.314582914 | 0
92.2539922 | 0.223459467 | 8.565943 | 91.5787656 | 0.314886153 | -20.01434
92.2559062 | 0.22368291 | 15.81262 | 91.5730156 | 0.315173447 | 0
92.2597422 | 0.223925501 | 15.02148 | 91.5730156 | 0.315431982 | 0
92.2635781 | 0.224180862 | 8.566391 | 91.5730156 | 0.315703332 | -13.32602
92.2654922 | 0.224404305 | 0 | 91.5691875 | 0.315990597 | 0
92.2654922 | 0.224646896 | 7.494831 | 91.5691875 | 0.31628108 | -13.35178
92.2674062 | 0.224902272 | 22.51714 | 91.5653516 | 0.316568375 | -13.97404
92.2731562 | 0.225157633 | 9.122669 | 91.5615156 | 0.316842884 | -7.494831
92.2750781 | 0.225368306 | 0 | 91.5596016 | 0.31709826 | -12.01818
92.2750781 | 0.225623667 | 15.99026 | 91.5557656 | 0.317417443 | -5.936706
92.2789062 | 0.225863069 | 16.925 | 91.5538516 | 0.317739844 | -7.054743
92.2827422 | 0.226089716 | 7.495271 | 91.5519375 | 0.318011165 | 0
92.2846562 | 0.226345077 | 0 | 91.5519375 | 0.318266541 | -13.20525
92.2846562 | 0.226584479 | 16.02326 | 91.5481016 | 0.318557024 | 0
92.2884922 | 0.226823881 | 9.08517 | 91.5481016 | 0.318860263 | -6.662513
92.2904062 | 0.227034554 | 8.02792 | 91.5461875 | 0.319147557 | -20.94649
92.2923281 | 0.227273956 | 0 | 91.5404375 | 0.319422066 | 0
92.2923281 | 0.227513358 | 14.80517 | 91.5404375 | 0.319709331 | -14.83534
92.2961562 | 0.227771923 | 8.02792 | 91.5366016 | 0.319967896 | -6.662513
92.2980781 | 0.228011325 | 7.495663 | 91.5346875 | 0.32025519 | -6.020745
92.2999922 | 0.228266686 | 0 | 91.5327656 | 0.320574403 | -13.17976
92.2999922 | 0.228509277 | 15.0206 | 91.5289375 | 0.320864856 | -7.238788
92.3038281 | 0.228764653 | 24.01818 | 91.5267422 | 0.321168125 | -7.054769
92.3095781 | 0.229004055 | 0 | 91.5248281 | 0.321439445 | 0
92.3095781 | 0.229262605 | 0 | 91.5248281 | 0.32169798 | -6.662142
92.3095781 | 0.229502007 | 17.13233 | 91.5229141 | 0.321985275 | -11.89823
92.3134062 | 0.22972545 | 9.262883 | 91.5190781 | 0.322307676 | -13.35183
92.3153281 | 0.229932934 | 7.402781 | 91.5152422 | 0.32259497 | -13.32602
92.3172422 | 0.230191499 | 15.02148 | 91.5114141 | 0.322882235 | -13.97404
92.3210781 | 0.23044686 | 7.495663 | 91.5075781 | 0.323156744 | 0
92.3229922 | 0.230702221 | 7.402823 | 91.5075781 | 0.323428094 | -13.35318
92.3249062 | 0.230960771 | 0 | 91.5037422 | 0.323715359 | -6.972813
92.3249062 | 0.231200188 | 8.02792 | 91.5018281 | 0.323989868 | 0
92.3268281 | 0.23143959 | 8.445851 | 91.5018281 | 0.324293137 | -18.962
92.3287422 | 0.231666222 | 18.39127 | 91.4960781 | 0.324596375 | -6.616222
92.3328516 | 0.231889665 | 0 | 91.4941562 | 0.324886858 | -13.32602
92.3328516 | 0.232145026 | 0 | 91.4903281 | 0.325174123 | 0
92.3328516 | 0.232403591 | 16.02284 | 91.4903281 | 0.325464606 | -20.01427
92.3366875 | 0.232642993 | 17.13233 | 91.4845781 | 0.325751901 | -6.337926
92.3405156 | 0.232866436 | 14.83659 | 91.4826562 | 0.326055139 | -13.94526
92.3443516 | 0.233124986 | -7.054743 | 91.4788281 | 0.326329648 | -12.64976
92.3424375 | 0.233396307 | 7.495223 | 91.4749922 | 0.326632887 | -6.66249
92.3443516 | 0.233651683 | 17.16724 | 91.4730781 | 0.326920182 | -7.001228
92.3481875 | 0.233875126 | 0 | 91.4711562 | 0.327194691 | -13.32468
92.3481875 | 0.234133676 | 0 | 91.4673281 | 0.327481985 | -5.961191
92.3481875 | 0.234373078 | 7.995338 | 91.4654062 | 0.327804387 | -6.311874
92.3501016 | 0.23461248 | 18.20793 | 91.4634922 | 0.328107625 | -15.02099
92.3539375 | 0.234823152 | 15.98926 | 91.4596562 | 0.328363001 | -6.972424
92.3577656 | 0.235062569 | 0 | 91.4577422 | 0.328637511 | -13.35218
92.3577656 | 0.235349849 | 0 | 91.4539062 | 0.328924805 | -12.62404
92.3577656 | 0.235608399 | 18.48817 | 91.4500781 | 0.329228044 | -7.001228
92.3616016 | 0.235815883 | 0 | 91.4481562 | 0.329502553 | -8.062067
92.3616016 | 0.236071244 | 6.589026 | 91.4459688 | 0.329773873 | -6.312183
92.3635156 | 0.236361727 | 8.601299 | 91.4440547 | 0.330077112 | -13.20525
92.3654375 | 0.23658517 | 8.566391 | 91.4402188 | 0.330367595 | -13.35218
92.3673516 | 0.236808613 | 0 | 91.4363828 | 0.330654889 | -6.246165
92.3673516 | 0.237051204 | 16.02284 | 91.4344688 | 0.330961317 | -5.996328
92.3711875 | 0.237290606 | 7.054379 | 91.4325547 | 0.331280529 | -13.35178
92.3731016 | 0.237561941 | 0 | 91.4287188 | 0.331567824 | -13.97404
92.3731016 | 0.237820491 | 7.994921 | 91.4248828 | 0.331842333 | 0
92.3750156 | 0.238059893 | 7.526208 | 91.4248828 | 0.332129598 | -12.62283
92.3769375 | 0.238315254 | 7.994837 | 91.4210547 | 0.332432866 | -13.20657
92.3788516 | 0.238554671 | 0 | 91.4172188 | 0.33272332 | -15.02099
92.3788516 | 0.238797262 | 0 | 91.4133828 | 0.332978696 | -12.4927
92.3788516 | 0.239020705 | 16.02284 | 91.4095547 | 0.333285123 | -6.337278
92.3826875 | 0.239260107 | 0 | 91.4076328 | 0.333588392 | -6.662861
92.3826875 | 0.239502698 | 0 | 91.4057188 | 0.333875656 | -13.20559
92.3826875 | 0.239758074 | 14.99093 | 91.4018828 | 0.334166139 | -12.62404
92.3865156 | 0.240013435 | 0 | 91.3980547 | 0.334469378 | 0
92.3865156 | 0.240256026 | 14.13823 | 91.3980547 | 0.334740698 | -11.33621
92.3903516 | 0.240527347 | 16.02284 | 91.3942188 | 0.335079074 | -12.65009
92.3941875 | 0.240766749 | 0 | 91.3903828 | 0.335382313 | -14.80523
92.3941875 | 0.241009355 | 14.99093 | 91.3865547 | 0.335640877 | -13.35318
92.3980156 | 0.241264716 | 0 | 91.3827188 | 0.335928142 | -5.99631
92.3980156 | 0.241520077 | 0 | 91.3808047 | 0.336247355 | -7.001228
92.3980156 | 0.241746709 | 0 | 91.3788828 | 0.336521864 | -11.99231
92.3980156 | 0.242002085 | 7.083518 | 91.3750547 | 0.336841077 | -22.51582
92.3999375 | 0.242273405 | 8.566391 | 91.3693047 | 0.337096453 | -14.14824
92.4018516 | 0.242496848 | 0 | 91.3651953 | 0.337386906 | -6.020745
92.4018516 | 0.242771357 | 7.494831 | 91.3632734 | 0.337706119 | -7.889823
92.4037656 | 0.243026733 | 8.02792 | 91.3613594 | 0.33794871 | -12.65013
92.4056875 | 0.243266135 | 7.403182 | 91.3575234 | 0.338251948 | -10.9022
92.4076016 | 0.243524686 | 8.565981 | 91.3536953 | 0.338603079 | -22.23812
92.4095156 | 0.243748128 | 8.02792 | 91.3479453 | 0.338861644 | -6.68964
92.4114375 | 0.24398753 | 0 | 91.3460234 | 0.339148939 | -6.311874
92.4114375 | 0.244262055 | 8.062436 | 91.3441094 | 0.339452177 | -18.7646
92.413625 | 0.244533375 | 7.995338 | 91.3383594 | 0.339758605 | -11.44538
92.4155391 | 0.244772777 | 7.432992 | 91.3345234 | 0.340093762 | 0
92.4174609 | 0.245031327 | -7.525374 | 91.3345234 | 0.340352327 | -14.10917
92.4155391 | 0.245286703 | 8.600851 | 91.3306953 | 0.340623647 | -18.96194
92.4174609 | 0.245510146 | 6.972813 | 91.3249453 | 0.340926886 | -13.20525
92.419375 | 0.245784655 | 8.566391 | 91.3211094 | 0.341217369 | -12.01705
92.4212891 | 0.246008098 | 0 | 91.3172734 | 0.341536582 | -6.311874
92.4212891 | 0.246263459 | -6.972432 | 91.3153594 | 0.34183982 | -13.97404
92.419375 | 0.246537983 | 7.054743 | 91.3115234 | 0.342114329 | -6.662142
92.4212891 | 0.246809304 | 14.13792 | 91.3096094 | 0.342401624 | -19.79462
92.425125 | 0.247080624 | 0 | 91.3038594 | 0.342692107 | -6.312183
92.425125 | 0.24732323 | 0 | 91.3019453 | 0.342995346 | -20.01434
92.425125 | 0.247546673 | 17.16724 | 91.2961953 | 0.34328264 | -11.89788
92.4289609 | 0.247770116 | 0 | 91.2923594 | 0.343605042 | 0
92.4289609 | 0.248044625 | 0 | 91.2923594 | 0.34390828 | -22.51847
92.4289609 | 0.248284027 | 0 | 91.2866094 | 0.344163626 | -14.96837
92.4289609 | 0.248555362 | 13.94563 | 91.2825 | 0.344438165 | -18.01474
92.4327891 | 0.248829871 | 0 | 91.27675 | 0.344757348 | -5.936998
92.4327891 | 0.249053314 | 8.027502 | 91.2748359 | 0.34507975 | -7.054401
92.4347109 | 0.249292716 | 7.402781 | 91.2729219 | 0.34535107 | -12.64884
92.436625 | 0.249551281 | -7.495634 | 91.2690859 | 0.345654339 | -11.89902
92.4347109 | 0.249806643 | 0 | 91.26525 | 0.34597671 | -21.19034
92.4347109 | 0.250062019 | 7.496103 | 91.2595 | 0.34624806 | -14.10912
92.436625 | 0.250317365 | 0 | 91.2556719 | 0.346519381 | -6.271967
92.436625 | 0.250559956 | 0 | 91.25375 | 0.346825808 | -18.01305
92.436625 | 0.25084725 | 0 | 91.248 | 0.347145021 | -12.4927
92.436625 | 0.251102626 | 6.972788 | 91.2441719 | 0.347451448 | -15.02093
92.4385391 | 0.251377136 | 0 | 91.2403359 | 0.347706825 | -6.311874
92.4385391 | 0.251600564 | 15.0206 | 91.2384219 | 0.348010063 | -12.51844
92.442375 | 0.25185594 | 0 | 91.2345859 | 0.348316491 | -17.15614
92.442375 | 0.252114505 | 0 | 91.2288359 | 0.348651648 | -7.402394
92.442375 | 0.252385825 | -7.496103 | 91.2269219 | 0.348910213 | -6.689663
92.4404609 | 0.252641171 | 7.889259 | 91.225 | 0.349197507 | -11.42181
92.442375 | 0.252883792 | 7.496103 | 91.2211719 | 0.349532664 | -12.51848
92.4442891 | 0.253139138 | 7.083123 | 91.2173359 | 0.349839091 | -13.35178
92.4462109 | 0.253410459 | 0 | 91.2135 | 0.350126386 | -13.35183
92.4462109 | 0.253653049 | 0 | 91.2096641 | 0.35041368 | -20.73615
92.4462109 | 0.253892452 | 0 | 91.2036406 | 0.350704163 | -12.62404
92.4462109 | 0.254131883 | 0 | 91.1998125 | 0.351007402 | -13.97368
92.4462109 | 0.254422337 | 0 | 91.1959766 | 0.351281911 | -12.01705
92.4462109 | 0.254677713 | 8.566966 | 91.1921406 | 0.351601124 | -11.99343
92.448125 | 0.254901141 | 7.402781 | 91.1883125 | 0.351920307 | -13.97215
92.4500391 | 0.255159706 | 0 | 91.1844766 | 0.352194846 | -12.65013
92.4500391 | 0.255431026 | 0 | 91.1806406 | 0.352498084 | -18.96194
92.4500391 | 0.255670428 | 6.615855 | 91.1748906 | 0.352801323 | -6.972449
92.4519609 | 0.255960912 | 7.054769 | 91.1729766 | 0.353075832 | -16.37565
92.453875 | 0.256232232 | 0 | 91.1672266 | 0.353426963 | -13.20559
92.453875 | 0.256471634 | 0 | 91.1633906 | 0.353717446 | -12.62404
92.453875 | 0.256746143 | 0 | 91.1595625 | 0.354020685 | -6.337905
92.453875 | 0.256985575 | 0 | 91.1576406 | 0.354323924 | -13.94374
92.453875 | 0.257224977 | -6.972813 | 91.1538125 | 0.354598463 | -20.01643
92.4519609 | 0.257499486 | 0 | 91.1480625 | 0.354885727 | -19.79462
92.4519609 | 0.257754833 | 0 | 91.1423125 | 0.35517621 | -12.64976
92.4519609 | 0.258026183 | 7.890235 | 91.1384766 | 0.355479449 | -13.35218
92.453875 | 0.258268774 | 7.496103 | 91.1346406 | 0.355766743 | -5.656931
92.4557891 | 0.25852412 | 0 | 91.1327266 | 0.356105089 | -29.25502
92.4557891 | 0.25879544 | 0 | 91.1247891 | 0.35637641 | -12.64888
92.4557891 | 0.259054005 | -7.995338 | 91.1209531 | 0.356679678 | 0
92.453875 | 0.259293407 | 0 | 91.1209531 | 0.356986105 | -18.96194
92.453875 | 0.259564728 | 6.972051 | 91.1152031 | 0.357289344 | -12.51811
92.4557891 | 0.259839267 | 7.526258 | 91.1113672 | 0.357595772 | -20.01434
92.4577109 | 0.260094613 | 0 | 91.1056172 | 0.357883066 | -18.01305
92.4577109 | 0.260365933 | 0 | 91.0998672 | 0.358202279 | -6.58937
92.4577109 | 0.260608524 | -8.026496 | 91.0979531 | 0.358492762 | -14.13792
92.4557891 | 0.260847956 | 0 | 91.0941172 | 0.358764082 | -18.7646
92.4557891 | 0.261119276 | 7.921976 | 91.0883672 | 0.35907051 | -5.996328
92.4577109 | 0.261361867 | 0 | 91.0864531 | 0.359389722 | -20.01427
92.4577109 | 0.261633188 | 0 | 91.0807031 | 0.359677017 | -12.51815
92.4577109 | 0.261920482 | 0 | 91.0768672 | 0.359983444 | -20.01636
92.4577109 | 0.262179017 | 0 | 91.0711172 | 0.360270709 | -20.01434
92.4577109 | 0.262450337 | 7.994337 | 91.0653672 | 0.360558003 | -12.51844
92.459625 | 0.262689769 | -7.40364 | 91.0615312 | 0.360864431 | -17.15465
92.4577109 | 0.262948304 | 7.054743 | 91.0557812 | 0.361199617 | -6.972424
92.459625 | 0.263219625 | 0 | 91.0538672 | 0.361474127 | -5.996328
92.459625 | 0.263490945 | -7.402781 | 91.0519531 | 0.361793339 | -12.64976
92.4577109 | 0.26374951 | 0 | 91.0481172 | 0.362096578 | -14.14678
92.4577109 | 0.263988912 | 7.054769 | 91.0440078 | 0.362387061 | -12.62404
92.459625 | 0.264260232 | -6.972051 | 91.0401797 | 0.3626903 | -16.99444
92.4577109 | 0.264534771 | 0 | 91.0344297 | 0.363028646 | -13.35183
92.4577109 | 0.264790118 | 0 | 91.0305938 | 0.36331594 | -13.35218
92.4577109 | 0.26502952 | 0 | 91.0267578 | 0.363603234 | -19.79659
92.4577109 | 0.265288085 | 0 | 91.0210078 | 0.363893688 | -12.62283
92.4577109 | 0.265575379 | 0 | 91.0171797 | 0.364196956 | -22.89047
92.4577109 | 0.265830725 | -7.43256 | 91.0095078 | 0.364532113 | -19.79462
92.4557891 | 0.26608929 | 15.0206 | 91.0037578 | 0.364822596 | -20.01636
92.459625 | 0.266344666 | -6.663186 | 90.9980078 | 0.365109861 | -6.245574
92.4577109 | 0.266631931 | -7.43256 | 90.9960938 | 0.365416318 | -12.01818
92.4557891 | 0.266890496 | 0 | 90.9922578 | 0.365735501 | -20.01434
92.4557891 | 0.267145842 | 0 | 90.9865078 | 0.366022795 | -13.17835
92.4557891 | 0.267401218 | 0 | 90.9826797 | 0.366313279 | -12.01678
92.4557891 | 0.267691702 | 7.083149 | 90.9788438 | 0.366632491 | -13.20691
92.4577109 | 0.267963022 | -8.027502 | 90.9750078 | 0.366922945 | -13.32468
92.4557891 | 0.268202424 | 0 | 90.9711797 | 0.367210239 | -18.96194
92.4557891 | 0.268492907 | 0 | 90.9654297 | 0.367513478 | -19.68074
92.4557891 | 0.268716335 | 0 | 90.9593984 | 0.367819935 | -6.311853
92.4557891 | 0.26900363 | 0 | 90.9574844 | 0.368123174 | -18.01474
92.4557891 | 0.269262195 | 7.526258 | 90.9517344 | 0.368442357 | -12.51725
92.4577109 | 0.269517541 | -7.083149 | 90.9478984 | 0.368748814 | -21.19269
92.4557891 | 0.269788861 | -6.972051 | 90.9421484 | 0.369020134 | -13.1784
92.453875 | 0.2700634 | -8.566966 | 90.9383203 | 0.369310617 | -18.01474
92.4519609 | 0.270286828 | 7.054743 | 90.9325703 | 0.3696298 | -12.01674
92.453875 | 0.270558149 | 0 | 90.9287344 | 0.369949013 | -18.76283
92.453875 | 0.270816714 | 0 | 90.9229844 | 0.37025547 | -21.19261
92.453875 | 0.271104008 | 7.496103 | 90.9172344 | 0.370526791 | -5.937569
92.4557891 | 0.271359354 | -6.972051 | 90.9153203 | 0.370849162 | -18.96007
92.453875 | 0.271633893 | 0 | 90.9095703 | 0.371152431 | -12.6498
92.453875 | 0.27188924 | -7.495223 | 90.9057344 | 0.371455669 | -11.89819
92.4519609 | 0.272144616 | 0 | 90.9018984 | 0.371778071 | -14.10917
92.4519609 | 0.272419125 | 7.495223 | 90.8980703 | 0.372049391 | -16.99444
92.453875 | 0.272674501 | -6.663186 | 90.8923203 | 0.372387737 | -20.01434
92.4519609 | 0.272961766 | 0 | 90.8865703 | 0.372675031 | -14.30376
92.4519609 | 0.273236275 | -15.0206 | 90.8824609 | 0.372962326 | -12.51815
92.448125 | 0.273491651 | 0 | 90.878625 | 0.373268753 | -16.37565
92.448125 | 0.273747027 | -6.972813 | 90.872875 | 0.373619884 | -17.83488
92.4462109 | 0.274021536 | 0 | 90.867125 | 0.373942286 | -13.32607
92.4462109 | 0.274276882 | 0 | 90.8632969 | 0.37422955 | -21.19261
92.4462109 | 0.274532259 | 0 | 90.8575469 | 0.374500871 | -25.03418
92.4462109 | 0.274790823 | 0 | 90.849875 | 0.374807328 | -6.663186
92.4462109 | 0.27504617 | 0 | 90.8479609 | 0.375094593 | -10.92441
92.4462109 | 0.27531749 | -7.000098 | 90.844125 | 0.375445724 | -19.79462
92.4442891 | 0.275592029 | 7.083149 | 90.838375 | 0.375736207 | -18.962
92.4462109 | 0.275863349 | -7.083123 | 90.832625 | 0.376039445 | -13.94521
92.4442891 | 0.27613467 | -7.402781 | 90.8287969 | 0.376313955 | -17.15465
92.442375 | 0.276393235 | 0 | 90.8230469 | 0.376649141 | -12.01818
92.442375 | 0.276648581 | 0 | 90.8192109 | 0.376968324 | -20.9442
92.442375 | 0.276919901 | 0 | 90.8134609 | 0.377242863 | -18.96194
92.442375 | 0.27719444 | -6.663186 | 90.8077109 | 0.377546102 | -13.41037
92.4404609 | 0.277481705 | 0 | 90.8036016 | 0.377852529 | -24.00936
92.4404609 | 0.27774027 | 0 | 90.7959375 | 0.378171742 | -12.01674
92.4404609 | 0.27801159 | -7.083123 | 90.7921016 | 0.378490955 | -13.20696
92.4385391 | 0.278282911 | -7.402781 | 90.7882656 | 0.378781408 | -12.62279
92.436625 | 0.278541476 | -7.495223 | 90.7844375 | 0.379084677 | -26.70679
92.4347109 | 0.278796852 | 6.663209 | 90.7767656 | 0.379371941 | -17.83488
92.436625 | 0.279084116 | -6.972813 | 90.7710156 | 0.379694343 | -6.311874
92.4347109 | 0.279358625 | 0 | 90.7691016 | 0.379997581 | -19.79462
92.4347109 | 0.279614002 | 0 | 90.7633516 | 0.380288064 | -21.8269
92.4347109 | 0.279901296 | 0 | 90.7556875 | 0.380639195 | -13.35178
92.4347109 | 0.280159831 | -7.525374 | 90.7518516 | 0.38092649 | -13.20696
92.4327891 | 0.280415207 | -6.312183 | 90.7480156 | 0.381216943 | -25.27129
92.430875 | 0.280718446 | 0 | 90.7403516 | 0.381520212 | -13.20696
92.430875 | 0.280977011 | -7.495223 | 90.7365156 | 0.381810665 | -11.99231
92.4289609 | 0.281232387 | 7.995338 | 90.7326875 | 0.382129878 | -26.704
92.430875 | 0.281471789 | -6.972813 | 90.7250156 | 0.382417172 | -18.68289
92.4289609 | 0.281746298 | -6.689315 | 90.7189922 | 0.382739574 | -11.99343
92.4270391 | 0.282033592 | -6.663186 | 90.7151641 | 0.383058757 | -13.20559
92.425125 | 0.282320857 | -6.58937 | 90.7113281 | 0.38334924 | -6.311874
92.4232109 | 0.28261134 | 0 | 90.7094141 | 0.383652478 | -18.96007
92.4232109 | 0.282866716 | 0 | 90.7036641 | 0.383955747 | -16.99444
92.4232109 | 0.283122063 | 0 | 90.6979141 | 0.384294093 | -18.01311
92.4232109 | 0.283364654 | -7.083149 | 90.6921641 | 0.384613305 | -20.94641
92.4212891 | 0.283635974 | 0 | 90.6864141 | 0.384887815 | -5.734345
92.4212891 | 0.283939242 | -6.590028 | 90.6844922 | 0.385222971 | -31.61203
92.419375 | 0.284229696 | 0 | 90.6749062 | 0.38552621 | -20.9442
92.419375 | 0.284485072 | 0 | 90.6691562 | 0.385800749 | -11.99343
92.419375 | 0.284740448 | 0 | 90.6653281 | 0.386119932 | -12.01674
92.419375 | 0.284998983 | -7.054769 | 90.6614922 | 0.386439145 | -17.83493
92.4174609 | 0.285270303 | -6.271006 | 90.6557422 | 0.386761546 | -18.96194
92.4155391 | 0.285576761 | -7.054769 | 90.6499922 | 0.387064785 | -17.83493
92.413625 | 0.285848081 | -15.14595 | 90.6442422 | 0.387387186 | -19.86354
92.4095156 | 0.286119401 | 0 | 90.6382188 | 0.387690425 | -13.35218
92.4095156 | 0.286361992 | 0 | 90.6343828 | 0.387977719 | -17.83488
92.4095156 | 0.286633313 | 0 | 90.6286328 | 0.388300121 | -18.962
92.4095156 | 0.286872715 | -5.936706 | 90.6228828 | 0.388603359 | -13.17835
92.4076016 | 0.287195116 | -14.13823 | 90.6190547 | 0.388893843 | -17.15614
92.4037656 | 0.287466437 | 0 | 90.6133047 | 0.389229 | -12.6498
92.4037656 | 0.287721813 | -6.246186 | 90.6094688 | 0.389532238 | -26.38399
92.4018516 | 0.28802824 | 0 | 90.6018047 | 0.389822721 | -11.44508
92.4018516 | 0.288283616 | -7.054743 | 90.5979688 | 0.390157878 | -18.76277
92.3999375 | 0.288554937 | -6.616222 | 90.5922188 | 0.390464336 | -20.01643
92.3980156 | 0.28884542 | 0 | 90.5864688 | 0.3907516 | -11.44436
92.3980156 | 0.289100766 | -14.99005 | 90.5826328 | 0.391086787 | -23.77378
92.3941875 | 0.289356142 | 0 | 90.5749688 | 0.391409159 | -28.24433
92.3941875 | 0.289630651 | 0 | 90.5673047 | 0.391680509 | -11.33721
92.3941875 | 0.289917946 | 0 | 90.5634688 | 0.392018855 | -20.96633
92.3941875 | 0.290221184 | -14.83534 | 90.5574453 | 0.392306149 | -20.01636
92.3903516 | 0.290479749 | -14.13823 | 90.5516953 | 0.392593414 | -18.76283
92.3865156 | 0.29075107 | -6.589026 | 90.5459453 | 0.392899871 | -18.01474
92.3846016 | 0.291041553 | -7.496103 | 90.5401953 | 0.393219054 | -23.79614
92.3826875 | 0.291296899 | 0 | 90.5325234 | 0.393541455 | -12.62404
92.3826875 | 0.291552275 | -6.616199 | 90.5286953 | 0.393844694 | -12.64855
92.3807656 | 0.291842759 | -12.62408 | 90.5248594 | 0.394147962 | -20.94641
92.3769375 | 0.292145997 | 7.054743 | 90.5191094 | 0.394422472 | -17.15619
92.3788516 | 0.292417318 | 0 | 90.5133594 | 0.394757628 | -16.99444
92.3788516 | 0.292707801 | -7.496103 | 90.5076094 | 0.395095974 | -14.13672
92.3769375 | 0.292963147 | -7.083492 | 90.5037734 | 0.395367324 | -24.0113
92.3750156 | 0.293234468 | -6.589026 | 90.4961094 | 0.395686507 | -16.99293
92.3731016 | 0.293524951 | -7.495223 | 90.4903594 | 0.396024883 | -21.19269
92.3711875 | 0.293780327 | -6.690361 | 90.4846094 | 0.396296203 | -18.86985
92.3692656 | 0.294067591 | -6.971687 | 90.4785859 | 0.396615416 | -16.99444
92.3673516 | 0.29434213 | 0 | 90.4728359 | 0.396953762 | -20.01434
92.3673516 | 0.294613451 | -13.35218 | 90.4670859 | 0.397241056 | -13.20661
92.3635156 | 0.294900745 | 0 | 90.46325 | 0.397531509 | -22.86515
92.3635156 | 0.295143336 | -6.311853 | 90.4555859 | 0.397866696 | -18.96194
92.3616016 | 0.295446575 | -13.97404 | 90.4498359 | 0.398169935 | -25.01085
92.3577656 | 0.295721084 | -6.662165 | 90.4421719 | 0.398476362 | -13.35213
92.3558516 | 0.296008378 | -6.663186 | 90.4383359 | 0.398763657 | -11.89792
92.3539375 | 0.296295643 | -7.921408 | 90.4345 | 0.399086058 | -25.27412
92.3520156 | 0.296538264 | 7.52665 | 90.4268359 | 0.399389297 | -18.962
92.3539375 | 0.29679361 | -12.6498 | 90.4210859 | 0.399692535 | -11.89788
92.3501016 | 0.297096848 | 0 | 90.41725 | 0.400014937 | -25.27412
92.3501016 | 0.297371387 | 0 | 90.4095859 | 0.400318176 | -16.99298
92.3501016 | 0.297626734 | -20.01434 | 90.4038359 | 0.400656551 | -13.55136
92.3443516 | 0.297914028 | 0 | 90.3997266 | 0.40095979 | -18.962
92.3443516 | 0.298204511 | -7.496074 | 90.3939766 | 0.401263028 | -19.79455
92.3424375 | 0.298459858 | -13.35183 | 90.3882266 | 0.401553512 | -25.27421
92.3386016 | 0.298747152 | 0 | 90.3805625 | 0.40185675 | -10.82609
92.3386016 | 0.299037635 | -21.19261 | 90.3767266 | 0.40221107 | -26.67685
92.3328516 | 0.299308956 | 0 | 90.3690625 | 0.402498364 | -18.96194
92.3328516 | 0.29959625 | -7.968773 | 90.3633125 | 0.402801603 | -17.83488
92.3306641 | 0.299870759 | 0 | 90.3575625 | 0.403124005 | -12.01791
92.3306641 | 0.30014208 | -13.97404 | 90.3537266 | 0.403443187 | -19.79455
92.3268281 | 0.300416589 | -6.337926 | 90.3479766 | 0.403733671 | -12.01709
92.3249062 | 0.300719827 | -7.053595 | 90.3441406 | 0.404052883 | -18.01305
92.3229922 | 0.300991178 | -6.590051 | 90.3383906 | 0.404372096 | -27.91894
92.3210781 | 0.301281631 | -6.689663 | 90.3307266 | 0.404646605 | -18.01305
92.3191562 | 0.301568925 | -7.994921 | 90.3249766 | 0.404965818 | -12.14556
92.3172422 | 0.301808327 | -6.246492 | 90.3208672 | 0.405304164 | -18.01311
92.3153281 | 0.302114755 | -7.083518 | 90.3151172 | 0.405623376 | -30.00536
92.3134062 | 0.302386075 | -18.96007 | 90.3055391 | 0.405942589 | -22.67472
92.3076562 | 0.302689344 | 7.43381 | 90.2978672 | 0.406280935 | -12.62408
92.3095781 | 0.302947879 | -7.083518 | 90.2940391 | 0.406584173 | -17.83488
92.3076562 | 0.303219199 | -6.662142 | 90.2882891 | 0.406906575 | -22.51582
92.3057422 | 0.303506494 | -12.51848 | 90.2825391 | 0.407161951 | -24.03605
92.3019062 | 0.303812921 | -22.51582 | 90.2748672 | 0.407481134 | -13.1784
92.2961562 | 0.304068297 | 0 | 90.2710391 | 0.407771617 | -17.15614
92.2961562 | 0.304326862 | -6.662837 | 90.2652891 | 0.408106774 | -18.78861
92.2942422 | 0.304614127 | -5.996328 | 90.2595312 | 0.408413231 | -18.01474
92.2923281 | 0.304933339 | -7.432947 | 90.2537812 | 0.408732414 | -25.27129
92.2904062 | 0.305191904 | -7.495682 | 90.2461172 | 0.409035683 | -19.65688
92.2884922 | 0.305447251 | -6.662513 | 90.2400938 | 0.40934211 | -18.01305
92.2865781 | 0.305734545 | -13.20525 | 90.2343438 | 0.409661323 | -17.83493
92.2827422 | 0.306025028 | -6.66249 | 90.2285938 | 0.409983724 | -20.01636
92.2808281 | 0.306312323 | -12.6498 | 90.2228438 | 0.410270989 | -18.01305
92.2769922 | 0.306615561 | -6.972813 | 90.2170938 | 0.410590202 | -22.65173
92.2750781 | 0.30689007 | -15.02054 | 90.2094297 | 0.410928547 | -20.01427
92.2712422 | 0.307145447 | 0 | 90.2036797 | 0.411215842 | -18.76466
92.2712422 | 0.307451874 | -6.662513 | 90.1979297 | 0.411522269 | -18.01305
92.2693281 | 0.307739168 | -8.02792 | 90.1921797 | 0.411841482 | -24.0338
92.2674062 | 0.30797857 | -5.936688 | 90.1845078 | 0.412160695 | -22.65144
92.2654922 | 0.308300972 | -7.054769 | 90.1768438 | 0.41249904 | -12.65009
92.2635781 | 0.308572292 | -6.337905 | 90.1730078 | 0.412802279 | -12.49148
92.2616562 | 0.308875531 | -13.94526 | 90.1691797 | 0.413108736 | -24.03605
92.2578281 | 0.30915004 | -7.083518 | 90.1615078 | 0.413427919 | -20.96591
92.2559062 | 0.30942136 | -14.99 | 90.1554844 | 0.413715214 | -23.77195
92.2520781 | 0.309676737 | 0 | 90.1478203 | 0.414037615 | -18.01305
92.2520781 | 0.30996722 | -7.239528 | 90.1420703 | 0.414356828 | -11.33721
92.2498828 | 0.310270458 | -13.32602 | 90.1382344 | 0.414695174 | -26.67685
92.2460547 | 0.310557723 | -6.616222 | 90.1305703 | 0.414982468 | -20.01643
92.2441328 | 0.310848206 | -14.10912 | 90.1248203 | 0.415269732 | -17.83488
92.2403047 | 0.311119527 | -14.83534 | 90.1190703 | 0.415592134 | -18.96194
92.2364688 | 0.311378092 | -6.312204 | 90.1133203 | 0.415895373 | -17.83493
92.2345547 | 0.31168133 | -6.68964 | 90.1075703 | 0.416217774 | -22.88842
92.2326328 | 0.311968625 | -6.972449 | 90.0998984 | 0.416552961 | -22.8669
92.2307188 | 0.312243134 | -6.312204 | 90.0922344 | 0.416888118 | -18.76466
92.2288047 | 0.312546372 | -14.1363 | 90.0864844 | 0.417194545 | -13.35213
92.2249688 | 0.312817723 | 0 | 90.0826484 | 0.41748184 | -27.32518
92.2249688 | 0.313076258 | -26.67685 | 90.0747109 | 0.417772323 | -18.01474
92.2173047 | 0.313363552 | -7.083518 | 90.0689609 | 0.418091506 | -18.01311
92.2153828 | 0.313634872 | -6.589003 | 90.0632109 | 0.418410718 | -18.7646
92.2134688 | 0.313925356 | 0 | 90.0574609 | 0.418717146 | -18.01305
92.2134688 | 0.314244568 | -14.83745 | 90.0517109 | 0.419036359 | -16.99298
92.2096328 | 0.314503103 | -13.32463 | 90.0459609 | 0.419374734 | -31.6117
92.2058047 | 0.314790398 | 0 | 90.036375 | 0.419677973 | -18.962
92.2058047 | 0.315077692 | -20.94649 | 90.030625 | 0.419981211 | -16.99444
92.2000547 | 0.315352201 | -6.020745 | 90.024875 | 0.420319557 | -18.96007
92.1981328 | 0.315671414 | -12.62404 | 90.019125 | 0.420622826 | -23.77416
92.1943047 | 0.315974653 | -14.83706 | 90.0114609 | 0.420945197 | -17.1546
92.1904688 | 0.316233188 | -6.662513 | 90.0057109 | 0.421280384 | -12.64976
92.1885547 | 0.316520482 | -6.271946 | 90.001875 | 0.421583623 | -27.32518
92.1866328 | 0.31682691 | -14.10761 | 89.9939375 | 0.421874106 | -24.03605
92.1828047 | 0.31709826 | -13.35318 | 89.9862656 | 0.422193289 | -17.83493
92.1789688 | 0.317385525 | 0 | 89.9805156 | 0.42251569 | -25.27379
92.1789688 | 0.317707926 | -20.01434 | 89.9728516 | 0.422818929 | -18.96013
92.1732188 | 0.31799522 | -7.083492 | 89.9671016 | 0.423122197 | -21.63045
92.1712969 | 0.318266541 | -7.138731 | 89.9594375 | 0.423476517 | -18.01474
92.1691094 | 0.318572968 | -6.66249 | 89.9536875 | 0.4237957 | -26.41084
92.1671953 | 0.318860263 | -14.13792 | 89.9460156 | 0.424086183 | -12.62404
92.1633594 | 0.319131583 | -14.83573 | 89.9421875 | 0.424389422 | -20.01434
92.1595234 | 0.319390148 | -5.99656 | 89.9364375 | 0.424676716 | -17.83488
92.1576094 | 0.319709331 | -13.20559 | 89.9306875 | 0.424999118 | -22.89047
92.1537734 | 0.319999814 | -14.99005 | 89.9230156 | 0.425334275 | -27.32518
92.1499453 | 0.32025519 | 0 | 89.9150781 | 0.425624758 | -18.01305
92.1499453 | 0.320542455 | -13.20525 | 89.9093281 | 0.425943971 | -12.01787
92.1461094 | 0.320832938 | -18.96194 | 89.9054922 | 0.426263154 | -18.76283
92.1403594 | 0.321136177 | -7.053989 | 89.8997422 | 0.426569611 | -20.00815
92.1384453 | 0.321407527 | -6.616905 | 89.8920781 | 0.42695266 | -25.01077
92.1365234 | 0.32169798 | -13.32463 | 89.8844141 | 0.427259088 | -21.19269
92.1326953 | 0.321985275 | -6.337926 | 89.8786641 | 0.427530408 | -20.01434
92.1307734 | 0.322288513 | -6.589026 | 89.8729141 | 0.427817702 | -21.65246
92.1288594 | 0.322578996 | -13.35213 | 89.8652422 | 0.428172022 | -18.01474
92.1250234 | 0.322866291 | -13.94526 | 89.8594922 | 0.428491205 | -23.77187
92.1211953 | 0.3231408 | -7.083518 | 89.8518281 | 0.428813607 | -12.01678
92.1192734 | 0.32341212 | -20.01427 | 89.8479922 | 0.429132819 | -24.00936
92.1135234 | 0.323699415 | -6.589706 | 89.8403281 | 0.429452032 | -28.94368
92.1116094 | 0.323989868 | -20.01427 | 89.8323828 | 0.429726541 | -25.27379
92.1058594 | 0.324277163 | -5.996328 | 89.8247188 | 0.43002978 | -21.63051
92.1039453 | 0.324596375 | -15.81221 | 89.8170547 | 0.430384099 | -12.64976
92.1001094 | 0.324838966 | -6.312183 | 89.8132188 | 0.430687338 | -18.01305
92.0981953 | 0.325142205 | -11.89792 | 89.8074688 | 0.431006551 | -11.33751
92.0943594 | 0.325464606 | -7.054743 | 89.8036328 | 0.431344897 | -26.67651
92.0924453 | 0.325735927 | -14.30381 | 89.7959688 | 0.431632191 | -27.9193
92.0883359 | 0.326023221 | -6.972449 | 89.7883047 | 0.4319067 | -21.84911
92.0864219 | 0.32629773 | -20.01427 | 89.7806328 | 0.432257831 | -30.00536
92.0806719 | 0.326585025 | -6.020764 | 89.7710547 | 0.432577044 | -16.99444
92.07875 | 0.326904237 | -27.9193 | 89.7653047 | 0.43291539 | -18.962
92.0710859 | 0.327178746 | -14.13787 | 89.7595547 | 0.433218628 | -18.6832
92.06725 | 0.327450067 | 0 | 89.7535312 | 0.43354103 | -24.03356
92.06725 | 0.327769279 | -6.590028 | 89.7458594 | 0.433860242 | -12.62437
92.0653359 | 0.328059733 | -14.13636 | 89.7420312 | 0.434163481 | -31.27976
92.0615 | 0.328331083 | -20.94649 | 89.7324453 | 0.434469938 | -24.01162
92.05575 | 0.328605592 | -6.312183 | 89.7247812 | 0.434789121 | -17.85907
92.0538359 | 0.328908831 | -6.662165 | 89.7190234 | 0.435111523 | -18.01311
92.0519219 | 0.329196125 | -13.20691 | 89.7132734 | 0.435430735 | -12.49266
92.0480859 | 0.329486579 | -20.01434 | 89.7094453 | 0.435737163 | -22.89047
92.0423359 | 0.329773873 | -21.19269 | 89.7017734 | 0.43607232 | -25.27138
92.0365859 | 0.330045193 | 0 | 89.6941094 | 0.436375588 | -28.33194
92.0365859 | 0.330335677 | -13.35183 | 89.6845234 | 0.436713934 | -11.99231
92.03275 | 0.330622971 | -7.054769 | 89.6806953 | 0.437033147 | -19.65688
92.0308359 | 0.330894291 | -16.99444 | 89.6746719 | 0.437339574 | -26.704
92.0250859 | 0.331232637 | -18.96194 | 89.667 | 0.437626868 | -24.00936
92.0193359 | 0.331535876 | -11.33624 | 89.6593359 | 0.437946081 | -16.99444
92.0155 | 0.331874251 | -7.496074 | 89.6535859 | 0.438284427 | -18.01305
92.0135859 | 0.332129598 | -16.09118 | 89.6478359 | 0.43860364 | -23.77164
92.0094766 | 0.332384974 | -13.20559 | 89.6401719 | 0.438926041 | -25.29985
92.0056406 | 0.332675457 | -5.710756 | 89.6325 | 0.43922928 | -18.01474
92.0037266 | 0.333010614 | -6.58937 | 89.62675 | 0.439548463 | -17.83493
92.0018125 | 0.333301097 | -7.083518 | 89.621 | 0.439870864 | -22.86515
91.9998906 | 0.333572417 | -22.51573 | 89.6133359 | 0.440206051 | -25.01085
91.9941406 | 0.333827794 | -12.4927 | 89.6056719 | 0.440512478 | -18.96194
91.9903125 | 0.334134221 | -12.01674 | 89.5999219 | 0.440815717 | -17.15457
91.9864766 | 0.334453434 | -17.15614 | 89.5938984 | 0.441166848 | -17.01749
91.9807266 | 0.334788591 | -13.20559 | 89.5881406 | 0.441505194 | -30.00545
91.9768906 | 0.335079074 | -14.10917 | 89.5785625 | 0.441824406 | -20.94641
91.9730625 | 0.335350394 | 0 | 89.5728125 | 0.442098916 | -17.15465
91.9730625 | 0.335608959 | -20.01636 | 89.5670625 | 0.442434102 | -24.03605
91.9673125 | 0.335896224 | -12.01678 | 89.5593906 | 0.442753285 | -23.77156
91.9634766 | 0.336215436 | -14.83573 | 89.5517266 | 0.443075687 | -22.86719
91.9596406 | 0.336474001 | -18.96194 | 89.5440625 | 0.443410844 | -25.03418
91.9538906 | 0.33677724 | -13.32468 | 89.5363906 | 0.443717301 | -18.96194
91.9500625 | 0.337064534 | -12.51811 | 89.5306406 | 0.44402054 | -25.27388
91.9462266 | 0.337370962 | -12.65009 | 89.5229766 | 0.444323778 | -17.8012
91.9423906 | 0.337674201 | -13.1784 | 89.5169531 | 0.444662154 | -17.15614
91.9385625 | 0.337964684 | -6.690361 | 89.5112031 | 0.444997311 | -18.76466
91.9366406 | 0.338251948 | -6.311229 | 89.5054531 | 0.445303738 | -33.36605
91.9347266 | 0.338555217 | -6.590051 | 89.4958672 | 0.445591033 | -17.83493
91.9328125 | 0.33884567 | -7.082734 | 89.4901172 | 0.445913434 | -21.8269
91.9308906 | 0.33911702 | -19.86354 | 89.4824531 | 0.446264565 | -22.8669
91.9248672 | 0.339420259 | -13.1784 | 89.4747891 | 0.446599722 | -18.76466
91.9210391 | 0.339710742 | -18.03949 | 89.4690391 | 0.446906149 | -17.15614
91.9152812 | 0.340029925 | -19.79462 | 89.4632891 | 0.447241306 | -31.27998
91.9095312 | 0.340320408 | -11.99231 | 89.4537031 | 0.447547764 | -26.67929
91.9057031 | 0.340639621 | -12.64976 | 89.4460391 | 0.447835028 | -18.01305
91.9018672 | 0.34094286 | -13.20559 | 89.4402891 | 0.448154241 | -17.82584
91.8980312 | 0.341233343 | -14.99182 | 89.4342578 | 0.448492587 | -36.02621
91.8942031 | 0.341488689 | -13.35178 | 89.4227578 | 0.448811799 | -18.76277
91.8903672 | 0.341775984 | -19.79462 | 89.4170078 | 0.449118257 | -18.962
91.8846172 | 0.342066467 | -6.312204 | 89.4112578 | 0.449421495 | -17.15614
91.8827031 | 0.342369705 | -11.33721 | 89.4055078 | 0.449756652 | -17.83488
91.8788672 | 0.342708051 | -13.35213 | 89.3997578 | 0.450079054 | -22.8669
91.8750312 | 0.342995346 | -13.32468 | 89.3920938 | 0.450414211 | -25.01118
91.8712031 | 0.34328264 | -18.76466 | 89.3844297 | 0.450720638 | -25.29743
91.8654531 | 0.343589067 | -20.01427 | 89.3767578 | 0.451023906 | -25.27379
91.8597031 | 0.343876362 | -6.337926 | 89.3690938 | 0.451327145 | -17.83488
91.8577812 | 0.3441796 | -14.80517 | 89.3633438 | 0.451649547 | -17.15614
91.8539531 | 0.344438165 | -19.86354 | 89.3575938 | 0.451984704 | -29.14008
91.8479297 | 0.344741404 | -12.51811 | 89.3477344 | 0.452323049 | -25.27162
91.8440938 | 0.345047832 | -6.312204 | 89.3400703 | 0.452626318 | -23.77416
91.8421797 | 0.34535107 | -20.01427 | 89.3324062 | 0.452948689 | -16.37565
91.8364297 | 0.345638365 | -18.76466 | 89.3266562 | 0.45329982 | -25.29952
91.8306797 | 0.345944792 | -13.35183 | 89.3189844 | 0.453603059 | -18.76283
91.8268438 | 0.346232086 | -13.35213 | 89.3132344 | 0.453909516 | -30.03011
91.8230078 | 0.346519381 | -11.31416 | 89.3036484 | 0.454228729 | -17.83654
91.8191797 | 0.346857727 | -26.704 | 89.2978984 | 0.454551101 | -24.00912
91.8115078 | 0.347145021 | -13.1784 | 89.2902344 | 0.454870313 | -12.65009
91.8076797 | 0.347435504 | -6.337905 | 89.2863984 | 0.455173552 | -23.77156
91.8057578 | 0.347738743 | -21.19269 | 89.2787344 | 0.455495954 | -17.97223
91.8000078 | 0.348010063 | -11.87369 | 89.2727109 | 0.45583111 | -22.64936
91.7961797 | 0.348332465 | -18.01474 | 89.2650469 | 0.456169486 | -17.15614
91.7904297 | 0.348651648 | -20.9442 | 89.2592969 | 0.456504643 | -24.0338
91.7846797 | 0.348926187 | -6.690361 | 89.251625 | 0.456823856 | -32.97301
91.7827578 | 0.349213451 | -6.311229 | 89.2420469 | 0.457114339 | -18.01474
91.7808438 | 0.34951672 | -19.79666 | 89.2362969 | 0.457433522 | -31.28008
91.7750938 | 0.349807173 | -13.35218 | 89.2267109 | 0.457739979 | -17.15614
91.7712578 | 0.350094467 | -17.15428 | 89.2209609 | 0.458075136 | -28.60122
91.7652344 | 0.350445598 | -20.94641 | 89.211375 | 0.458410293 | -23.77195
91.7594844 | 0.350720108 | -14.13829 | 89.2037109 | 0.458732694 | -18.01305
91.7556484 | 0.350991428 | -13.94526 | 89.1979609 | 0.459051907 | -12.74589
91.7518203 | 0.351265937 | -18.96007 | 89.1938516 | 0.459374309 | -22.86719
91.7460703 | 0.351569206 | -6.690361 | 89.1861875 | 0.459709466 | -22.67478
91.7441484 | 0.35185647 | -16.99293 | 89.1785156 | 0.460047811 | -25.27129
91.7383984 | 0.352194846 | -13.32607 | 89.1708516 | 0.46035108 | -25.27421
91.7345703 | 0.35248211 | -14.13787 | 89.1631875 | 0.460654318 | -28.33165
91.7307344 | 0.352753431 | -12.51725 | 89.1536016 | 0.460992664 | -20.01434
91.7268984 | 0.353059888 | -18.96194 | 89.1478516 | 0.461279958 | -12.51844
91.7211484 | 0.353363127 | -12.4927 | 89.1440156 | 0.461586386 | -26.09303
91.7173203 | 0.353669554 | -12.64855 | 89.1344375 | 0.461953461 | -31.60857
91.7134844 | 0.353972822 | -25.27412 | 89.1248516 | 0.46225673 | -25.01118
91.7058203 | 0.354276061 | -6.616222 | 89.1171875 | 0.462563157 | -19.86354
91.7038984 | 0.354566544 | -12.62404 | 89.1111641 | 0.462866396 | -21.65246
91.7000703 | 0.354869783 | -22.67472 | 89.1034922 | 0.463220716 | -25.27421
91.6923984 | 0.355208129 | -12.62408 | 89.0958281 | 0.463523954 | -22.86485
91.6885703 | 0.355511367 | -16.09157 | 89.0881641 | 0.463859141 | -23.79828
91.6844609 | 0.355766743 | -13.2052 | 89.0804922 | 0.464181513 | -11.99234
91.680625 | 0.356057227 | -18.01474 | 89.0766641 | 0.464500725 | -31.27998
91.674875 | 0.35637641 | -12.62283 | 89.0670781 | 0.464807183 | -22.86696
91.6710469 | 0.356679678 | -13.97404 | 89.0594141 | 0.465142339 | -28.33194
91.6672109 | 0.356954187 | -18.01305 | 89.0498281 | 0.465480685 | -12.01674
91.6614609 | 0.3572734 | -19.79666 | 89.0459922 | 0.465799898 | -16.37565
91.6557109 | 0.357563853 | -13.35178 | 89.0402422 | 0.466151029 | -33.9414
91.651875 | 0.357851148 | -20.01434 | 89.0303828 | 0.466441512 | -22.8669
91.646125 | 0.358138442 | -12.49266 | 89.0227188 | 0.466776669 | -19.79462
91.6422969 | 0.35844487 | -26.704 | 89.0169688 | 0.467067152 | -24.01162
91.634625 | 0.358732164 | -12.01787 | 89.0093047 | 0.467386335 | -21.84911
91.6307891 | 0.359051347 | -12.4918 | 89.0016328 | 0.467737466 | -29.70856
91.6269609 | 0.359357804 | -18.96194 | 88.9920547 | 0.468059868 | -26.704
91.6212109 | 0.359661043 | -12.51815 | 88.9843828 | 0.468347162 | -18.76466
91.617375 | 0.35996747 | -6.312183 | 88.9786328 | 0.468653589 | -11.99231
91.6154609 | 0.360270709 | -20.01434 | 88.9748047 | 0.468972802 | -27.30007
91.6097109 | 0.360558003 | -19.65682 | 88.9652188 | 0.469323933 | -25.0111
91.6036875 | 0.360864431 | -18.96013 | 88.9575547 | 0.469630361 | -24.89035
91.5979375 | 0.361167699 | -5.961191 | 88.9496094 | 0.469949573 | -22.65166
91.5960156 | 0.361490101 | -18.962 | 88.9419453 | 0.470287919 | -24.00936
91.5902656 | 0.361793339 | -13.32602 | 88.9342812 | 0.470607132 | -12.6498
91.5864375 | 0.362080604 | -25.03418 | 88.9304453 | 0.47091037 | -31.28272
91.5787656 | 0.362387061 | -18.96194 | 88.9208594 | 0.471216798 | -31.58641
91.5730156 | 0.3626903 | -7.054401 | 88.9112812 | 0.471520036 | -15.5282
91.5711016 | 0.36296162 | -5.936998 | 88.9055312 | 0.47189033 | -18.01305
91.5691875 | 0.363284022 | -30.04512 | 88.8997812 | 0.472209543 | -33.36954
91.5615156 | 0.363539368 | -18.76283 | 88.8901953 | 0.472496808 | -22.67277
91.5557656 | 0.363845825 | -18.01305 | 88.8825234 | 0.472835183 | -18.01474
91.5500156 | 0.364165038 | -18.01474 | 88.8767734 | 0.473154366 | -24.61988
91.5442656 | 0.364484221 | -13.1784 | 88.8688359 | 0.473476768 | -17.15465
91.5404375 | 0.364774704 | -12.64976 | 88.8630859 | 0.473811954 | -25.01077
91.5366016 | 0.365077943 | -12.51725 | 88.8554219 | 0.474118382 | -22.89047
91.5327656 | 0.3653844 | -20.96817 | 88.84775 | 0.474453539 | -22.86719
91.5267422 | 0.365671664 | -13.32463 | 88.8400859 | 0.474788696 | -25.0084
91.5229141 | 0.365958959 | -17.83493 | 88.8324219 | 0.475095153 | -24.0338
91.5171641 | 0.36628136 | -18.96194 | 88.82475 | 0.475414366 | -16.99449
91.5114141 | 0.366584599 | -18.96194 | 88.819 | 0.475752711 | -28.57795
91.5056641 | 0.366887838 | -18.79045 | 88.8094219 | 0.476087868 | -18.96194
91.4999062 | 0.367194265 | -12.62279 | 88.8036719 | 0.476391107 | -22.67277
91.4960781 | 0.367497534 | -13.20661 | 88.796 | 0.476729482 | -24.86584
91.4922422 | 0.367787987 | -22.86515 | 88.7880625 | 0.477048695 | -28.33165
91.4845781 | 0.368123174 | -14.13792 | 88.7784766 | 0.477387041 | -24.00936
91.4807422 | 0.368394494 | -12.51844 | 88.7708125 | 0.477706254 | -19.79666
91.4769062 | 0.368700922 | -12.62408 | 88.7650625 | 0.477996707 | -28.59866
91.4730781 | 0.36900416 | -12.51693 | 88.7554766 | 0.478331894 | -24.01162
91.4692422 | 0.369310617 | -26.67955 | 88.7478125 | 0.478651077 | -16.99298
91.4615781 | 0.369597882 | -14.13636 | 88.7420625 | 0.478989452 | -17.15614
91.4577422 | 0.369869232 | -17.83654 | 88.7363125 | 0.479324609 | -32.99987
91.4519922 | 0.370191604 | -18.86953 | 88.7267266 | 0.479615092 | -24.00936
91.4459688 | 0.370510817 | -18.76466 | 88.7190625 | 0.479934305 | -18.87131
91.4402188 | 0.370817244 | -24.00936 | 88.7130391 | 0.480253488 | -22.67277
91.4325547 | 0.371136457 | -12.6498 | 88.7053672 | 0.480591863 | -27.27785
91.4287188 | 0.371439695 | -20.9442 | 88.6957891 | 0.480942994 | -12.51844
91.4229688 | 0.371714234 | -18.96194 | 88.6919531 | 0.481249422 | -30.02979
91.4172188 | 0.372017473 | -12.65009 | 88.6823672 | 0.481568635 | -22.65173
91.4133828 | 0.372320712 | -16.99449 | 88.6747031 | 0.48190698 | -30.02979
91.4076328 | 0.372659057 | -21.19027 | 88.6651172 | 0.482226193 | -22.86719
91.4018828 | 0.372930408 | -18.76466 | 88.6574531 | 0.48256135 | -23.77164
91.3961328 | 0.373236835 | -6.662165 | 88.6497891 | 0.482883751 | -30.03011
91.3942188 | 0.373524129 | -11.44538 | 88.6402031 | 0.483202964 | -19.79659
91.3903828 | 0.373859286 | -25.01077 | 88.6344531 | 0.483493418 | -18.86959
91.3827188 | 0.374165714 | -18.962 | 88.6284297 | 0.48381263 | -17.15614
91.3769688 | 0.374468952 | -13.20555 | 88.6226797 | 0.484147787 | -31.27976
91.3731328 | 0.374759436 | -17.15614 | 88.6130938 | 0.484454244 | -18.01474
91.3673828 | 0.375094593 | -19.86164 | 88.6073438 | 0.484773427 | -21.63045
91.3613594 | 0.375397861 | -13.20696 | 88.5996797 | 0.485127747 | -21.84911
91.3575234 | 0.375688314 | -24.00905 | 88.5920078 | 0.485478878 | -29.70856
91.3498594 | 0.376007527 | -20.94649 | 88.5824297 | 0.48580128 | -36.02621
91.3441094 | 0.376282036 | -13.35213 | 88.5709297 | 0.486120492 | -24.0338
91.3402734 | 0.376569331 | -24.00912 | 88.5632578 | 0.486439705 | -17.83654
91.3326094 | 0.376888543 | -11.89819 | 88.5575078 | 0.486762077 | -19.86164
91.3287734 | 0.377210945 | -18.96194 | 88.5514844 | 0.487065345 | -22.65166
91.3230234 | 0.377514184 | -12.62408 | 88.5438203 | 0.487403691 | -30.02989
91.3191953 | 0.377817422 | -26.41084 | 88.5342344 | 0.487722903 | -18.01474
91.3115234 | 0.378107905 | -26.6792 | 88.5284844 | 0.488042086 | -25.00865
91.3038594 | 0.37839517 | -11.89823 | 88.5208203 | 0.488348544 | -24.00944
91.3000234 | 0.378717571 | -13.32463 | 88.5131562 | 0.488667756 | -22.67442
91.2961953 | 0.379004866 | -18.01305 | 88.5054844 | 0.489006102 | -17.15614
91.2904453 | 0.379324079 | -18.68294 | 88.4997344 | 0.489341259 | -28.57825
91.2844219 | 0.37964648 | -11.44538 | 88.4901562 | 0.489676416 | -22.67248
91.2805859 | 0.379981637 | -20.94649 | 88.4824844 | 0.490014791 | -24.00936
91.2748359 | 0.380256146 | -20.01427 | 88.4748203 | 0.490334004 | -17.80249
91.2690859 | 0.380543441 | -25.27388 | 88.4687969 | 0.49067235 | -30.03011
91.2614219 | 0.380846679 | -11.33751 | 88.4592109 | 0.490991563 | -23.77164
91.2575859 | 0.381185025 | -18.01305 | 88.4515469 | 0.491313964 | -18.01474
91.2518359 | 0.381504238 | -25.01085 | 88.4457969 | 0.491633147 | -33.36652
91.2441719 | 0.381810665 | -20.01427 | 88.4362109 | 0.491920441 | -28.33165
91.2384219 | 0.38209796 | -13.35218 | 88.426625 | 0.492258787 | -24.00936
91.2345859 | 0.382385254 | -18.76466 | 88.4189609 | 0.492578 | -21.63016
91.2288359 | 0.382691681 | -18.01305 | 88.4112969 | 0.49293232 | -18.962
91.2230859 | 0.383010894 | -18.96194 | 88.4055469 | 0.493235558 | -28.59896
91.2173359 | 0.383314133 | -22.67449 | 88.3959609 | 0.493570745 | -11.33721
91.2096641 | 0.383652478 | -6.66249 | 88.392125 | 0.493909091 | -30.86225
91.20775 | 0.383939773 | -18.68294 | 88.3822734 | 0.494228303 | -23.79576
91.2017266 | 0.384262174 | -20.01427 | 88.3746016 | 0.494550705 | -17.15614
91.1959766 | 0.384549469 | -25.27421 | 88.3688516 | 0.494885862 | -28.30889
91.1883125 | 0.384852707 | -17.83488 | 88.3592734 | 0.495224208 | -24.03356
91.1825625 | 0.385175109 | -12.01787 | 88.3516016 | 0.49554342 | -30.03011
91.1787266 | 0.385494292 | -20.9442 | 88.3420156 | 0.495862633 | -22.65137
91.1729766 | 0.385768831 | -18.01474 | 88.3343516 | 0.496200979 | -24.00944
91.1672266 | 0.386088014 | -25.27171 | 88.3266875 | 0.496520191 | -19.79455
91.1595625 | 0.386391282 | -19.79659 | 88.3209375 | 0.496810675 | -28.08138
91.1538125 | 0.386681736 | -12.64855 | 88.3110781 | 0.497161776 | -20.87686
91.1499766 | 0.386985004 | -17.83654 | 88.3034141 | 0.497528881 | -33.00021
91.1442266 | 0.387307376 | -18.96013 | 88.2938281 | 0.497819364 | -30.03261
91.1384766 | 0.387610644 | -20.01636 | 88.2842422 | 0.498138547 | -11.31315
91.1327266 | 0.387897909 | -24.61996 | 88.2804141 | 0.498476923 | -24.03613
91.1247891 | 0.38822031 | -10.9247 | 88.2727422 | 0.498796105 | -31.2542
91.1209531 | 0.388571441 | -27.91894 | 88.2631641 | 0.499102563 | -16.37565
91.1132891 | 0.38884595 | -6.68964 | 88.2574141 | 0.499453694 | -30.03293
91.1113672 | 0.389133245 | -22.86719 | 88.2478281 | 0.499772877 | -23.76943
91.1037031 | 0.389468402 | -19.79462 | 88.2401641 | 0.500095308 | -29.41726
91.0979531 | 0.389758885 | -18.96194 | 88.2303047 | 0.500430465 | -18.76466
91.0922031 | 0.390062124 | -16.99449 | 88.2245547 | 0.500736892 | -17.15614
91.0864531 | 0.390400469 | -18.01305 | 88.2188047 | 0.501072049 | -31.60857
91.0807031 | 0.390719682 | -24.0338 | 88.2092188 | 0.501375318 | -29.73316
91.0730312 | 0.391038895 | -19.79462 | 88.1996328 | 0.501697719 | -21.83034
91.0672812 | 0.391329378 | -28.24709 | 88.1919688 | 0.50204879 | -22.64966
91.0596172 | 0.391600698 | -13.35213 | 88.1843047 | 0.502387166 | -24.03605
91.0557812 | 0.391887993 | -23.77385 | 88.1766328 | 0.502706349 | -15.52694
91.0481172 | 0.392210364 | -14.30376 | 88.1708828 | 0.503076673 | -33.33902
91.0440078 | 0.392497659 | -16.99449 | 88.1613047 | 0.503363967 | -31.61483
91.0382578 | 0.392836004 | -11.99231 | 88.1517188 | 0.503667176 | -27.82398
91.0344297 | 0.393155217 | -20.01427 | 88.1418594 | 0.504021525 | -18.01474
91.0286797 | 0.393442512 | -22.67478 | 88.1361094 | 0.504340708 | -11.31345
91.0210078 | 0.393780857 | -11.99231 | 88.1322812 | 0.504679084 | -37.92763
91.0171797 | 0.39410007 | -25.03663 | 88.1207812 | 0.504982293 | -22.89017
91.0095078 | 0.394406497 | -24.00905 | 88.1131094 | 0.50531745 | -29.70896
91.0018438 | 0.39472571 | -20.01427 | 88.1035312 | 0.505639851 | -24.03122
90.9960938 | 0.395013005 | -18.76466 | 88.0958594 | 0.505959094 | -16.22964
90.9903438 | 0.395319432 | -17.15614 | 88.0901094 | 0.506313384 | -18.01141
90.9845938 | 0.395654589 | -18.76283 | 88.0843594 | 0.506632626 | -37.52921
90.9788438 | 0.395961046 | -26.67955 | 88.0728594 | 0.506939054 | -24.86826
90.9711797 | 0.396248311 | -18.962 | 88.0649219 | 0.507258236 | -22.89047
90.9654297 | 0.396551549 | -17.82425 | 88.05725 | 0.507593393 | -27.03006
90.9593984 | 0.396889925 | -6.662165 | 88.0476719 | 0.507947743 | -25.30235
90.9574844 | 0.397177219 | -17.83654 | 88.04 | 0.508250952 | -23.77195
90.9517344 | 0.397499591 | -24.00936 | 88.0323359 | 0.508573353 | -16.37565
90.9440703 | 0.397818804 | -25.29993 | 88.0265859 | 0.508924484 | -24.0113
90.9363984 | 0.398122042 | -20.9442 | 88.0189219 | 0.509243667 | -32.9968
90.9306484 | 0.398396581 | -16.37701 | 88.0093359 | 0.50953418 | -20.0094
90.9248984 | 0.398747683 | -25.0084 | 88.0016719 | 0.5099172 | -35.66986
90.9172344 | 0.39905414 | -20.01643 | 87.9901719 | 0.510239601 | -18.86807
90.9114844 | 0.399341404 | -18.01305 | 87.9841484 | 0.510558844 | -18.76466
90.9057344 | 0.399660617 | -11.33751 | 87.9783984 | 0.510865271 | -31.61483
90.9018984 | 0.399998963 | -24.00905 | 87.9688125 | 0.51116848 | -24.00718
90.8942344 | 0.400318176 | -19.79462 | 87.9611484 | 0.511487722 | -19.86288
90.8884844 | 0.400608659 | -26.17581 | 87.9534766 | 0.51187396 | -25.27662
90.8805469 | 0.400911897 | -18.01305 | 87.9458125 | 0.512177169 | -25.03173
90.8747969 | 0.40123111 | -19.79462 | 87.9381406 | 0.512483656 | -22.8669
90.8690469 | 0.401521593 | -24.03605 | 87.9304766 | 0.512818813 | -30.03293
90.861375 | 0.401840776 | -16.99293 | 87.9208906 | 0.513137996 | -22.64936
90.855625 | 0.402179152 | -12.62408 | 87.9132266 | 0.513476372 | -23.68293
90.8517969 | 0.40248239 | -24.0338 | 87.9052891 | 0.513811529 | -22.67277
90.844125 | 0.402801603 | -18.7646 | 87.8976172 | 0.514149904 | -24.01162
90.838375 | 0.403108031 | -25.27421 | 87.8899531 | 0.514469087 | -23.77156
90.8307109 | 0.403411269 | -17.83488 | 87.8822891 | 0.514791489 | -18.01474
90.8249609 | 0.403733671 | -18.01311 | 87.8765391 | 0.515110672 | -20.89838
90.8192109 | 0.404052883 | -26.67641 | 87.8688672 | 0.515477777 | -28.30617
90.8115469 | 0.404340178 | -25.92885 | 87.8592891 | 0.515816152 | -24.03605
90.8036016 | 0.404646605 | -18.01305 | 87.8516172 | 0.516135335 | -31.25736
90.7978516 | 0.404965818 | -18.76466 | 87.8420391 | 0.516441762 | -28.60152
90.7921016 | 0.405272245 | -11.44538 | 87.8324531 | 0.516776919 | -24.61988
90.7882656 | 0.405607402 | -22.86485 | 87.8245156 | 0.517099321 | -22.89017
90.7806016 | 0.405942589 | -13.20696 | 87.8168438 | 0.517434478 | -31.60901
90.7767656 | 0.406233042 | -28.24698 | 87.8072578 | 0.517737746 | -22.64936
90.7691016 | 0.406504363 | -33.00021 | 87.7995938 | 0.518076122 | -28.60152
90.7595156 | 0.406794846 | -11.42181 | 87.7900078 | 0.518411279 | -15.52946
90.7556875 | 0.407130003 | -16.37565 | 87.7842578 | 0.518781543 | -30.00818
90.7499375 | 0.407481134 | -23.79614 | 87.7746797 | 0.519100726 | -25.29743
90.7422656 | 0.407803535 | -11.99231 | 87.7670078 | 0.519403994 | -22.64936
90.7384375 | 0.408122748 | -34.92017 | 87.7593438 | 0.51974237 | -30.03293
90.7288516 | 0.408397257 | -19.86387 | 87.7497578 | 0.520061553 | -24.61996
90.7228281 | 0.408700496 | -11.44406 | 87.7418203 | 0.520383954 | -30.03261
90.7189922 | 0.409035683 | -29.71142 | 87.7322344 | 0.520703137 | -23.77195
90.7094141 | 0.409358054 | -25.29734 | 87.7245703 | 0.521025538 | -22.86719
90.7017422 | 0.409661323 | -16.99444 | 87.7169062 | 0.521360695 | -18.01136
90.6959922 | 0.409999669 | -12.62408 | 87.7111562 | 0.521679938 | -22.67643
90.6921641 | 0.410302907 | -24.0338 | 87.7034844 | 0.522018254 | -30.00294
90.6844922 | 0.41062212 | -19.79462 | 87.6939062 | 0.522337496 | -28.32914
90.6787422 | 0.410912603 | -24.00936 | 87.6843203 | 0.522675872 | -21.83063
90.6710781 | 0.411231816 | -18.76466 | 87.6766562 | 0.523026943 | -22.67241
90.6653281 | 0.411538243 | -18.96194 | 87.6689844 | 0.523365319 | -24.86818
90.6595781 | 0.411841482 | -17.15614 | 87.6610469 | 0.523684502 | -25.29743
90.6538281 | 0.412176639 | -22.67277 | 87.653375 | 0.52398777 | -31.25726
90.6461562 | 0.412515014 | -20.9681 | 87.6437969 | 0.524294198 | -20.89838
90.6401328 | 0.412802279 | -23.77156 | 87.636125 | 0.524661303 | -21.63228
90.6324688 | 0.413124681 | -24.00944 | 87.6284609 | 0.525015593 | -24.00687
90.6248047 | 0.413443893 | -18.01305 | 87.6207969 | 0.525334835 | -24.03605
90.6190547 | 0.413763106 | -17.83493 | 87.613125 | 0.525654018 | -31.25736
90.6133047 | 0.414085507 | -17.15614 | 87.6035469 | 0.525960445 | -24.03154
90.6075547 | 0.414420664 | -34.92004 | 87.595875 | 0.526279688 | -21.63228
90.5979688 | 0.414695174 | -18.01311 | 87.5882109 | 0.526633978 | -24.86818
90.5922188 | 0.415014386 | -18.96194 | 87.5802734 | 0.526953161 | -27.05214
90.5864688 | 0.415317625 | -19.79462 | 87.5706875 | 0.52730751 | -21.8269
90.5807188 | 0.415608108 | -15.66437 | 87.5630234 | 0.527658641 | -30.03261
90.5749688 | 0.415975183 | -26.38399 | 87.5534375 | 0.527977824 | -33.98586
90.5673047 | 0.416265666 | -19.86387 | 87.5419375 | 0.5283162 | -18.01474
90.5612812 | 0.416568905 | -24.03348 | 87.5361875 | 0.528635383 | -16.99298
90.5536094 | 0.416888118 | -16.99444 | 87.5304375 | 0.528973758 | -31.60857
90.5478594 | 0.417226464 | -25.27421 | 87.5208516 | 0.529277027 | -22.65367
90.5401953 | 0.417529702 | -25.03418 | 87.5131875 | 0.529615343 | -24.88802
90.5325234 | 0.417836159 | -16.37565 | 87.5052422 | 0.529934585 | -25.27662
90.5267734 | 0.41818729 | -18.01474 | 87.4975781 | 0.530237794 | -21.62833
90.5210234 | 0.418506473 | -25.00832 | 87.4899141 | 0.530592144 | -30.03302
90.5133594 | 0.418812931 | -24.01169 | 87.4803281 | 0.530911326 | -33.98586
90.5056953 | 0.419132113 | -18.76277 | 87.4688281 | 0.531249702 | -20.88027
90.4999453 | 0.419438571 | -18.01474 | 87.4611641 | 0.531616747 | -25.29734
90.4941953 | 0.419757754 | -18.01311 | 87.4534922 | 0.531920016 | -23.77195
90.4884453 | 0.420076966 | -30.58108 | 87.4458281 | 0.532242417 | -24.0113
90.4785859 | 0.420399368 | -12.01678 | 87.4381641 | 0.5325616 | -31.27702
90.47475 | 0.42071858 | -26.3839 | 87.4285781 | 0.532868087 | -29.41696
90.4670859 | 0.421009064 | -18.01474 | 87.4187188 | 0.533203244 | -15.52946
90.4613359 | 0.421328247 | -18.01311 | 87.4129688 | 0.533573508 | -27.27814
90.4555859 | 0.421647459 | -23.77156 | 87.4033906 | 0.533924639 | -18.03918
90.4479219 | 0.421969861 | -26.704 | 87.3976328 | 0.534243822 | -28.30609
90.44025 | 0.422257155 | -16.22964 | 87.3880547 | 0.534582198 | -18.01474
90.4345 | 0.422611445 | -30.00536 | 87.3823047 | 0.534901381 | -29.73285
90.4249219 | 0.422930658 | -19.79462 | 87.3727188 | 0.535223782 | -30.02728
90.4191719 | 0.423221141 | -17.15614 | 87.3631328 | 0.535543025 | -22.65338
90.4134219 | 0.423556298 | -22.88842 | 87.3554688 | 0.535881341 | -24.00718
90.40575 | 0.423891485 | -19.65688 | 87.3478047 | 0.536200583 | -29.41726
90.3997266 | 0.424197912 | -18.96194 | 87.3379453 | 0.53653574 | -23.77195
90.3939766 | 0.424501151 | -22.65166 | 87.3302812 | 0.536858141 | -24.03574
90.3863125 | 0.424839497 | -20.01434 | 87.3226094 | 0.537177324 | -28.30638
90.3805625 | 0.425126791 | -11.44508 | 87.3130312 | 0.5375157 | -21.84883
90.3767266 | 0.425461948 | -35.66986 | 87.3053594 | 0.537866831 | -27.03491
90.3652266 | 0.425784349 | -24.00936 | 87.2957812 | 0.538221121 | -25.2971
90.3575625 | 0.426103562 | -22.67472 | 87.2881094 | 0.538524389 | -25.27662
90.3498906 | 0.426441908 | -12.62283 | 87.2804453 | 0.538827598 | -28.32914
90.3460625 | 0.426745176 | -25.29985 | 87.2708594 | 0.539165974 | -29.41726
90.3383906 | 0.427048415 | -25.01085 | 87.261 | 0.539501131 | -28.30617
90.3307266 | 0.427354842 | -21.8269 | 87.2514219 | 0.539839506 | -12.01818
90.3230625 | 0.427705973 | -24.64408 | 87.2475859 | 0.540158689 | -25.27138
90.3151172 | 0.428028375 | -18.01305 | 87.2399219 | 0.540461957 | -25.88957
90.3093672 | 0.428347588 | -25.27421 | 87.2303359 | 0.540832222 | -30.03271
90.3017031 | 0.428650826 | -20.94649 | 87.22075 | 0.541151404 | -22.64966
90.2959531 | 0.428925335 | -30.02979 | 87.2130859 | 0.54148978 | -26.11215
90.2863672 | 0.429244548 | -16.99444 | 87.2035 | 0.541856885 | -23.77195
90.2806172 | 0.429582894 | -16.37565 | 87.1958359 | 0.542179286 | -24.0113
90.2748672 | 0.429934025 | -25.27421 | 87.1881719 | 0.542498469 | -23.7062
90.2672031 | 0.430237263 | -29.73276 | 87.1802266 | 0.542833626 | -16.99293
90.2576172 | 0.430559665 | -17.15614 | 87.1744766 | 0.543172002 | -28.57825
90.2518672 | 0.430894822 | -19.79462 | 87.1648984 | 0.543507159 | -31.28282
90.2461172 | 0.431185305 | -17.97188 | 87.1553125 | 0.543813586 | -36.02272
90.2400938 | 0.431520462 | -25.00873 | 87.1438125 | 0.544132829 | -17.15614
90.2324297 | 0.431826919 | -18.96194 | 87.1380625 | 0.544467986 | -32.45928
90.2266797 | 0.432130158 | -28.60122 | 87.1265625 | 0.544822276 | -24.00718
90.2170938 | 0.432465315 | -23.77195 | 87.1188984 | 0.545141518 | -23.80019
90.2094297 | 0.432787716 | -18.01305 | 87.1112266 | 0.54546386 | -21.62188
90.2036797 | 0.433106929 | -28.33165 | 87.1032891 | 0.545830965 | -28.32943
90.1940938 | 0.433445275 | -12.65013 | 87.0937031 | 0.546169341 | -25.27638
90.1902578 | 0.433748513 | -24.00905 | 87.0860391 | 0.546472549 | -22.88637
90.1825938 | 0.434067726 | -23.77187 | 87.0783672 | 0.546807766 | -27.03463
90.1749297 | 0.434390128 | -24.03387 | 87.0687891 | 0.547162056 | -28.60152
90.1672578 | 0.43470934 | -17.83654 | 87.0592031 | 0.547497213 | -25.01085
90.1615078 | 0.435031712 | -19.86164 | 87.0515391 | 0.54780364 | -17.15614
90.1554844 | 0.43533498 | -24.01162 | 87.0457891 | 0.548138797 | -29.73307
90.1478203 | 0.435654163 | -22.64966 | 87.0362031 | 0.548461199 | -24.00687
90.1401562 | 0.435992539 | -24.03348 | 87.0285391 | 0.548780441 | -17.97217
90.1324844 | 0.436311752 | -17.83659 | 87.0225156 | 0.549115598 | -29.73276
90.1267344 | 0.436634123 | -18.96007 | 87.0129297 | 0.549438 | -20.87713
90.1209844 | 0.436937392 | -25.27421 | 87.0052656 | 0.549805105 | -29.73829
90.1133203 | 0.43724063 | -29.73276 | 86.9956797 | 0.550127447 | -24.00718
90.1037344 | 0.437563032 | -16.37705 | 86.9880156 | 0.550446689 | -31.28272
90.0979844 | 0.437914133 | -26.38399 | 86.9784297 | 0.550753117 | -27.30007
90.0903203 | 0.438204616 | -28.59866 | 86.9688438 | 0.551104248 | -36.0296
90.0807344 | 0.438539803 | -17.80278 | 86.9573438 | 0.55142343 | -17.83488
90.0747109 | 0.438878149 | -26.67651 | 86.9515938 | 0.551745832 | -23.68323
90.0670469 | 0.439165443 | -28.60152 | 86.9436562 | 0.552080989 | -23.79583
90.0574609 | 0.4395006 | -18.7646 | 86.9359844 | 0.55240339 | -25.27162
90.0517109 | 0.439807028 | -25.27388 | 86.9283203 | 0.552706659 | -27.30007
90.0440469 | 0.440110266 | -17.83488 | 86.9187344 | 0.55305779 | -28.3114
90.0382969 | 0.440432668 | -16.37565 | 86.9091562 | 0.553396106 | -24.0313
90.0325469 | 0.440783799 | -31.61213 | 86.9014844 | 0.553715348 | -25.0111
90.0229609 | 0.441087037 | -17.83488 | 86.8938203 | 0.554021776 | -27.30007
90.0172109 | 0.441409439 | -22.8669 | 86.8842344 | 0.554372907 | -20.69901
90.0095469 | 0.441744596 | -22.23812 | 86.8765703 | 0.554743171 | -30.03261
90.0037969 | 0.442003161 | -24.89035 | 86.8669844 | 0.555062354 | -22.60552
89.9958516 | 0.442322373 | -20.87878 | 86.8590469 | 0.555413485 | -31.27702
89.9881875 | 0.442689449 | -22.67277 | 86.8494609 | 0.555719972 | -21.83034
89.9805156 | 0.443027824 | -18.96194 | 86.8417969 | 0.556071043 | -22.67271
89.9747656 | 0.443331063 | -29.70865 | 86.834125 | 0.556409419 | -24.00718
89.9651875 | 0.443653464 | -24.03605 | 86.8264609 | 0.556728661 | -37.52921
89.9575156 | 0.443972647 | -24.00905 | 86.8149609 | 0.557035089 | -21.82661
89.9498516 | 0.44429186 | -20.94649 | 86.8072969 | 0.55738622 | -24.03613
89.9441016 | 0.444566369 | -16.37565 | 86.799625 | 0.557705402 | -22.64966
89.9383516 | 0.4449175 | -16.22827 | 86.7919609 | 0.558043778 | -28.07869
89.9326016 | 0.44527182 | -36.0261 | 86.7821016 | 0.558394909 | -23.7763
89.9211016 | 0.445591033 | -19.86394 | 86.7744375 | 0.558717251 | -18.96013
89.9150781 | 0.445894271 | -23.77156 | 86.7686875 | 0.559020519 | -28.32914
89.9074141 | 0.446216673 | -24.03387 | 86.7591016 | 0.559358895 | -26.09544
89.8997422 | 0.446535885 | -23.77409 | 86.7495234 | 0.55972594 | -25.29701
89.8920781 | 0.446858257 | -24.00905 | 86.7418516 | 0.560029209 | -25.01118
89.8844141 | 0.44717747 | -18.76283 | 86.7341875 | 0.560335636 | -30.02697
89.8786641 | 0.447483927 | -17.15614 | 86.7246016 | 0.560654879 | -28.3114
89.8729141 | 0.447819084 | -27.30035 | 86.7150234 | 0.560993195 | -26.11215
89.8633281 | 0.448170215 | -33.00327 | 86.7054375 | 0.5613603 | -24.89269
89.8537422 | 0.448460668 | -18.01305 | 86.6974922 | 0.561679482 | -16.22689
89.8479922 | 0.448779881 | -17.83488 | 86.6917422 | 0.562033832 | -33.33902
89.8422422 | 0.449102283 | -24.86592 | 86.6821641 | 0.562321126 | -31.28304
89.8343047 | 0.449421495 | -18.96194 | 86.6725781 | 0.562627554 | -28.60122
89.8285547 | 0.449724734 | -28.33165 | 86.6629922 | 0.562962711 | -27.03463
89.8189688 | 0.45006308 | -17.15465 | 86.6534141 | 0.563317001 | -20.02694
89.8132188 | 0.450398266 | -25.0111 | 86.6457422 | 0.56370008 | -26.67685
89.8055547 | 0.450704694 | -22.89047 | 86.6380781 | 0.563987374 | -22.65338
89.7978828 | 0.451039851 | -24.00912 | 86.6304141 | 0.56432569 | -29.41726
89.7902188 | 0.451359063 | -23.77187 | 86.6205547 | 0.564660847 | -21.62862
89.7825547 | 0.451681465 | -22.89047 | 86.6128906 | 0.565015197 | -30.03261
89.7748828 | 0.452016622 | -29.70865 | 86.6033047 | 0.56533438 | -32.99646
89.7653047 | 0.452339023 | -18.96194 | 86.5937188 | 0.565624893 | -21.8269
89.7595547 | 0.452642262 | -12.14448 | 86.5860547 | 0.565976024 | -28.60122
89.7554453 | 0.452980638 | -31.6118 | 86.5764688 | 0.566311181 | -22.65367
89.7458594 | 0.453283876 | -27.27814 | 86.5688047 | 0.566649497 | -30.02706
89.7362812 | 0.453635007 | -23.79797 | 86.5592188 | 0.566968739 | -25.0111
89.7286094 | 0.453957379 | -26.67685 | 86.5515547 | 0.567275167 | -22.89053
89.7209453 | 0.454244673 | -16.99444 | 86.5438828 | 0.567610323 | -29.11436
89.7151953 | 0.454583019 | -25.29743 | 86.5340312 | 0.567948699 | -20.90152
89.7075234 | 0.454886287 | -22.8669 | 86.5263594 | 0.568315744 | -24.0071
89.6998594 | 0.455221444 | -22.65166 | 86.5186953 | 0.568634987 | -22.64972
89.6921953 | 0.45555979 | -18.96007 | 86.5110312 | 0.568973362 | -28.60122
89.6864453 | 0.455863059 | -23.79836 | 86.5014453 | 0.569308519 | -25.0111
89.6787734 | 0.45618543 | -17.15428 | 86.4937812 | 0.569614947 | -31.61483
89.67275 | 0.456536561 | -28.30609 | 86.4841953 | 0.569918156 | -30.02706
89.6631719 | 0.456874937 | -33.37 | 86.4746094 | 0.570237398 | -20.69901
89.6535859 | 0.457162201 | -33.36605 | 86.4669453 | 0.570607662 | -23.68293
89.644 | 0.457449496 | -10.33884 | 86.4590078 | 0.570942819 | -22.67271
89.6401719 | 0.45781976 | -18.01305 | 86.4513359 | 0.571281195 | -28.60122
89.6344219 | 0.458138973 | -31.28314 | 86.44175 | 0.571616352 | -37.52933
89.6248359 | 0.4584454 | -24.00905 | 86.43025 | 0.571922779 | -10.9022
89.6171719 | 0.458764613 | -20.89838 | 86.4264219 | 0.57227391 | -24.03605
89.6095 | 0.459131718 | -26.38671 | 86.41875 | 0.572593093 | -32.45379
89.6018359 | 0.459422171 | -22.60552 | 86.40725 | 0.572947443 | -25.27171
89.5938984 | 0.459773302 | -31.28272 | 86.3995859 | 0.573250711 | -28.33416
89.5843125 | 0.46007973 | -12.01678 | 86.39 | 0.573589027 | -22.86719
89.5804766 | 0.460398942 | -26.67676 | 86.3823359 | 0.573924184 | -30.58086
89.5728125 | 0.460686237 | -22.67478 | 86.3724766 | 0.574246585 | -21.8269
89.5651406 | 0.461024582 | -21.82661 | 86.3648125 | 0.574597716 | -28.60122
89.5574766 | 0.461375713 | -29.73307 | 86.3552266 | 0.574932873 | -29.70887
89.5478906 | 0.461698115 | -22.8669 | 86.3456484 | 0.575255275 | -24.0313
89.5402266 | 0.462033272 | -23.77195 | 86.3379766 | 0.575574517 | -28.3114
89.5325625 | 0.462355673 | -22.89047 | 86.3283984 | 0.575912833 | -21.84883
89.5248906 | 0.46269083 | -18.01305 | 86.3207266 | 0.576263964 | -18.7646
89.5191406 | 0.463010043 | -25.9034 | 86.3149766 | 0.576570392 | -24.00718
89.5112031 | 0.46331647 | -22.86485 | 86.3073125 | 0.576889634 | -29.41726
89.5035391 | 0.463651657 | -29.73583 | 86.2974531 | 0.577224791 | -27.05665
89.4939531 | 0.463974029 | -24.00905 | 86.2878672 | 0.577579081 | -30.00254
89.4862891 | 0.464293242 | -18.01311 | 86.2782891 | 0.577898324 | -23.79614
89.4805391 | 0.464612454 | -28.33194 | 86.2706172 | 0.578220725 | -27.27785
89.4709531 | 0.4649508 | -25.27138 | 86.2610391 | 0.578571856 | -31.61516
89.4632891 | 0.465254068 | -22.67472 | 86.2514531 | 0.578875065 | -22.64943
89.4556172 | 0.465592414 | -25.27412 | 86.2437891 | 0.57921344 | -27.30035
89.4479531 | 0.465895653 | -17.15614 | 86.2342031 | 0.579564571 | -18.7646
89.4422031 | 0.46623081 | -25.92631 | 86.2284531 | 0.579870999 | -24.86818
89.4342578 | 0.466537267 | -17.15614 | 86.2205156 | 0.580190182 | -21.65041
89.4285078 | 0.466872424 | -23.77164 | 86.2128438 | 0.580544531 | -32.75131
89.4208438 | 0.467194825 | -24.00936 | 86.2013438 | 0.580895662 | -22.86719
89.4131797 | 0.467514038 | -22.67472 | 86.1936797 | 0.581230819 | -31.28272
89.4055078 | 0.467852384 | -22.8669 | 86.1840938 | 0.581537247 | -28.57825
89.3978438 | 0.468187541 | -24.00944 | 86.1745156 | 0.581872404 | -17.83493
89.3901797 | 0.468506753 | -22.67472 | 86.1687656 | 0.582194805 | -27.30007
89.3825078 | 0.468845099 | -28.57539 | 86.1591797 | 0.582545936 | -28.32914
89.3729297 | 0.469180286 | -25.03663 | 86.1495938 | 0.582884312 | -24.01162
89.3652578 | 0.469486713 | -29.39399 | 86.1419297 | 0.583203495 | -24.89269
89.3554062 | 0.46982187 | -18.01305 | 86.1339844 | 0.583522677 | -32.45379
89.3496562 | 0.470141083 | -17.83488 | 86.1224844 | 0.583877027 | -22.86719
89.3439062 | 0.470463485 | -22.89024 | 86.1148203 | 0.584212184 | -23.77195
89.3362344 | 0.470798641 | -33.98586 | 86.1071562 | 0.584534585 | -28.60122
89.3247344 | 0.471137017 | -24.01162 | 86.0975703 | 0.584869742 | -21.62862
89.3170703 | 0.4714562 | -25.00873 | 86.0899062 | 0.585224092 | -25.30202
89.3094062 | 0.471762657 | -22.89017 | 86.0822344 | 0.585527301 | -21.8269
89.3017344 | 0.472097814 | -22.86719 | 86.0745703 | 0.585878432 | -33.98596
89.2940703 | 0.472432971 | -23.79607 | 86.0630703 | 0.586216807 | -28.07898
89.2863984 | 0.472755373 | -28.57804 | 86.0532109 | 0.586567938 | -25.01077
89.2768203 | 0.473090529 | -32.17211 | 86.0455469 | 0.586874366 | -22.86719
89.2669609 | 0.473396987 | -18.962 | 86.0378828 | 0.587209523 | -31.28282
89.2612109 | 0.473700225 | -16.37565 | 86.0282969 | 0.58751595 | -27.30035
89.2554609 | 0.474051356 | -29.73552 | 86.0187109 | 0.587867081 | -22.8669
89.245875 | 0.474373728 | -17.1546 | 86.0110469 | 0.588202238 | -22.67271
89.240125 | 0.474708915 | -28.3086 | 86.003375 | 0.588540614 | -27.27785
89.2305469 | 0.475047261 | -24.03387 | 85.9937969 | 0.588891745 | -22.67673
89.222875 | 0.475366473 | -23.77187 | 85.986125 | 0.589230061 | -30.85935
89.2152109 | 0.475688875 | -24.0113 | 85.9762734 | 0.589549303 | -29.73276
89.2075469 | 0.476008058 | -27.30035 | 85.9666875 | 0.589871705 | -30.03271
89.1979609 | 0.476359189 | -19.65496 | 85.9571016 | 0.590190887 | -18.01474
89.1919375 | 0.476665646 | -30.03261 | 85.9513516 | 0.59051007 | -22.64966
89.1823516 | 0.476984829 | -22.64972 | 85.9436875 | 0.590848446 | -28.60122
89.1746875 | 0.477323204 | -27.30007 | 85.9341016 | 0.591183603 | -28.30646
89.1651016 | 0.477674335 | -22.65166 | 85.9245234 | 0.591521978 | -32.75131
89.1574375 | 0.478012681 | -25.29985 | 85.9130234 | 0.591873109 | -21.65401
89.1497656 | 0.47831592 | -25.27388 | 85.9053516 | 0.592227399 | -24.86351
89.1421016 | 0.478619158 | -28.32943 | 85.8974141 | 0.592546642 | -31.61516
89.1325156 | 0.478957534 | -18.01474 | 85.8878281 | 0.592849851 | -31.28282
89.1267656 | 0.479276717 | -29.70865 | 85.8782422 | 0.593156278 | -21.8269
89.1171875 | 0.479599118 | -23.70408 | 85.8705781 | 0.593507409 | -16.99293
89.1092422 | 0.479934305 | -18.01474 | 85.8648281 | 0.593845785 | -30.03261
89.1034922 | 0.480253488 | -23.77195 | 85.8552422 | 0.594164968 | -26.0909
89.0958281 | 0.480575889 | -22.8669 | 85.8456641 | 0.594532073 | -28.32952
89.0881641 | 0.480911046 | -21.65246 | 85.8360781 | 0.594870448 | -24.0113
89.0804922 | 0.481265366 | -33.33902 | 85.8284141 | 0.595189631 | -30.58108
89.0709141 | 0.48155266 | -25.29985 | 85.8185547 | 0.595512033 | -21.82696
89.0632422 | 0.481855899 | -28.30609 | 85.8108906 | 0.595863163 | -33.00316
89.0536641 | 0.482194275 | -17.15614 | 85.8013047 | 0.596153617 | -26.11215
89.0479141 | 0.482529432 | -27.05472 | 85.7917188 | 0.596520722 | -22.86719
89.0383281 | 0.482883751 | -27.65555 | 85.7840547 | 0.596855879 | -29.73285
89.0303828 | 0.483171046 | -23.77378 | 85.7744688 | 0.59717828 | -30.00285
89.0227188 | 0.483493418 | -22.86522 | 85.7648906 | 0.597497523 | -17.8382
89.0150547 | 0.483828604 | -27.3024 | 85.7591406 | 0.597819865 | -27.30007
89.0054688 | 0.484179705 | -25.00865 | 85.7495547 | 0.598170996 | -29.73285
88.9978047 | 0.484486163 | -24.03387 | 85.7399688 | 0.598493397 | -29.41726
88.9901328 | 0.484805375 | -28.3086 | 85.7301094 | 0.598828554 | -22.8631
88.9805547 | 0.485143721 | -24.0338 | 85.7224453 | 0.599163771 | -25.01118
88.9728828 | 0.485462934 | -22.65137 | 85.7147812 | 0.599470198 | -30.03261
88.9652188 | 0.48580128 | -17.15619 | 85.7051953 | 0.599789381 | -20.69901
88.9594688 | 0.486136436 | -30.88659 | 85.6975312 | 0.600159645 | -30.02697
88.9496094 | 0.486455649 | -23.77187 | 85.6879453 | 0.600478888 | -20.69901
88.9419453 | 0.486778051 | -31.6118 | 85.6802812 | 0.600849152 | -22.89017
88.9323594 | 0.487081289 | -21.63045 | 85.6726094 | 0.601184309 | -28.57833
88.9246953 | 0.487435609 | -17.15614 | 85.6630312 | 0.601519465 | -23.48068
88.9189453 | 0.487770766 | -18.01305 | 85.6550859 | 0.601857841 | -25.27138
88.9131953 | 0.488089979 | -32.45654 | 85.6474219 | 0.602161109 | -33.99189
88.9016953 | 0.488444299 | -24.03387 | 85.6359219 | 0.602499425 | -22.86719
88.8940234 | 0.488763511 | -26.38364 | 85.6282578 | 0.602834582 | -26.70391
88.8863594 | 0.489053994 | -16.37701 | 85.6205859 | 0.603121877 | -33.98596
88.8806094 | 0.489405096 | -29.1375 | 85.6090859 | 0.603460252 | -20.87686
88.87075 | 0.489743471 | -26.67955 | 85.6014219 | 0.603827357 | -23.8005
88.8630859 | 0.490030736 | -30.02989 | 85.59375 | 0.604149699 | -25.27162
88.8535 | 0.490349948 | -22.64966 | 85.5860859 | 0.604452968 | -29.1372
88.8458359 | 0.490688324 | -28.60122 | 85.5762266 | 0.604791343 | -36.02949
88.83625 | 0.491023481 | -23.77195 | 85.5647266 | 0.605110526 | -18.01136
88.8285859 | 0.491345882 | -18.01474 | 85.5589766 | 0.605429769 | -27.03491
88.8228359 | 0.491665065 | -24.00905 | 85.5493984 | 0.605784059 | -21.84883
88.8151719 | 0.491984278 | -21.65246 | 85.5417266 | 0.60613519 | -33.98596
88.8075 | 0.492338598 | -35.30186 | 85.5302266 | 0.606473565 | -25.27662
88.7979219 | 0.492609918 | -27.82626 | 85.5225625 | 0.606776774 | -25.88937
88.7880625 | 0.492964238 | -21.8269 | 85.5129766 | 0.607147038 | -25.27171
88.7803984 | 0.493315369 | -22.67442 | 85.5053125 | 0.607450306 | -22.86719
88.7727266 | 0.493653715 | -26.67685 | 85.4976484 | 0.607785463 | -29.13711
88.7650625 | 0.493941009 | -30.02979 | 85.4877891 | 0.608123839 | -18.01474
88.7554766 | 0.494260222 | -16.99449 | 85.4820391 | 0.608443022 | -32.45388
88.7497266 | 0.494598567 | -16.37565 | 85.4705391 | 0.608797371 | -24.03605
88.7439766 | 0.494949698 | -43.7757 | 85.4628672 | 0.609116554 | -28.30609
88.7305625 | 0.495256126 | -27.30007 | 85.4532891 | 0.60945493 | -27.30035
88.7209766 | 0.495607257 | -18.01305 | 85.4437031 | 0.609806061 | -22.8669
88.7152266 | 0.49592647 | -23.45978 | 85.4360391 | 0.610141218 | -19.79666
88.7072891 | 0.496264815 | -18.01305 | 85.4302891 | 0.610431671 | -28.60152
88.7015391 | 0.496584028 | -39.58924 | 85.4207031 | 0.610766828 | -36.51776
88.6900391 | 0.496874511 | -16.37565 | 85.4089297 | 0.61108923 | -21.8269
88.6842891 | 0.497225642 | -27.05693 | 85.4012656 | 0.611440361 | -28.32922
88.6747031 | 0.497579932 | -26.67641 | 85.3916797 | 0.611778736 | -27.30007
88.6670391 | 0.497867227 | -21.84911 | 85.3820938 | 0.612129867 | -25.27662
88.6593672 | 0.498218358 | -21.63051 | 85.3744297 | 0.612433076 | -18.76099
88.6517031 | 0.498572677 | -30.02979 | 85.3686797 | 0.612739563 | -31.33131
88.6421172 | 0.49889189 | -32.17526 | 85.3571797 | 0.613106608 | -22.64966
88.6322578 | 0.499198318 | -20.87857 | 85.3495156 | 0.613444984 | -34.31228
88.6245938 | 0.499565393 | -25.27421 | 85.3380156 | 0.613780141 | -23.48075
88.6169297 | 0.499868631 | -16.22689 | 85.3300703 | 0.614118516 | -24.01162
88.6111797 | 0.500222981 | -30.03261 | 85.3224062 | 0.614437699 | -37.92013
88.6015938 | 0.500542164 | -23.77195 | 85.3109062 | 0.614740968 | -16.99594
88.5939297 | 0.500864565 | -24.03605 | 85.3051562 | 0.615079284 | -28.59619
88.5862578 | 0.501183748 | -31.25124 | 85.2955703 | 0.6154145 | -21.63228
88.5766797 | 0.501490235 | -21.85278 | 85.2879062 | 0.61576879 | -28.60122
88.5690078 | 0.501841307 | -22.86287 | 85.2783203 | 0.616103947 | -37.92013
88.5613438 | 0.502176523 | -27.82861 | 85.2668203 | 0.616407216 | -22.65367
88.5514844 | 0.502530813 | -24.01162 | 85.2591562 | 0.616745532 | -21.64313
88.5438203 | 0.502849996 | -23.77187 | 85.2512109 | 0.617112637 | -23.77164
88.5361562 | 0.503172398 | -24.0313 | 85.2435469 | 0.617435038 | -30.03293
88.5284844 | 0.50349164 | -23.77187 | 85.2339609 | 0.617754221 | -22.64936
88.5208203 | 0.503814042 | -25.27671 | 85.2262969 | 0.618092597 | -24.01169
88.5131562 | 0.50411725 | -28.60122 | 85.2186328 | 0.618411779 | -30.02697
88.5035703 | 0.504452407 | -22.64966 | 85.2090469 | 0.618731022 | -24.81889
88.4959062 | 0.504790783 | -18.01474 | 85.1994609 | 0.61911726 | -24.0113
88.4901562 | 0.505109966 | -32.47589 | 85.1917969 | 0.619436443 | -23.79614
88.4786484 | 0.505464315 | -28.05648 | 85.184125 | 0.619758844 | -24.01162
88.4687969 | 0.505815446 | -25.30235 | 85.1764609 | 0.620078027 | -27.82362
88.461125 | 0.506118655 | -23.77187 | 85.1666016 | 0.620432377 | -34.31228
88.4534609 | 0.506441057 | -30.02706 | 85.1551016 | 0.620767534 | -24.01162
88.443875 | 0.506760299 | -22.65367 | 85.1474375 | 0.621086717 | -25.00628
88.4362109 | 0.507098615 | -17.15307 | 85.1397734 | 0.621393204 | -28.60122
88.4304609 | 0.507433832 | -33.99189 | 85.1301875 | 0.621728361 | -33.99189
88.4189609 | 0.507772148 | -22.8669 | 85.1186875 | 0.622066677 | -24.00718
88.4112969 | 0.508107305 | -24.03161 | 85.1110234 | 0.622385919 | -27.05665
88.403625 | 0.508426547 | -22.65367 | 85.1014375 | 0.622740209 | -17.15614
88.3959609 | 0.508764863 | -27.62849 | 85.0956875 | 0.623075366 | -22.60552
88.3880234 | 0.509052157 | -27.05207 | 85.08775 | 0.623426497 | -25.88517
88.3784375 | 0.509406507 | -27.30007 | 85.0781641 | 0.623796821 | -31.61526
88.3688516 | 0.509757638 | -23.77187 | 85.0685781 | 0.624100029 | -31.28272
88.3611875 | 0.51008004 | -22.89053 | 85.0589922 | 0.624406457 | -27.27785
88.3535156 | 0.510415196 | -24.0113 | 85.0494141 | 0.624757588 | -25.03663
88.3458516 | 0.510734379 | -31.28304 | 85.0417422 | 0.625064015 | -26.67676
88.3362656 | 0.511040807 | -27.27785 | 85.0340781 | 0.62535131 | -20.87686
88.3266875 | 0.511391938 | -21.65069 | 85.0264141 | 0.625718415 | -38.65562
88.3190156 | 0.511746287 | -18.96382 | 85.0127188 | 0.626072705 | -24.00718
88.3132656 | 0.512049496 | -30.85894 | 85.0050547 | 0.626391947 | -31.28272
88.3034141 | 0.512368739 | -28.33446 | 84.9954688 | 0.626698375 | -22.86719
88.2938281 | 0.512707055 | -30.02706 | 84.9878047 | 0.627033532 | -28.60122
88.2842422 | 0.513026297 | -18.7646 | 84.9782188 | 0.627368689 | -22.64972
88.2784922 | 0.513332725 | -21.8269 | 84.9705547 | 0.627707064 | -20.87713
88.2708281 | 0.513683856 | -35.66986 | 84.9628906 | 0.628074169 | -29.73829
88.2593281 | 0.514006257 | -22.8669 | 84.9533047 | 0.628396511 | -31.60857
88.2516641 | 0.514341414 | -22.89047 | 84.9437188 | 0.62869978 | -21.62868
88.2439922 | 0.514676571 | -16.99298 | 84.9360547 | 0.629054129 | -29.41726
88.2382422 | 0.515014946 | -30.86505 | 84.9261953 | 0.629389286 | -25.27662
88.2283906 | 0.515334129 | -21.65401 | 84.9185312 | 0.629692495 | -32.45388
88.2207188 | 0.515688419 | -30.02728 | 84.9070312 | 0.630046844 | -24.03574
88.2111328 | 0.516007662 | -25.01085 | 84.8993594 | 0.630366027 | -33.98586
88.2034688 | 0.516314089 | -26.11242 | 84.8878594 | 0.630704403 | -22.86719
88.1938828 | 0.516681194 | -24.0113 | 84.8801953 | 0.63103956 | -16.99298
88.1862188 | 0.517000377 | -22.64966 | 84.8744453 | 0.631377935 | -31.61483
88.1785547 | 0.517338753 | -37.92763 | 84.8648594 | 0.631681144 | -20.87713
88.1670547 | 0.517641962 | -23.79614 | 84.8571953 | 0.632048249 | -23.45763
88.1593828 | 0.517964363 | -20.00632 | 84.8492578 | 0.632386625 | -37.92763
88.1517188 | 0.518347442 | -24.62019 | 84.8377578 | 0.632689834 | -23.79614
88.1437812 | 0.518669844 | -30.03261 | 84.8300859 | 0.633012235 | -28.57795
88.1341953 | 0.518989027 | -25.27171 | 84.8205078 | 0.633347392 | -21.65063
88.1265312 | 0.519292295 | -27.05665 | 84.8128359 | 0.633701742 | -30.00818
88.1169453 | 0.519646585 | -31.60868 | 84.8032578 | 0.634020925 | -22.89053
88.1073594 | 0.519949853 | -16.99594 | 84.7955859 | 0.634356081 | -27.05207
88.1016094 | 0.520288169 | -27.27814 | 84.786 | 0.634710431 | -22.86719
88.0920312 | 0.5206393 | -30.02697 | 84.7783359 | 0.635045588 | -38.42155
88.0824453 | 0.520958543 | -22.65367 | 84.7665625 | 0.635352015 | -22.86719
88.0747812 | 0.521296859 | -23.7062 | 84.7588984 | 0.635687172 | -22.67241
88.0668359 | 0.521632016 | -21.62839 | 84.7512266 | 0.636025548 | -27.27814
88.0591719 | 0.521986365 | -33.3664 | 84.7416484 | 0.636376679 | -36.02949
88.0495859 | 0.52227366 | -29.73285 | 84.7301484 | 0.636695862 | -29.73285
88.04 | 0.522596061 | -22.86719 | 84.7205625 | 0.637018263 | -24.01162
88.0323359 | 0.522931218 | -20.88022 | 84.7128984 | 0.637337446 | -17.83488
88.0246719 | 0.523298264 | -31.27702 | 84.7071484 | 0.637659848 | -28.60122
88.0150859 | 0.523604751 | -26.11642 | 84.6975625 | 0.637995005 | -24.86358
88.0055 | 0.523971796 | -25.0111 | 84.689625 | 0.638314247 | -27.05665
87.9978359 | 0.524278224 | -24.00687 | 84.6800391 | 0.638668537 | -30.02728
87.9901719 | 0.524597466 | -27.82861 | 84.6704531 | 0.63898778 | -25.88937
87.9803125 | 0.524951756 | -22.86719 | 84.6608672 | 0.639358044 | -24.01162
87.9726484 | 0.525286913 | -18.01141 | 84.6532031 | 0.639677227 | -23.77164
87.9668984 | 0.525606155 | -31.28272 | 84.6455391 | 0.639999628 | -28.60152
87.9573125 | 0.525912583 | -36.02949 | 84.6359531 | 0.640334785 | -28.60122
87.9458125 | 0.526231766 | -28.32922 | 84.6263672 | 0.640669942 | -29.70865
87.9362266 | 0.526570141 | -17.15614 | 84.6167891 | 0.640992343 | -23.70196
87.9304766 | 0.526905298 | -22.86719 | 84.6088438 | 0.64132756 | -21.63228
87.9228125 | 0.527240455 | -31.28272 | 84.6011797 | 0.64168185 | -27.30007
87.9132266 | 0.527546883 | -33.53022 | 84.5915938 | 0.642032981 | -23.77195
87.9014531 | 0.527898014 | -21.62839 | 84.5839297 | 0.642355382 | -36.02949
87.8937891 | 0.528252363 | -25.30235 | 84.5724297 | 0.642674565 | -22.86719
87.8861172 | 0.528555572 | -25.00628 | 84.5647656 | 0.643009722 | -23.79576
87.8784531 | 0.528862059 | -21.82661 | 84.5570938 | 0.643332124 | -17.15614
87.8707891 | 0.52921319 | -21.85284 | 84.5513438 | 0.643667281 | -32.45388
87.8631172 | 0.529564261 | -23.77187 | 84.5398438 | 0.64402163 | -26.17864
87.8554531 | 0.529886663 | -28.60122 | 84.5319062 | 0.644324839 | -22.67241
87.8458672 | 0.53022182 | -31.25124 | 84.5242344 | 0.644663215 | -34.31228
87.8362891 | 0.530528307 | -30.88949 | 84.5127344 | 0.644998372 | -34.31228
87.8264297 | 0.53084749 | -20.69901 | 84.5012344 | 0.645333529 | -27.03041
87.8187656 | 0.531217754 | -24.0313 | 84.4916562 | 0.645687878 | -22.89017
87.8110938 | 0.531536996 | -27.30035 | 84.4839844 | 0.646023035 | -31.25759
87.8015078 | 0.531888127 | -31.25726 | 84.4744062 | 0.646329463 | -24.0313
87.7919297 | 0.532194555 | -18.01474 | 84.4667344 | 0.646648705 | -22.65367
87.7861797 | 0.532513738 | -29.73285 | 84.4590703 | 0.646987021 | -26.85717
87.7765938 | 0.532836139 | -16.37565 | 84.4492109 | 0.647354126 | -31.58296
87.7708438 | 0.53318727 | -31.61516 | 84.4396328 | 0.647657394 | -22.67673
87.7612578 | 0.533490479 | -28.30609 | 84.4319609 | 0.64799571 | -28.57795
87.7516797 | 0.533828855 | -29.41735 | 84.4223828 | 0.648330867 | -31.27669
87.7418203 | 0.534164011 | -22.64966 | 84.4127969 | 0.648637354 | -24.01162
87.7341562 | 0.534502387 | -22.89017 | 84.4051328 | 0.648956537 | -21.65429
87.7264844 | 0.534837544 | -31.25769 | 84.3974609 | 0.649310827 | -28.57283
87.7169062 | 0.535143971 | -26.11215 | 84.3878828 | 0.649646044 | -22.89047
87.7073203 | 0.535511076 | -30.03261 | 84.3802109 | 0.649981201 | -32.17504
87.6977344 | 0.535830259 | -23.77187 | 84.3703516 | 0.650287628 | -32.75131
87.6900703 | 0.536152661 | -24.00718 | 84.3588516 | 0.650638759 | -21.63228
87.6824062 | 0.536471903 | -28.33416 | 84.3511875 | 0.650993049 | -28.60122
87.6728203 | 0.536810219 | -28.07898 | 84.3416016 | 0.651328206 | -26.67685
87.6629609 | 0.53716135 | -25.01077 | 84.3339375 | 0.6516155 | -16.99293
87.6552969 | 0.537467778 | -27.30035 | 84.3281875 | 0.651953876 | -27.30007
87.6457109 | 0.537818909 | -24.00687 | 84.3186016 | 0.652305007 | -33.99189
87.6380469 | 0.538138151 | -10.82729 | 84.3071016 | 0.652643323 | -30.00294
87.6342109 | 0.538492441 | -36.02272 | 84.2975234 | 0.652962565 | -17.83488
87.6227109 | 0.538811684 | -23.77599 | 84.2917734 | 0.653284967 | -28.07869
87.6150469 | 0.539134026 | -40.03956 | 84.2819141 | 0.653636098 | -27.30035
87.601625 | 0.539469242 | -23.77187 | 84.2723281 | 0.653987229 | -29.70865
87.5939609 | 0.539791644 | -17.15614 | 84.26275 | 0.65430963 | -24.03605
87.5882109 | 0.540126801 | -28.07877 | 84.2550781 | 0.654628813 | -22.64936
87.5783516 | 0.540477931 | -17.8382 | 84.2474141 | 0.654967189 | -30.03293
87.5726016 | 0.540800273 | -36.02272 | 84.2378281 | 0.655286372 | -20.69874
87.5611016 | 0.541119516 | -28.30646 | 84.2301641 | 0.655656636 | -34.31228
87.5515234 | 0.541457891 | -28.60122 | 84.2186641 | 0.655991793 | -22.89047
87.5419375 | 0.541793048 | -22.65367 | 84.2109922 | 0.65632695 | -33.91105
87.5342734 | 0.542131364 | -25.29701 | 84.2011406 | 0.656617463 | -22.89017
87.5266016 | 0.542434633 | -32.75131 | 84.1934688 | 0.65695262 | -32.45928
87.5151016 | 0.542785764 | -27.82861 | 84.1819688 | 0.65730691 | -31.58329
87.5052422 | 0.543140054 | -18.01141 | 84.1723906 | 0.657610178 | -11.33621
87.4994922 | 0.543459296 | -16.99594 | 84.1685547 | 0.657948554 | -27.30007
87.4937422 | 0.543797612 | -30.00254 | 84.1589688 | 0.658299685 | -27.27822
87.4841641 | 0.544116855 | -28.60152 | 84.1493906 | 0.658650815 | -31.28272
87.4745781 | 0.544452012 | -37.52933 | 84.1398047 | 0.658957243 | -22.86719
87.4630781 | 0.544758439 | -16.37565 | 84.1321406 | 0.6592924 | -34.79394
87.4573281 | 0.54510957 | -23.77156 | 84.1203672 | 0.659630775 | -22.89047
87.4496641 | 0.545431972 | -32.75131 | 84.1126953 | 0.659965932 | -23.77187
87.4381641 | 0.545783103 | -22.67277 | 84.1050312 | 0.660288334 | -28.60122
87.4304922 | 0.546121478 | -32.49112 | 84.0954453 | 0.660623491 | -21.8269
87.4206406 | 0.546424687 | -21.84883 | 84.0877812 | 0.660974622 | -31.28282
87.4129688 | 0.546775818 | -25.01118 | 84.0781953 | 0.661281049 | -21.8269
87.4053047 | 0.547082245 | -27.30007 | 84.0705312 | 0.66163218 | -33.99189
87.3957188 | 0.547433376 | -23.77187 | 84.0590312 | 0.661970496 | -32.51008
87.3880547 | 0.547755778 | -25.29743 | 84.0491719 | 0.662273765 | -28.32952
87.3803828 | 0.548059046 | -27.03463 | 84.0395859 | 0.66261214 | -10.9022
87.3708047 | 0.548413336 | -24.03605 | 84.0357578 | 0.662963271 | -32.75131
87.3631328 | 0.548732519 | -26.0909 | 84.0242578 | 0.663314402 | -22.67673
87.3535547 | 0.549099624 | -29.13741 | 84.0165859 | 0.663652718 | -28.57795
87.3436953 | 0.549438 | -24.01162 | 84.0070078 | 0.663987875 | -25.03173
87.3360312 | 0.549757183 | -22.67248 | 83.9993359 | 0.664294362 | -21.83034
87.3283594 | 0.550095558 | -30.00849 | 83.9916719 | 0.664645433 | -28.32943
87.3187812 | 0.550414741 | -28.32914 | 83.9820859 | 0.664983809 | -36.02949
87.3091953 | 0.550753117 | -30.03271 | 83.9705859 | 0.665302992 | -29.41178
87.2996094 | 0.551072299 | -22.86719 | 83.9607266 | 0.665638208 | -22.65367
87.2919453 | 0.551407456 | -23.77187 | 83.9530625 | 0.665976524 | -22.86719
87.2842812 | 0.551729858 | -30.02706 | 83.9453984 | 0.666311681 | -25.0314
87.2746953 | 0.5520491 | -22.65367 | 83.9377266 | 0.666618168 | -34.31228
87.2670312 | 0.552387416 | -30.88337 | 83.9262266 | 0.666953325 | -34.31228
87.2571719 | 0.552706659 | -16.37565 | 83.9147266 | 0.667288482 | -16.22964
87.2514219 | 0.55305779 | -25.88964 | 83.9089766 | 0.667642772 | -24.0071
87.2418359 | 0.553428054 | -25.27138 | 83.9013125 | 0.667962015 | -28.33416
87.2341719 | 0.553731322 | -31.28304 | 83.8917266 | 0.668300331 | -36.87955
87.2245859 | 0.55403775 | -28.60122 | 83.8799531 | 0.668619573 | -22.65338
87.215 | 0.554372907 | -28.30617 | 83.8722891 | 0.668957889 | -21.8269
87.2054219 | 0.554711282 | -21.85278 | 83.864625 | 0.66930902 | -28.32914
87.19775 | 0.555062354 | -22.86317 | 83.8550391 | 0.669647396 | -24.01169
87.1900859 | 0.55539757 | -34.80001 | 83.847375 | 0.669966578 | -28.5961
87.1783125 | 0.555735886 | -31.60857 | 83.8377891 | 0.670301795 | -29.73307
87.1687266 | 0.556039155 | -23.77195 | 83.8282031 | 0.670624197 | -21.83034
87.1610625 | 0.556361556 | -22.86719 | 83.8205391 | 0.670975268 | -32.45379
87.1533984 | 0.556696713 | -28.32914 | 83.8090391 | 0.671329618 | -23.70627
87.1438125 | 0.557035089 | -30.03271 | 83.8010938 | 0.671664774 | -23.77187
87.1342266 | 0.557354271 | -24.01162 | 83.7934297 | 0.671987176 | -22.86719
87.1265625 | 0.557673454 | -22.64966 | 83.7857656 | 0.672322333 | -30.03261
87.1188984 | 0.55801183 | -22.89017 | 83.7761797 | 0.672641516 | -20.69572
87.1112266 | 0.558346987 | -32.17536 | 83.7685156 | 0.673011839 | -27.30007
87.1013672 | 0.558653414 | -34.30614 | 83.7589297 | 0.67336297 | -39.59319
87.0898672 | 0.558988631 | -15.52946 | 83.7474297 | 0.673653424 | -24.01162
87.0841172 | 0.559358895 | -22.86719 | 83.7397656 | 0.673972607 | -20.71651
87.0764531 | 0.559694052 | -25.27138 | 83.7320938 | 0.67434293 | -32.49112
87.0687891 | 0.55999732 | -28.33446 | 83.7222422 | 0.674646139 | -21.84911
87.0592031 | 0.560335636 | -24.00679 | 83.7145703 | 0.67499727 | -41.60675
87.0515391 | 0.560654879 | -32.45928 | 83.7011562 | 0.675319672 | -18.01474
87.0400391 | 0.561009169 | -28.60152 | 83.6954062 | 0.675638855 | -25.88524
87.0304531 | 0.561344326 | -22.40023 | 83.6858203 | 0.676009178 | -28.60122
87.0225156 | 0.561698675 | -31.61483 | 83.6762344 | 0.676344335 | -31.58943
87.0129297 | 0.562001884 | -24.00718 | 83.6666562 | 0.676647544 | -22.67248
87.0052656 | 0.562321126 | -32.45928 | 83.6589844 | 0.676985919 | -36.88636
86.9937656 | 0.562675416 | -27.30007 | 83.6472109 | 0.677305102 | -15.52694
86.9841797 | 0.563026547 | -23.79607 | 83.6414609 | 0.677675426 | -28.57795
86.9765078 | 0.563348949 | -17.15614 | 83.6318828 | 0.678010583 | -23.79614
86.9707578 | 0.563684106 | -28.57795 | 83.6242109 | 0.678332984 | -36.02949
86.9611797 | 0.564019263 | -22.67277 | 83.6127109 | 0.678652167 | -24.0113
86.9535078 | 0.564357638 | -24.0113 | 83.6050469 | 0.67897135 | -19.84295
86.9458438 | 0.564676821 | -25.90364 | 83.5973828 | 0.679357588 | -34.30614
86.9379062 | 0.564983249 | -30.02706 | 83.5858828 | 0.679692805 | -28.33416
86.9283203 | 0.565302491 | -32.45928 | 83.5762969 | 0.680031121 | -24.00718
86.9168203 | 0.565656781 | -21.8269 | 83.5686328 | 0.680350363 | -23.48485
86.9091562 | 0.566007912 | -27.30007 | 83.5606875 | 0.680688679 | -24.0071
86.8995703 | 0.566359043 | -33.00316 | 83.5530234 | 0.681007922 | -28.60122
86.8899844 | 0.566649497 | -28.57322 | 83.5434375 | 0.681343079 | -32.45928
86.8804062 | 0.566984713 | -32.45928 | 83.5319375 | 0.681697369 | -22.86719
86.8689062 | 0.567339003 | -17.15428 | 83.5242734 | 0.682032526 | -27.05214
86.8628828 | 0.567690134 | -23.79607 | 83.5146875 | 0.682386875 | -22.86719
86.8552109 | 0.568012536 | -31.61493 | 83.5070234 | 0.682722032 | -23.79576
86.845625 | 0.568315744 | -22.8631 | 83.4993516 | 0.683044434 | -28.57825
86.8379609 | 0.568650961 | -16.99594 | 83.4897734 | 0.683379591 | -30.88347
86.8322109 | 0.568989277 | -34.31228 | 83.4799141 | 0.683698833 | -27.05693
86.8207109 | 0.569324434 | -28.32922 | 83.4703281 | 0.684053123 | -27.27785
86.811125 | 0.569662809 | -28.57795 | 83.46075 | 0.684404254 | -25.03663
86.8015469 | 0.569997966 | -23.79607 | 83.4530781 | 0.684710681 | -21.82661
86.793875 | 0.570320368 | -27.27785 | 83.4454141 | 0.685061812 | -39.64259
86.7842969 | 0.570671499 | -24.88802 | 83.432 | 0.685400188 | -25.30235
86.7763516 | 0.570990741 | -23.7763 | 83.4243281 | 0.685703397 | -22.8669
86.7686875 | 0.571313083 | -31.60857 | 83.4166641 | 0.686038554 | -25.88551
86.7591016 | 0.571616352 | -31.05892 | 83.4070781 | 0.686408877 | -32.51652
86.7476016 | 0.571986616 | -21.8269 | 83.3972188 | 0.686712086 | -27.03034
86.7399375 | 0.572337747 | -23.77195 | 83.3876406 | 0.687066436 | -24.03574
86.7322734 | 0.572660148 | -24.03574 | 83.3799688 | 0.687385619 | -28.30646
86.7246016 | 0.572979331 | -30.00294 | 83.3703906 | 0.687723994 | -22.89017
86.7150234 | 0.573298573 | -22.67241 | 83.3627188 | 0.688059151 | -30.00849
86.7073516 | 0.573636949 | -21.62541 | 83.3531406 | 0.688378334 | -21.65035
86.6994141 | 0.574003994 | -31.28304 | 83.3454688 | 0.688732684 | -27.27814
86.6898281 | 0.574310422 | -31.60868 | 83.3358906 | 0.689083815 | -30.58117
86.6802422 | 0.57461369 | -28.57795 | 83.3260312 | 0.689406216 | -28.60122
86.6706641 | 0.574948847 | -25.88964 | 83.3164453 | 0.689741373 | -28.31111
86.6610781 | 0.575319111 | -31.60857 | 83.3068672 | 0.690079689 | -30.02728
86.6514922 | 0.57562238 | -23.77195 | 83.2972812 | 0.690398932 | -28.60131
86.6438281 | 0.575944781 | -28.60122 | 83.2876953 | 0.690734088 | -16.99293
86.6342422 | 0.576279938 | -29.70856 | 83.2819453 | 0.691072464 | -28.60122
86.6246641 | 0.57660234 | -17.15457 | 83.2723594 | 0.691407621 | -35.66986
86.6186406 | 0.576953471 | -27.30007 | 83.2608594 | 0.691730022 | -27.27814
86.6090547 | 0.577304602 | -32.45928 | 83.2512812 | 0.692081153 | -18.68289
86.5975547 | 0.577658892 | -37.92026 | 83.2452578 | 0.692403555 | -32.75691
86.5860547 | 0.57796216 | -23.77187 | 83.2337578 | 0.692754626 | -27.05207
86.5783906 | 0.578284562 | -15.66565 | 83.2241719 | 0.693108976 | -24.01162
86.5726406 | 0.578651607 | -29.73276 | 83.2165078 | 0.693428159 | -32.75131
86.5630547 | 0.578974009 | -22.89053 | 83.2050078 | 0.69377929 | -29.73285
86.5553828 | 0.579309165 | -30.00254 | 83.1954219 | 0.694101691 | -17.15614
86.5458047 | 0.579628408 | -32.17536 | 83.1896719 | 0.694436848 | -29.73307
86.5359453 | 0.579934835 | -17.15614 | 83.1800859 | 0.69475925 | -21.82661
86.5301953 | 0.580269992 | -28.32914 | 83.1724219 | 0.695110381 | -21.45847
86.5206094 | 0.580608368 | -27.27814 | 83.1644766 | 0.695480645 | -34.31228
86.5110312 | 0.580959499 | -23.79583 | 83.1529766 | 0.695815802 | -27.27814
86.5033594 | 0.5812819 | -24.01162 | 83.1433984 | 0.696166933 | -29.73285
86.4956953 | 0.581601083 | -27.30007 | 83.1338125 | 0.696489334 | -30.02697
86.4861094 | 0.581952214 | -41.60675 | 83.1242266 | 0.696808577 | -31.25769
86.4726953 | 0.582274616 | -18.96382 | 83.1146484 | 0.697115004 | -20.90152
86.4669453 | 0.582577825 | -16.26526 | 83.1069766 | 0.697482049 | -29.70887
86.4609219 | 0.582948148 | -36.02949 | 83.0973984 | 0.697804451 | -28.5961
86.4494219 | 0.583267331 | -35.66975 | 83.0878125 | 0.698139668 | -23.683
86.4379219 | 0.583589733 | -16.37565 | 83.079875 | 0.698474824 | -28.33416
86.4321719 | 0.583940864 | -28.60152 | 83.0702891 | 0.69881314 | -22.8631
86.4225859 | 0.584276021 | -28.32922 | 83.062625 | 0.699148357 | -33.99189
86.413 | 0.584614396 | -28.57795 | 83.051125 | 0.699486673 | -22.89047
86.4034219 | 0.584949553 | -29.73307 | 83.0434531 | 0.69982183 | -25.86418
86.3938359 | 0.585271955 | -24.01138 | 83.033875 | 0.700192153 | -31.61483
86.3861719 | 0.585591137 | -30.88368 | 83.0242891 | 0.700495362 | -31.6089
86.3763125 | 0.58591038 | -23.7763 | 83.0147031 | 0.700798631 | -27.05665
86.3686484 | 0.586232722 | -21.84883 | 83.0051172 | 0.701152921 | -29.39399
86.3609766 | 0.586583853 | -29.70896 | 82.9952656 | 0.701488078 | -21.65041
86.3513984 | 0.586906254 | -34.31228 | 82.9875938 | 0.701842427 | -28.57825
86.3398984 | 0.587241411 | -29.73276 | 82.9780156 | 0.702177584 | -21.65401
86.3303125 | 0.587563813 | -21.8269 | 82.9703438 | 0.702531874 | -24.0071
86.3226484 | 0.587914944 | -11.44508 | 82.9626797 | 0.702851117 | -34.31228
86.3188125 | 0.588250101 | -31.05397 | 82.9511797 | 0.703186274 | -21.63228
86.3073125 | 0.588620424 | -29.41726 | 82.9435156 | 0.703540564 | -16.37565
86.2974531 | 0.588955581 | -37.52921 | 82.9377656 | 0.703891695 | -39.58515
86.2859531 | 0.589262009 | -25.27138 | 82.9262656 | 0.704182208 | -29.41726
86.2782891 | 0.589565277 | -16.99594 | 82.9164062 | 0.704517365 | -32.45928
86.2725391 | 0.589903593 | -28.60152 | 82.9049062 | 0.704871655 | -27.30015
86.2629531 | 0.59023875 | -27.30007 | 82.8953203 | 0.705222785 | -24.0071
86.2533672 | 0.590589881 | -29.70865 | 82.8876562 | 0.705542028 | -29.73285
86.2437891 | 0.590912282 | -24.03154 | 82.8780703 | 0.705864429 | -24.01162
86.2361172 | 0.591231525 | -22.65367 | 82.8704062 | 0.706183612 | -21.65401
86.2284531 | 0.591569841 | -30.88347 | 82.8627344 | 0.706537902 | -27.27814
86.2185938 | 0.591889083 | -27.03491 | 82.8531562 | 0.706889033 | -29.13711
86.2090156 | 0.592243373 | -34.31228 | 82.8432969 | 0.707227409 | -28.60152
86.1975156 | 0.59257853 | -18.01136 | 82.8337109 | 0.707562566 | -22.8669
86.1917656 | 0.592897773 | -23.79583 | 82.8260469 | 0.707897723 | -18.76466
86.1840938 | 0.593220174 | -28.57825 | 82.8202969 | 0.70820415 | -22.8631
86.1745156 | 0.593555331 | -27.05665 | 82.8126328 | 0.708539367 | -32.45928
86.1649297 | 0.593909621 | -27.30007 | 82.8011328 | 0.708893657 | -21.84911
86.1553438 | 0.594260752 | -25.0111 | 82.7934609 | 0.709244788 | -25.01085
86.1476797 | 0.59456718 | -18.96013 | 82.7857969 | 0.709551215 | -31.32619
86.1419297 | 0.594870448 | -33.53022 | 82.7742969 | 0.70991832 | -35.12831
86.1301562 | 0.595221579 | -27.05665 | 82.7625234 | 0.710253477 | -29.73276
86.1205703 | 0.595575869 | -21.8269 | 82.7529375 | 0.710575879 | -26.11642
86.1129062 | 0.595927 | -31.28272 | 82.7433516 | 0.710942924 | -16.99293
86.1033203 | 0.596233428 | -28.60131 | 82.7376016 | 0.7112813 | -36.02283
86.0937344 | 0.596568584 | -17.83488 | 82.7261016 | 0.711600542 | -22.65367
86.0879844 | 0.596890986 | -21.8269 | 82.7184375 | 0.711938858 | -37.92026
86.0803203 | 0.597242117 | -22.86719 | 82.7069375 | 0.712242126 | -20.87713
86.0726562 | 0.597577274 | -35.66986 | 82.6992734 | 0.712609231 | -28.33416
86.0611562 | 0.597899675 | -21.64313 | 82.6896875 | 0.712947547 | -20.72027
86.0532109 | 0.59826678 | -29.70856 | 82.68175 | 0.713330626 | -37.52921
86.0436328 | 0.598589182 | -22.89047 | 82.67025 | 0.713637054 | -28.60122
86.0359609 | 0.598924339 | -29.73285 | 82.6606641 | 0.713972211 | -21.63228
86.026375 | 0.59924674 | -36.02949 | 82.653 | 0.714326501 | -34.30624
86.014875 | 0.599565923 | -24.0071 | 82.6415 | 0.714661717 | -21.65429
86.0072109 | 0.599885166 | -20.69874 | 82.6338281 | 0.715016007 | -31.58285
85.9995469 | 0.60025543 | -30.03293 | 82.62425 | 0.715319276 | -28.60122
85.9899609 | 0.600574613 | -28.32922 | 82.6146641 | 0.715654433 | -23.77195
85.980375 | 0.600912988 | -32.48469 | 82.607 | 0.715976834 | -29.41726
85.9705234 | 0.601216257 | -32.75131 | 82.5971406 | 0.716311991 | -25.88937
85.9590234 | 0.601567388 | -21.65401 | 82.5875547 | 0.716682255 | -32.75131
85.9513516 | 0.601921678 | -22.86719 | 82.5760547 | 0.717033386 | -16.99293
85.9436875 | 0.602256835 | -28.32922 | 82.5703047 | 0.717371762 | -31.61483
85.9341016 | 0.60259521 | -25.27662 | 82.5607188 | 0.717674971 | -27.27814
85.9264375 | 0.602898419 | -28.32922 | 82.5511406 | 0.718026102 | -28.32922
85.9168516 | 0.603236794 | -28.57825 | 82.5415547 | 0.718364477 | -36.02949
85.9072734 | 0.603571951 | -22.89017 | 82.5300547 | 0.71868366 | -22.40017
85.8996016 | 0.603907108 | -34.79413 | 82.5221172 | 0.71903801 | -24.03605
85.8878281 | 0.604245484 | -18.01474 | 82.5144453 | 0.719357193 | -37.85562
85.8820781 | 0.604564667 | -28.32922 | 82.5010312 | 0.719711542 | -20.88022
85.8724922 | 0.604903042 | -31.32619 | 82.4933672 | 0.720078588 | -24.03161
85.8609922 | 0.605270147 | -29.70856 | 82.4856953 | 0.72039783 | -33.99189
85.8514141 | 0.605592549 | -22.89047 | 82.4741953 | 0.720736146 | -27.30007
85.8437422 | 0.605927706 | -24.01162 | 82.4646094 | 0.721087277 | -22.64966
85.8360781 | 0.606246889 | -33.98596 | 82.4569453 | 0.721425653 | -27.30015
85.8245781 | 0.606585264 | -23.68293 | 82.4473594 | 0.721776783 | -26.60689
85.8166406 | 0.606920421 | -28.32914 | 82.4375078 | 0.722147048 | -26.704
85.8070547 | 0.607258797 | -22.86719 | 82.4298359 | 0.722434342 | -30.00818
85.7993906 | 0.607593954 | -29.73285 | 82.4202578 | 0.722753525 | -28.32922
85.7898047 | 0.607916355 | -21.8269 | 82.4106719 | 0.7230919 | -28.60152
85.7821406 | 0.608267486 | -28.60122 | 82.4010859 | 0.723427057 | -27.03006
85.7725547 | 0.608602643 | -29.73276 | 82.3915078 | 0.723781407 | -32.75691
85.7629688 | 0.608925045 | -28.57833 | 82.3800078 | 0.724132478 | -29.73276
85.7533906 | 0.609260201 | -27.05665 | 82.3704219 | 0.72445488 | -22.86719
85.7438047 | 0.609614491 | -23.70196 | 82.3627578 | 0.724790037 | -25.73725
85.7358594 | 0.609949708 | -32.97676 | 82.3528984 | 0.725173116 | -31.28282
85.7262812 | 0.610240161 | -24.03574 | 82.3433125 | 0.725479543 | -30.03261
85.7186094 | 0.610559344 | -32.75131 | 82.3337266 | 0.725798726 | -22.64966
85.7071094 | 0.610910475 | -21.62862 | 82.3260625 | 0.726137102 | -32.75131
85.6994453 | 0.611264825 | -28.60122 | 82.3145625 | 0.726488233 | -28.32922
85.6898594 | 0.611599982 | -28.30646 | 82.3049766 | 0.726826608 | -27.27814
85.6802812 | 0.611938357 | -22.89017 | 82.2953984 | 0.727177739 | -22.89017
85.6726094 | 0.612273514 | -32.45928 | 82.2877266 | 0.727512896 | -26.60696
85.6611094 | 0.612627804 | -19.8619 | 82.277875 | 0.72788316 | -34.31228
85.6550859 | 0.612931073 | -24.0113 | 82.266375 | 0.728218317 | -29.73276
85.6474219 | 0.613250256 | -27.05243 | 82.2567891 | 0.728540719 | -27.30035
85.6378359 | 0.613604605 | -27.28244 | 82.2472031 | 0.72889185 | -21.632
85.6282578 | 0.613955677 | -37.54743 | 82.2395391 | 0.72924614 | -36.02283
85.61675 | 0.614262164 | -28.57795 | 82.2280391 | 0.729565382 | -19.84295
85.6071719 | 0.614597321 | -22.67673 | 82.220375 | 0.72995162 | -44.26617
85.5995 | 0.614935637 | -30.00263 | 82.2069531 | 0.730254829 | -23.67876
85.5899219 | 0.615254879 | -21.84911 | 82.1990156 | 0.730590045 | -27.05665
85.58225 | 0.61560601 | -27.8066 | 82.1894297 | 0.730944335 | -24.01162
85.5723984 | 0.6159603 | -28.60122 | 82.1817656 | 0.731263518 | -32.45379
85.5628125 | 0.616295457 | -22.64972 | 82.1702656 | 0.731617868 | -34.31228
85.5551484 | 0.616633832 | -33.36605 | 82.1587656 | 0.731953025 | -21.65401
85.5455625 | 0.616921127 | -22.64972 | 82.1510938 | 0.732307315 | -22.86317
85.5378984 | 0.617259502 | -21.8525 | 82.1434297 | 0.732642531 | -36.02949
85.5302266 | 0.617610574 | -34.30624 | 82.1319297 | 0.732961714 | -28.32914
85.5187266 | 0.61794579 | -22.65367 | 82.1223438 | 0.73330009 | -32.07645
85.5110625 | 0.618284106 | -27.30007 | 82.1105703 | 0.733667135 | -27.03006
85.5014766 | 0.618635237 | -32.1498 | 82.1009922 | 0.734021485 | -28.60152
85.491625 | 0.618941665 | -16.39787 | 82.0914062 | 0.734356642 | -35.66986
85.4858672 | 0.619292796 | -35.66986 | 82.0799062 | 0.734679043 | -26.11215
85.4743672 | 0.619615197 | -21.8269 | 82.0703203 | 0.735046148 | -35.67639
85.4667031 | 0.619966328 | -22.8669 | 82.0588203 | 0.73536849 | -35.01654
85.4590391 | 0.620301485 | -39.66564 | 82.0454062 | 0.735751569 | -46.5731
85.4456172 | 0.620639861 | -30.00818 | 82.0297969 | 0.736086726 | -39.70609
85.4360391 | 0.620959044 | -22.67277 | 82.0144609 | 0.736472964 | -48.0308
85.4283672 | 0.621297419 | -28.57795 | 81.9952969 | 0.736871958 | -44.14064
85.4187891 | 0.621632576 | -33.22562 | 81.9761328 | 0.737306118 | -50.7685
85.4070156 | 0.621986926 | -18.96388 | 81.9566875 | 0.737689137 | -57.18363
85.4012656 | 0.622290134 | -28.60122 | 81.9336875 | 0.73809135 | -102.2054
85.3916797 | 0.622625291 | -21.62862 | 81.8876875 | 0.738541424 | -140.576
85.3840156 | 0.622979641 | -28.60122 | 81.8069141 | 0.739116013 | -7989.725
85.3744297 | 0.623314798 | -31.28282 | 73.0848594 | 0.740207672 | 98.73561
85.3648438 | 0.623621225 | -28.57825
85.3552656 | 0.623956382 | -21.65035
85.3475938 | 0.624310732 | -35.12831
85.3358203 | 0.624645889 | -22.86719
85.3281562 | 0.624981046 | -22.67248
85.3204844 | 0.625319421 | -28.57825
85.3109062 | 0.625654578 | -28.32914
85.3013203 | 0.625992954 | -28.60122
85.2917344 | 0.626328111 | -29.70896
85.2821562 | 0.626650512 | -21.8525
85.2744844 | 0.627001584 | -31.58329
85.2649062 | 0.627304852 | -22.67241
85.2572344 | 0.627643228 | -29.39407
85.2473828 | 0.627978384 | -25.8893
85.2377969 | 0.628348649 | -18.01141
85.2320469 | 0.628667891 | -40.0369
85.2205469 | 0.628955126 | -25.88551
85.2109609 | 0.629325449 | -21.82661
85.2032969 | 0.62967658 | -28.33446
85.1937109 | 0.630014896 | -37.92013
85.1822109 | 0.630318165 | -23.46179
85.1742734 | 0.630656481 | -30.02706
85.1646875 | 0.630975723 | -21.63228
85.1570234 | 0.631330013 | -21.84883
85.1493516 | 0.631681144 | -28.57825
85.1397734 | 0.632016301 | -25.0314
85.1321016 | 0.632322788 | -28.57825
85.1225234 | 0.632657945 | -31.28272
85.1129375 | 0.632964373 | -20.87713
85.1052734 | 0.633331478 | -31.79731
85.0935 | 0.633701742 | -36.02949
85.082 | 0.634020925 | -17.15619
85.07625 | 0.634356081 | -28.32914
85.0666641 | 0.634694457 | -22.89047
85.0589922 | 0.635029614 | -33.98586
85.0474922 | 0.63536799 | -30.00827
85.0379141 | 0.635687172 | -23.79607
85.0302422 | 0.636009574 | -21.8269
85.0225781 | 0.636360705 | -36.88605
85.0108047 | 0.636679888 | -27.05214
85.0012188 | 0.637034237 | -22.86719
84.9935547 | 0.637369394 | -22.64966
84.9858906 | 0.63770777 | -34.31228
84.9743906 | 0.638042927 | -18.76466
84.9686406 | 0.638349354 | -27.30007
84.9590547 | 0.638700485 | -27.30007
84.9494688 | 0.639051616 | -23.77187
84.9418047 | 0.639374018 | -29.41726
84.9319453 | 0.639709175 | -20.69901
84.9242812 | 0.640079439 | -34.31228
84.9127812 | 0.640414596 | -31.28282
84.9031953 | 0.640721023 | -31.60857
84.8936094 | 0.641024292 | -20.87713
84.8859453 | 0.641391397 | -22.65374
84.8782812 | 0.641729712 | -34.31228
84.8667812 | 0.642064869 | -31.27669
84.8571953 | 0.642371356 | -21.62535
84.8492578 | 0.642738402 | -28.32922
84.8396719 | 0.643076777 | -30.03293
84.8300859 | 0.64339596 | -28.57283
84.8205078 | 0.643731177 | -21.65429
84.8128359 | 0.644085467 | -28.57795
84.8032578 | 0.644420624 | -28.32922
84.7936719 | 0.644758999 | -21.84911
84.786 | 0.64511013 | -23.77187
84.7783359 | 0.645432532 | -29.41696
84.7684766 | 0.645767689 | -28.57825
84.7588984 | 0.646102846 | -37.88365
84.7454766 | 0.646457136 | -24.00718
84.7378125 | 0.646776378 | -20.69901
84.7301484 | 0.647146642 | -25.29701
84.7224766 | 0.647449911 | -29.70896
84.7128984 | 0.647772312 | -30.03261
84.7033125 | 0.648091495 | -22.86719
84.6956484 | 0.648426652 | -29.13711
84.6857891 | 0.648765028 | -27.30043
84.6762031 | 0.649116158 | -27.03463
84.666625 | 0.649470448 | -25.29734
84.6589531 | 0.649773717 | -32.45928
84.6474531 | 0.650128007 | -34.31228
84.6359531 | 0.650463164 | -17.15614
84.6302031 | 0.650798321 | -27.05214
84.6206172 | 0.65115267 | -29.39399
84.6107656 | 0.651487827 | -25.03622
84.6030938 | 0.651794255 | -27.27814
84.5935156 | 0.652145386 | -28.32922
84.5839297 | 0.652483761 | -28.60122
84.5743438 | 0.652818918 | -28.57825
84.5647656 | 0.653154075 | -25.03622
84.5570938 | 0.653460503 | -34.31228
84.5455938 | 0.65379566 | -29.70896
84.5360156 | 0.654118061 | -15.74401
84.5299844 | 0.65450114 | -33.99189
84.5184844 | 0.654839456 | -18.01136
84.5127344 | 0.655158699 | -37.92776
84.5012344 | 0.655461907 | -27.03034
84.4916562 | 0.655816257 | -27.30007
84.4820703 | 0.656167388 | -25.01118
84.4744062 | 0.656473815 | -20.89811
84.4667344 | 0.65684092 | -32.45928
84.4552344 | 0.65719521 | -24.86818
84.4472969 | 0.657514393 | -34.30614
84.4357969 | 0.65784961 | -29.7386
84.4262109 | 0.658171952 | -17.15312
84.4204609 | 0.658507168 | -23.81705
84.4108828 | 0.658909321 | -31.60868
84.4012969 | 0.659212589 | -31.28304
84.3917109 | 0.659519017 | -25.00294
84.3821328 | 0.659902096 | -25.30235
84.3744609 | 0.660205305 | -40.52624
84.3626875 | 0.660495818 | -28.82256
84.3511875 | 0.660894811 | -17.83488
84.3454375 | 0.661217213 | -28.60122
84.3358516 | 0.66155237 | -29.70896
84.3262734 | 0.661874771 | -25.02715
84.3166875 | 0.662257791 | -36.02283
84.3051875 | 0.662577033 | -23.77187
84.2975234 | 0.662899435 | -29.41705
84.2876641 | 0.663234591 | -28.33446
84.2780781 | 0.663572907 | -24.00679
84.2704141 | 0.66389215 | -20.69901
84.26275 | 0.664262414 | -32.75131
84.25125 | 0.664613545 | -25.30235
84.2435781 | 0.664916754 | -29.73285
84.2339922 | 0.665239155 | -21.8269
84.2263281 | 0.665590286 | -27.05207
84.2167422 | 0.665944636 | -30.86505
84.2068906 | 0.666263819 | -35.66986
84.1953906 | 0.66658622 | -27.30007
84.1858047 | 0.666937351 | -22.86719
84.1781406 | 0.667272508 | -17.83488
84.1723906 | 0.66759491 | -32.75131
84.1608906 | 0.667946041 | -29.73285
84.1513047 | 0.668268442 | -28.60122
84.1417188 | 0.668603599 | -21.63228
84.1340547 | 0.668957889 | -35.12203
84.1222812 | 0.669293106 | -25.3021
84.1146094 | 0.669596314 | -28.30638
84.1050312 | 0.66993469 | -34.31228
84.0935312 | 0.670269847 | -25.88937
84.0839453 | 0.670640111 | -26.11215
84.0743594 | 0.671007216 | -25.01118
84.0666953 | 0.671313643 | -25.27162
84.0590312 | 0.671616912 | -33.52994
84.0472578 | 0.671968043 | -29.73285
84.0376719 | 0.672290444 | -28.60152
84.0280859 | 0.672625601 | -27.03463
84.0185078 | 0.672979891 | -24.03154
84.0108359 | 0.673299134 | -28.31111
84.0012578 | 0.67363745 | -28.60122
83.9916719 | 0.673972607 | -21.8269
83.9840078 | 0.674323738 | -35.66986
83.9725078 | 0.674646139 | -29.41726
83.9626484 | 0.674981296 | -16.99293
83.9568984 | 0.675319672 | -34.31228
83.9453984 | 0.675654829 | -31.05892
83.9338984 | 0.676025093 | -22.88614
83.9262266 | 0.676360309 | -25.27662
83.9185625 | 0.676663518 | -32.45379
83.9070625 | 0.677017868 | -30.03271
83.8974766 | 0.67733705 | -22.64966
83.8898125 | 0.677675426 | -33.52994
83.8780391 | 0.678026557 | -29.73316
83.8684531 | 0.678348958 | -21.83028
83.8607891 | 0.67870003 | -24.00718
83.853125 | 0.679019272 | -27.05665
83.8435391 | 0.679373562 | -30.02728
83.8339531 | 0.679692805 | -25.88937
83.8243672 | 0.680063069 | -34.31228
83.8128672 | 0.680398226 | -24.61996
83.8049297 | 0.680720627 | -34.31228
83.7934297 | 0.681055784 | -29.73276
83.7838438 | 0.681378186 | -21.8269
83.7761797 | 0.681729317 | -20.87713
83.7685156 | 0.682096422 | -27.05665
83.7589297 | 0.682450712 | -42.02636
83.7455156 | 0.682769895 | -27.05214
83.7359297 | 0.683124244 | -23.68293
83.7279922 | 0.683459401 | -29.73307
83.7184062 | 0.683781803 | -32.75131
83.7069062 | 0.684132934 | -24.03582
83.6992344 | 0.684452116 | -28.30638
83.6896562 | 0.684790492 | -32.75131
83.6781562 | 0.685141623 | -29.73276
83.6685703 | 0.685464025 | -24.01169
83.6609062 | 0.685783207 | -28.32914
83.6513203 | 0.686121583 | -25.74128
83.6414609 | 0.686504602 | -27.03006
83.6318828 | 0.686858952 | -37.92763
83.6203828 | 0.687162161 | -22.89047
83.6127109 | 0.687497318 | -33.98596
83.6012109 | 0.687835693 | -17.15614
83.5954609 | 0.68817085 | -32.45379
83.5839609 | 0.6885252 | -28.57795
83.5743828 | 0.688860357 | -30.88949
83.5645234 | 0.68917954 | -32.45388
83.5530234 | 0.689533889 | -27.30007
83.5434375 | 0.68988502 | -21.63228
83.5357734 | 0.69023931 | -36.02949
83.5242734 | 0.690558493 | -27.05207
83.5146875 | 0.690912843 | -32.75131
83.5031875 | 0.691263974 | -23.77195
83.4955234 | 0.691586375 | -36.88605
83.48375 | 0.691905558 | -21.84911
83.4760781 | 0.692256689 | -32.45379
83.4645781 | 0.692611039 | -32.75691
83.4530781 | 0.69296211 | -33.98586
83.4415781 | 0.693300486 | -28.57795
83.432 | 0.693635643 | -27.05214
83.4224141 | 0.693989992 | -31.33122
83.4109141 | 0.694357038 | -29.1375
83.4010547 | 0.694695413 | -27.30007
83.3914688 | 0.695046544 | -38.20255
83.3780547 | 0.695397675 | -33.98586
83.3665547 | 0.695736051 | -27.30473
83.3569688 | 0.696087122 | -37.85551
83.3435547 | 0.696441472 | -27.30007
83.3339688 | 0.696792603 | -34.79424
83.3221953 | 0.697130978 | -34.31228
83.3106953 | 0.697466135 | -41.39776
83.2953672 | 0.697836399 | -28.60152
83.2857812 | 0.698171556 | -34.31228
83.2742812 | 0.698506713 | -31.05892
83.2627812 | 0.698876977 | -40.03926
83.2493594 | 0.699212193 | -30.48242
83.2375859 | 0.699598432 | -36.54593
83.2241719 | 0.699965477 | -33.98586
83.2126719 | 0.700303853 | -31.32619
83.2011719 | 0.700670958 | -43.28657
83.1858359 | 0.701025248 | -60.83
83.1644766 | 0.701376379 | -54.57309
83.1433984 | 0.701762617 | -51.46392
83.1203984 | 0.702209532 | -59.6254
83.0935625 | 0.702659607 | -58.45568
83.068375 | 0.703090489 | -57.40257
83.0434531 | 0.703524649 | -60.03746
83.016625 | 0.703971505 | -70.50632
82.9837656 | 0.704437554 | -82.25723
82.9454297 | 0.704903603 | -98.77892
82.8934062 | 0.705430269 | -101.0492
82.8317969 | 0.706039965 | -111.183
82.7586875 | 0.706697524 | -296.5327
82.5163672 | 0.707514703 | 116.6285