## 总数据
|  |  | 破坏前 | [7 empty] | 破坏后
|  |  | 有字的一边 |  |  |  | 无字的一边 |  |  |  | 有字的一边 |  |  |  | 无字的一边 |  |  |  | 断裂位置 | 双边破坏 |  | 单边破坏
编号 | 焊缝金属 | 最大荷载kN | 剪切边 | 受拉边 | 45° | 焊缝长度 | 剪切边 | 受拉边 | 45° | 焊缝长度 | 剪切边 | 断裂面的尺寸 | 断裂角度 | 焊根熔透 | 剪切边 | 断裂面的尺寸 | 断裂角度 | 焊根熔透 |  | 双边1 | 双边2 | 先破坏 | 后破坏
T11-1 | ER50-6 | 272.18 | 5 | 5 | 3.6 | 49.81 | 5 | 5 | 3.2 | 49.81 | 5.593333 | 3.51 | 20.61667 | 0.5933333 | 7.576667 | 4.293333 | 32.23333 | 2.576667 | 双边 | 20.61667 | 32.23333
T11-2 | ER50-6 | 254.89 | 4.5 | 4 | 2.8 | 49.94 | 5 | 4 | 3 | 49.94 | 4.866667 | 3.091667 | 15.96667 | 0.3666667 | 6.381667 | 4.33 | 20.23333 | 1.381667 | 单边（有字） |  |  | 15.96667 | 20.23333
T11-3 | ER50-6 | 346.76 | 6 | 6.316667 | 4.3 | 49.18 | 6 | 6.033333 | 4 | 49.07 | 6.13 | 4.261667 | 18.5 | 0.13 | 7.496667 | 4.673333 | 21.68333 | 1.496667 | 单边（有字） |  |  | 18.5 | 21.68333
T11-4 | ER50-6 | 324.03 | 5.6 | 5.966667 | 4.5 | 49.96 | 5.9 | 5.866667 | 4 | 49.97 | 6.078333 | 3.858333 | 18.4 | 0.4783333 | 8.371667 | 4.706667 | 26.73333 | 2.471667 | 双边 | 18.4 | 26.73333
T12-1 | ER59-G | 348.58 | 6.116667 | 5.65 | 4.5 | 49.69 | 6.016667 | 5.75 | 4.5 | 49.69 | 7.595 | 5.016667 | 21.26667 | 1.478333 | 6.263333 | 3.735 | 18.93333 | 0.2466667 | 双边 | 21.26667 | 18.93333
T12-2 | ER59-G | 358.28 | 5.5 | 5.166667 | 4 | 49.9 | 5.8 | 5.066667 | 3.9 | 49.88 | 6.483333 | 4.015 | 24.88 | 0.9833333 | 5.99 | 3.298333 | 22.06667 | 0.19 | 双边 | 24.88 | 22.06667
T12-3 | ER59-G | 361.43 | 5.5 | 5.95 | 4.5 | 49.91 | 6.1 | 5.7 | 4.1 | 49.88 | 6.365 | 4.17 | 19.5 | 0.865 | 6.096667 | 3.701667 | 20 | -0.003333333 | 双边 | 19.5 | 20
T12-4 | ER59-G | 373.48 | 5.7 | 6.066667 | 4.4 | 49.83 | 5.8 | 5.55 | 4.5 | 49.87 | 6.073333 | 4.076667 | 17.91667 | 0.3733333 | 6.351667 | 4.016667 | 20.4 | 0.5516667 | 双边 | 17.91667 | 20.4
T13-1 | ER69-G | 321.29 | 4.8 | 4.866667 | 4 | 49.67 | 5.5 | 4.5 | 3 | 49.67 | 5.64 | 4.045 | 19.36667 | 0.84 | 5.095 | 3.446667 | 15.23333 | -0.405 | 单边（无字） |  |  | 15.23333 | 19.36667
T13-2 | ER69-G | 365.48 | 5 | 4.9 | 3.8 | 49.74 | 4.8 | 4.833333 | 3.2 | 49.93 | 6.393333 | 4.023333 | 22.98333 | 1.393333 | 5.926667 | 3.858333 | 17.45 | 1.126667 | 双边 | 22.98333 | 17.45
T13-3 | ER69-G | 418.43 | 5.7 | 5.7 | 4.6 | 49.94 | 6 | 6.166667 | 4.6 | 50.07 | [8 empty] | 母材
T13-4 | ER69-G | 420.24 | 5.8 | 6 | 4.5 | 49.98 | 6 | 5.5 | 4.5 | 49.98 | [8 empty] | 母材
T14-1 | ER76-G | 342.08 | 5.5 | 5.716667 | 5 | 49.83 | 5.2 | 4.716667 | 4.2 | 49.83 | 6.668333 | 4.685 | 22.93333 | 1.168333 | 6.426667 | 4.638333 | 15.63333 | 1.226667 | 单边（无字） |  |  | 15.63333 | 22.93333
T14-2 | ER76-G | 356.8 | 6 | 5.7 | 4.4 | 49.75 | 6.5 | 4.533333 | 4.1 | 49.75 | 7.043333 | 4.34 | 19.81667 | 1.043333 | 6.378333 | 4.221667 | 16 | -0.1216667 | 单边（无字） |  |  | 16 | 19.81667
T14-3 | ER76-G | 378.39 | 6.1 | 5.666667 | 4.8 | 49.82 | 6 | 4.716667 | 3.9 | 49.91 | 6.921667 | 4.705 | 20.76667 | 0.8216667 | 6.348333 | 4.643333 | 16.33333 | 0.3483333 | 单边（无字） |  |  | 16.33333 | 20.76667
T14-4 | ER76-G | 369.4 | 5.9 | 5 | 4.7 | 49.87 | 5.7 | 5.416667 | 4.3 | 50.04 | 7.22 | 4.911667 | 20.01667 | 1.32 | 5.893333 | 4.863333 | 9.916667 | 0.1933333 | 单边（无字） |  |  | 9.916667 | 20.01667
T15-1 | ER83-G | 328.08 | 6 | 5.766667 | 4.1 | 49.81 | 5.5 | 6.3 | 4.4 | 49.81 | 7.69 | 4.89 | 20.21667 | 1.69 | 6.436667 | 3.881667 | 26.65 | 0.9366667 | 双边 | 20.21667 | 26.65
T15-2 | ER83-G | 395.38 | 5.8 | 6 | 4.4 | 50 | 5.5 | 6.016667 | 4.8 | 49.81 | 7.138333 | 4.271667 | 24.91667 | 1.338333 | 6.751667 | 4.683333 | 18.63333 | 1.251667 | 双边 | 24.91667 | 18.63333
T15-3 | ER83-G | 388.45 | 6 | 5.716667 | 4.6 | 49.86 | 6 | 6.2 | 4.5 | 49.87 | 7.316667 | 5.131667 | 16.76667 | 1.316667 | 6.87 | 4.925 | 14.85 | 0.87 | 双边 | 16.76667 | 14.85
T15-4 | ER83-G | 377.3 | 5.5 | 6 | 4.5 | 49.82 | 5 | 5.883333 | 4.6 | 49.82 | 7.198333 | 5.345 | 13.15 | 1.698333 | 8.37 | 5.361667 | 25.76667 | 3.37 | 双边 | 13.15 | 25.76667
T16-1 | ER120-G | 413.28 | 5.8 | 5.666667 | 3.9 | 50.01 | 5.7 | 6.3 | 3.9 | 50.01 | [8 empty] | 母材
T16-3 | ER120-G | 413.6 | 4.5 | 5.8 | 4.2 | 48.77 | 4.75 | 5.383333 | 4.8 | 48.77 | [8 empty] | 母材
T16-5 | ER120-G | 427.1 | 5.683333 | 6.116667 | 5.409367 | 50.07 | 6.4 | 6 | 5.550788 | 49.98 | [8 empty] | 母材

## 总数据 (2)
|  | 破坏前 | [11 empty] | 破坏后
|  | 有字的一边 |  |  |  | 无字的一边 |  |  |  | w焊脚尺寸（左） | w焊脚尺寸（右） | 焊脚尺寸均值 | L焊缝长度 | 有字的一边 |  |  |  | 无字的一边 |  |  |  | 实际破坏角度(左） | 实际破坏角度(右）
编号 | 焊缝金属 | 剪切边 | 受拉边 | 45° | 焊缝长度 | 剪切边 | 受拉边 | 45° | 焊缝长度 |  |  |  |  | 剪切边 | 断裂面的尺寸 | 断裂角度 | 焊根熔透 | 剪切边 | 断裂面的尺寸 | 断裂角度 | 焊根熔透
T11-1 | ER50-6 | 5 | 5 | 3.6 | 49.81 | 5 | 5 | 3.2 | 49.81 | 5 | 5 | 5 | 49.81 | 5.593333 | 3.51 | 20.61667 | 0.5933333 | 7.576667 | 4.293333 | 32.23333 | 2.576667 | 0.3598287 | 0.5625778
T11-2 | ER50-6 | 4.5 | 4 | 2.8 | 49.94 | 5 | 4 | 3 | 49.94 | 4.25 | 4.5 | 4.375 | 49.94 | 4.866667 | 3.091667 | 15.96667 | 0.3666667 | 6.381667 | 4.33 | 20.23333 | 1.381667 | 0.2786709 | 0.3531383
T11-3 | ER50-6 | 6 | 6.316667 | 4.3 | 49.18 | 6 | 6.033333 | 4 | 49.07 | 6.158333 | 6.016667 | 6.0875 | 49.125 | 6.13 | 4.261667 | 18.5 | 0.13 | 7.496667 | 4.673333 | 21.68333 | 1.496667 | 0.3228859 | 0.3784456
T11-4 | ER50-6 | 5.6 | 5.966667 | 4.5 | 49.96 | 5.9 | 5.866667 | 4 | 49.97 | 5.783333 | 5.883333 | 5.833333 | 49.965 | 6.078333 | 3.858333 | 18.4 | 0.4783333 | 8.371667 | 4.706667 | 26.73333 | 2.471667 | 0.3211406 | 0.4665847
T12-1 | ER59-G | 6.116667 | 5.65 | 4.5 | 49.69 | 6.016667 | 5.75 | 4.5 | 49.69 | 5.883333 | 5.883333 | 5.883333 | 49.69 | 7.595 | 5.016667 | 21.26667 | 1.478333 | 6.263333 | 3.735 | 18.93333 | 0.2466667 | 0.3711734 | 0.330449
T12-2 | ER59-G | 5.5 | 5.166667 | 4 | 49.9 | 5.8 | 5.066667 | 3.9 | 49.88 | 5.333333 | 5.433333 | 5.383333 | 49.89 | 6.483333 | 4.015 | 24.88 | 0.9833333 | 5.99 | 3.298333 | 22.06667 | 0.19 | 0.4342379 | 0.385136
T12-3 | ER59-G | 5.5 | 5.95 | 4.5 | 49.91 | 6.1 | 5.7 | 4.1 | 49.88 | 5.725 | 5.9 | 5.8125 | 49.895 | 6.365 | 4.17 | 19.5 | 0.865 | 6.096667 | 3.701667 | 20 | -0.003333333 | 0.3403392 | 0.3490659
T12-4 | ER59-G | 5.7 | 6.066667 | 4.4 | 49.83 | 5.8 | 5.55 | 4.5 | 49.87 | 5.883333 | 5.675 | 5.779167 | 49.85 | 6.073333 | 4.076667 | 17.91667 | 0.3733333 | 6.351667 | 4.016667 | 20.4 | 0.5516667 | 0.3127048 | 0.3560472
T13-1 | ER69-G | 4.8 | 4.866667 | 4 | 49.67 | 5.5 | 4.5 | 3 | 49.67 | 4.833333 | 5 | 4.916667 | 49.67 | 5.64 | 4.045 | 19.36667 | 0.84 | 5.095 | 3.446667 | 15.23333 | -0.405 | 0.3380121 | 0.2658718
T13-2 | ER69-G | 5 | 4.9 | 3.8 | 49.74 | 4.8 | 4.833333 | 3.2 | 49.93 | 4.95 | 4.816667 | 4.883333 | 49.835 | 6.393333 | 4.023333 | 22.98333 | 1.393333 | 5.926667 | 3.858333 | 17.45 | 1.126667 | 0.4011348 | 0.30456
T13-3 | ER69-G | 5.7 | 5.7 | 4.6 | 49.94 | 6 | 6.166667 | 4.6 | 50.07 | 5.7 | 6.083333 | 5.891667 | 50.005 | [8 empty] | 0 | 0
T13-4 | ER69-G | 5.8 | 6 | 4.5 | 49.98 | 6 | 5.5 | 4.5 | 49.98 | 5.9 | 5.75 | 5.825 | 49.98 | [8 empty] | 0 | 0
T14-1 | ER76-G | 5.5 | 5.716667 | 5 | 49.83 | 5.2 | 4.716667 | 4.2 | 49.83 | 5.608333 | 4.958333 | 5.283333 | 49.83 | 6.668333 | 4.685 | 22.93333 | 1.168333 | 6.426667 | 4.638333 | 15.63333 | 1.226667 | 0.4002622 | 0.2728531
T14-2 | ER76-G | 6 | 5.7 | 4.4 | 49.75 | 6.5 | 4.533333 | 4.1 | 49.75 | 5.85 | 5.516667 | 5.683333 | 49.75 | 7.043333 | 4.34 | 19.81667 | 1.043333 | 6.378333 | 4.221667 | 16 | -0.1216667 | 0.3458661 | 0.2792527
T14-3 | ER76-G | 6.1 | 5.666667 | 4.8 | 49.82 | 6 | 4.716667 | 3.9 | 49.91 | 5.883333 | 5.358333 | 5.620833 | 49.865 | 6.921667 | 4.705 | 20.76667 | 0.8216667 | 6.348333 | 4.643333 | 16.33333 | 0.3483333 | 0.3624467 | 0.2850704
T14-4 | ER76-G | 5.9 | 5 | 4.7 | 49.87 | 5.7 | 5.416667 | 4.3 | 50.04 | 5.45 | 5.558333 | 5.504167 | 49.955 | 7.22 | 4.911667 | 20.01667 | 1.32 | 5.893333 | 4.863333 | 9.916667 | 0.1933333 | 0.3493567 | 0.1730785
T15-1 | ER83-G | 6 | 5.766667 | 4.1 | 49.81 | 5.5 | 6.3 | 4.4 | 49.81 | 5.883333 | 5.9 | 5.891667 | 49.81 | 7.69 | 4.89 | 20.21667 | 1.69 | 6.436667 | 3.881667 | 26.65 | 0.9366667 | 0.3528474 | 0.4651302
T15-2 | ER83-G | 5.8 | 6 | 4.4 | 50 | 5.5 | 6.016667 | 4.8 | 49.81 | 5.9 | 5.758333 | 5.829167 | 49.905 | 7.138333 | 4.271667 | 24.91667 | 1.338333 | 6.751667 | 4.683333 | 18.63333 | 1.251667 | 0.4348779 | 0.325213
T15-3 | ER83-G | 6 | 5.716667 | 4.6 | 49.86 | 6 | 6.2 | 4.5 | 49.87 | 5.858333 | 6.1 | 5.979167 | 49.865 | 7.316667 | 5.131667 | 16.76667 | 1.316667 | 6.87 | 4.925 | 14.85 | 0.87 | 0.2926335 | 0.2591814
T15-4 | ER83-G | 5.5 | 6 | 4.5 | 49.82 | 5 | 5.883333 | 4.6 | 49.82 | 5.75 | 5.441667 | 5.595833 | 49.82 | 7.198333 | 5.345 | 13.15 | 1.698333 | 8.37 | 5.361667 | 25.76667 | 3.37 | 0.2295108 | 0.4497132
T16-1 | ER120-G | 5.8 | 5.666667 | 3.9 | 50.01 | 5.7 | 6.3 | 3.9 | 50.01 | 5.733333 | 6 | 5.866667 | 50.01 | [8 empty] | 0 | 0
T16-3 | ER120-G | 4.5 | 5.8 | 4.2 | 48.77 | 4.75 | 5.383333 | 4.8 | 48.77 | 5.15 | 5.066667 | 5.108333 | 48.77 | [8 empty] | 0 | 0
T16-5 | ER120-G | 5.683333 | 6.116667 | 5.409367 | 50.07 | 6.4 | 6 | 5.550788 | 49.98 | 5.9 | 6.2 | 6.05 | 50.025 | [8 empty] | 0 | 0

## 破坏前
破坏前
|  | 有字的一边 |  |  |  | 无字的一边 |  |  |  | w焊脚尺寸（左） | w焊脚尺寸（右） | 焊脚尺寸均值 | L焊缝长度
编号 | 焊缝金属 | 剪切边 | 受拉边 | 45° | 焊缝长度 | 剪切边 | 受拉边 | 45° | 焊缝长度
T11-1 | ER50-6 | 5 | 5 | 3.6 | 49.81 | 5 | 5 | 3.2 | 49.81 | 5 | 5 | 5 | 49.81
T11-2 | ER50-6 | 4.5 | 4 | 2.8 | 49.94 | 5 | 4 | 3 | 49.94 | 4.25 | 4.5 | 4.375 | 49.94
T11-3 | ER50-6 | 6 | 6.316667 | 4.3 | 49.18 | 6 | 6.033333 | 4 | 49.07 | 6.158333 | 6.016667 | 6.0875 | 49.125
T11-4 | ER50-6 | 5.6 | 5.966667 | 4.5 | 49.96 | 5.9 | 5.866667 | 4 | 49.97 | 5.783333 | 5.883333 | 5.833333 | 49.965
T12-1 | ER59-G | 6.116667 | 5.65 | 4.5 | 49.69 | 6.016667 | 5.75 | 4.5 | 49.69 | 5.883333 | 5.883333 | 5.883333 | 49.69
T12-2 | ER59-G | 5.5 | 5.166667 | 4 | 49.9 | 5.8 | 5.066667 | 3.9 | 49.88 | 5.333333 | 5.433333 | 5.383333 | 49.89
T12-3 | ER59-G | 5.5 | 5.95 | 4.5 | 49.91 | 6.1 | 5.7 | 4.1 | 49.88 | 5.725 | 5.9 | 5.8125 | 49.895
T12-4 | ER59-G | 5.7 | 6.066667 | 4.4 | 49.83 | 5.8 | 5.55 | 4.5 | 49.87 | 5.883333 | 5.675 | 5.779167 | 49.85
T13-1 | ER76-G | 5.5 | 5.716667 | 5 | 49.83 | 5.2 | 4.716667 | 4.2 | 49.83 | 5.608333 | 4.958333 | 5.283333 | 49.83
T13-2 | ER76-G | 6 | 5.7 | 4.4 | 49.75 | 6.5 | 4.533333 | 4.1 | 49.75 | 5.85 | 5.516667 | 5.683333 | 49.75
T13-3 | ER76-G | 6.1 | 5.666667 | 4.8 | 49.82 | 6 | 4.716667 | 3.9 | 49.91 | 5.883333 | 5.358333 | 5.620833 | 49.865
T13-4 | ER76-G | 5.9 | 5 | 4.7 | 49.87 | 5.7 | 5.416667 | 4.3 | 50.04 | 5.45 | 5.558333 | 5.504167 | 49.955
T14-1 | ER120-G | 5.8 | 5.666667 | 3.9 | 50.01 | 5.7 | 6.3 | 3.9 | 50.01 | 5.733333 | 6 | 5.866667 | 50.01
T14-3 | ER120-G | 4.5 | 5.8 | 4.2 | 48.77 | 4.75 | 5.383333 | 4.8 | 48.77 | 5.15 | 5.066667 | 5.108333 | 48.77
T14-5 | ER120-G | 5.683333 | 6.116667 | 5.409367 | 50.07 | 6.4 | 6 | 5.550788 | 49.98 | 5.9 | 6.2 | 6.05 | 50.025

## 破坏后
破坏后
编号 | 有字的一边 |  |  |  | 无字的一边 |  |  |  | 断裂位置 | 最大荷载kN | 实际破坏角度(左） | 实际破坏角度(右） | 双边破坏 |  | 单边破坏
| 剪切边 | 断裂面的尺寸 | 断裂角度 | 焊根熔透 | 剪切边 | 断裂面的尺寸 | 断裂角度 | 焊根熔透 |  |  |  |  | 双边1 | 双边2 | 先破坏 | 后破坏
T11-1 | 5.593333 | 3.51 | 20.61667 | 0.5933333 | 7.576667 | 4.293333 | 32.23333 | 2.576667 | 双边 | 272.18 | 0.3598287 | 0.5625778 | 20.61667 | 32.23333
T11-2 | 4.866667 | 3.091667 | 15.96667 | 0.3666667 | 6.381667 | 4.33 | 20.23333 | 1.381667 | 单边（有字） | 254.89 | 0.2786709 | 0.3531383 |  |  | 15.96667 | 20.23333
T11-3 | 6.13 | 4.261667 | 18.5 | 0.13 | 7.496667 | 4.673333 | 21.68333 | 1.496667 | 单边（有字） | 346.76 | 0.3228859 | 0.3784456 |  |  | 18.5 | 21.68333
T11-4 | 6.078333 | 3.858333 | 18.4 | 0.4783333 | 8.371667 | 4.706667 | 26.73333 | 2.471667 | 双边 | 324.03 | 0.3211406 | 0.4665847 | 18.4 | 26.73333
T12-1 | 7.595 | 5.016667 | 21.26667 | 1.478333 | 6.263333 | 3.735 | 18.93333 | 0.2466667 | 双边 | 348.58 | 0.3711734 | 0.330449 | 21.26667 | 18.93333
T12-2 | 6.483333 | 4.015 | 24.88 | 0.9833333 | 5.99 | 3.298333 | 22.06667 | 0.19 | 双边 | 358.28 | 0.4342379 | 0.385136 | 24.88 | 22.06667
T12-3 | 6.365 | 4.17 | 19.5 | 0.865 | 6.096667 | 3.701667 | 20 | -0.003333333 | 双边 | 361.43 | 0.3403392 | 0.3490659 | 19.5 | 20
T12-4 | 6.073333 | 4.076667 | 17.91667 | 0.3733333 | 6.351667 | 4.016667 | 20.4 | 0.5516667 | 双边 | 373.48 | 0.3127048 | 0.3560472 | 17.91667 | 20.4
T13-1 | 6.668333 | 4.685 | 22.93333 | 1.168333 | 6.426667 | 4.638333 | 15.63333 | 1.226667 | 单边（无字） | 342.08 | 0.4002622 | 0.2728531 |  |  | 15.63333 | 22.93333
T13-2 | 7.043333 | 4.34 | 19.81667 | 1.043333 | 6.378333 | 4.221667 | 16 | -0.1216667 | 单边（无字） | 356.8 | 0.3458661 | 0.2792527 |  |  | 16 | 19.81667
T13-3 | 6.921667 | 4.705 | 20.76667 | 0.8216667 | 6.348333 | 4.643333 | 16.33333 | 0.3483333 | 单边（无字） | 378.39 | 0.3624467 | 0.2850704 |  |  | 16.33333 | 20.76667
T13-4 | 7.22 | 4.911667 | 20.01667 | 1.32 | 5.893333 | 4.863333 | 9.916667 | 0.1933333 | 单边（无字） | 369.4 | 0.3493567 | 0.1730785 |  |  | 9.916667 | 20.01667
T14-1 | [8 empty] | 母材 | 413.28
T14-3 | [8 empty] | 母材 | 413.6
T14-5 | [8 empty] | 母材 | 427.1

## 试验数据分析-已通过2002年报告进行过校核
[5 empty] | 破坏前 | [7 empty] | 破坏后
|  | 焊材强度 |  |  | 有字的一边 |  |  |  | 无字的一边 |  |  |  | 有字的一边 |  |  |  | 无字的一边 |  |  |  | 断裂位置 | 焊喉尺寸 |  | 45°焊缝截面面积 |  | 焊缝强度-45度 |  | 均值 | 断裂截面面积 |  | 焊缝强度 |  | 均值 | AISC预测承载力 |  |  |  | EC3预测承载力 |  |  |  | ISO预测承载力 |  |  |  | GB预测承载力 |  |  |  | 极限荷载对应变形 | [5 empty] | 断裂荷载对应变形
编号 | 焊材 | 名义 | 实际 | 最大荷载kN | 剪切边 | 受拉边 | 45° | 焊缝长度 | 剪切边 | 受拉边 | 45° | 焊缝长度 | 剪切边 | 断裂面的尺寸 | 断裂角度 | 焊根熔透 | 剪切边 | 断裂面的尺寸 | 断裂角度 | 焊根熔透 |  | 有字 | 无字 | 有字 | 无字 | 有字 | 无字 |  | 有字 | 无字 | 有字 | 无字 |  | 名义焊缝强度 | 实际焊缝强度 | 试验/预测 | 试验/预测 | 名义焊缝强度 | 实际焊缝强度 | 试验/预测 | 试验/预测 | 名义焊缝强度 | 实际焊缝强度 | 试验/预测 | 试验/预测 | 名义焊缝强度 | 实际焊缝强度 | 试验/预测 | 试验/预测 | U1 | U2 | U3 | U4 | 9_8 | 9_9 | U1 | U2 | U3 | U4 | 9_8 | 9_9
T11-1 | ER50-6 | 500 | 721 | 272.18 | 5 | 5 | 3.6 | 49.81 | 5 | 5 | 3.2 | 49.81 | 5.593333 | 3.51 | 20.61667 | 0.5933333 | 7.576667 | 4.293333 | 32.23333 | 2.576667 | 双边 | 3.535534 | 3.535534 | 176.1049 | 176.1049 | 772.7779 | 772.7779 | 772.7779 | 174.8331 | 213.8509 | 778.3995 | 636.3779 | 707.3887 | 158.4944 | 228.549 | 1.717284 | 1.190904 | 124.525 | 179.56505 | 2.185746 | 1.515774 | 148.8358 | 214.6213 | 1.828726 | 1.268187 | 176.1049 | 253.9433 | 1.545556 | 1.071814 | 0.595719 | 0.647895 | 0.664318 | 0.706525 | 1.4434 | 0.437 | 0.708153 | 0.736362 | 0.777765 | 0.796492 | 1.4535 | 0.5132
T11-2 | ER50-6 | 500 | 721 | 254.89 | 4.5 | 4 | 2.8 | 49.94 | 5 | 4 | 3 | 49.94 | 4.866667 | 3.091667 | 15.96667 | 0.3666667 | 6.381667 | 4.33 | 20.23333 | 1.381667 | 单边（有字） | 3.005204 | 3.181981 | 150.0799 | 158.9081 | 849.1811 | 802.0044 | 825.5928 | 154.3978 |  | 825.4326 |  | 825.4326 | 139.0446 | 200.5023 | 1.833153 | 1.271257 | 109.24375 | 157.5294875 | 2.333223 | 1.618046 | 130.5713 | 188.2838 | 1.952114 | 1.353755 | 154.494 | 222.7803 | 1.649838 | 1.144131 | 0.908761 | 0.682633 | 0.952533 | 0.801189 | 1.2357 | 1.1799 | 0.908761 | 0.682633 | 0.952533 | 0.801189 | 1.2357 | 1.1799
T11-3 | ER50-6 | 500 | 721 | 346.76 | 6 | 6.316667 | 4.3 | 49.18 | 6 | 6.033333 | 4 | 49.07 | 6.13 | 4.261667 | 18.5 | 0.13 | 7.496667 | 4.673333 | 21.68333 | 1.496667 | 单边（有字） | 4.354599 | 4.254426 | 214.1592 | 208.7647 | 809.5847 | 830.5045 | 820.0446 | 209.5888 |  | 827.239 |  | 827.239 | 190.5263 | 274.739 | 1.820011 | 1.262143 | 149.691625 | 215.8553 | 2.316496 | 1.606446 | 178.9157 | 257.9965 | 1.938119 | 1.344049 | 211.6959 | 305.2655 | 1.63801 | 1.135929 |  | 1.093874 |  | 1.165721 | 1.2883 | 1.4571 |  | 1.093874 |  | 1.165721 | 1.2883 | 1.4571
T11-4 | ER50-6 | 500 | 721 | 324.03 | 5.6 | 5.966667 | 4.5 | 49.96 | 5.9 | 5.866667 | 4 | 49.97 | 6.078333 | 3.858333 | 18.4 | 0.4783333 | 8.371667 | 4.706667 | 26.73333 | 2.471667 | 双边 | 4.089434 | 4.160145 | 204.3081 | 207.8824 | 792.9934 | 779.3588 | 786.1761 | 192.7623 | 235.1921 | 840.491 | 688.8623 | 764.6766 | 185.467 | 267.4435 | 1.747103 | 1.211583 | 145.7167 | 210.1234 | 2.223699 | 1.542094 | 174.1647 | 251.1455 | 1.86048 | 1.290208 | 206.0745 | 297.1594 | 1.572393 | 1.090425 | 1.028034 | 0.990616 | 1.090965 | 1.066082 | 1.1597 | 1.4995 | 1.08008 | 1.081968 | 1.14799 | 1.155779 | 1.256 | 1.5398
T12-1 | ER59-G | 590 | 867 | 348.58 | 6.116667 | 5.65 | 4.5 | 49.69 | 6.016667 | 5.75 | 4.5 | 49.69 | 7.595 | 5.016667 | 21.26667 | 1.478333 | 6.263333 | 3.735 | 18.93333 | 0.2466667 | 双边 | 4.160145 | 4.160145 | 206.7176 | 206.7176 | 843.1309 | 843.1309 | 843.1309 | 249.2782 | 185.59215 | 699.1788 | 939.1022 | 819.1405 | 219.5341 | 322.6035 | 1.587817 | 1.080521 | 172.4823 | 253.4612365 | 2.020961 | 1.375279 | 206.1557 | 302.9441 | 1.690858 | 1.150641 | 243.9268 | 358.4483 | 1.429035 | 0.9724693 | 1.262934 | 0.616149 | 1.338137 | 0.739417 | 0.3896 | 16.0856 | 1.522226 | 0.898614 | 1.604462 | 1.024891 | 0.3795 | 16.0856
T12-2 | ER59-G | 590 | 867 | 358.28 | 5.5 | 5.166667 | 4 | 49.9 | 5.8 | 5.066667 | 3.9 | 49.88 | 6.483333 | 4.015 | 24.88 | 0.9833333 | 5.99 | 3.298333 | 22.06667 | 0.19 | 双边 | 3.771236 | 3.841947 | 188.1847 | 191.6363 | 951.9372 | 934.7915 | 943.3644 | 200.3485 | 164.5209 | 894.142 | 1088.859 | 991.5004 | 201.7257 | 296.4343 | 1.776075 | 1.208632 | 158.4907 | 232.900765 | 2.260574 | 1.538338 | 189.4326 | 278.3697 | 1.891332 | 1.287066 | 224.1397 | 329.3714 | 1.598467 | 1.087769 | 0.560506 | 1.101065 | 0.662791 | 1.185158 | 1.5598 | 0.763 | 0.659403 | 1.245132 | 0.770873 | 1.340175 | 1.7978 | 0.9105
T12-3 | ER59-G | 590 | 867 | 361.43 | 5.5 | 5.95 | 4.5 | 49.91 | 6.1 | 5.7 | 4.1 | 49.88 | 6.365 | 4.17 | 19.5 | 0.865 | 6.096667 | 3.701667 | 20 | -0.003333333 | 双边 | 4.048186 | 4.17193 | 202.045 | 208.0959 | 894.4296 | 868.4219 | 881.4257 | 208.1247 | 184.6391 | 868.3016 | 978.747 | 923.5243 | 217.8512 | 320.1306 | 1.659068 | 1.129008 | 171.1601 | 251.5183 | 2.111649 | 1.436993 | 204.5755 | 300.6219 | 1.766732 | 1.202274 | 242.0569 | 355.7006 | 1.493161 | 1.016107
T12-4 | ER59-G | 590 | 867 | 373.48 | 5.7 | 6.066667 | 4.4 | 49.83 | 5.8 | 5.55 | 4.5 | 49.87 | 6.073333 | 4.076667 | 17.91667 | 0.3733333 | 6.351667 | 4.016667 | 20.4 | 0.5516667 | 双边 | 4.160145 | 4.012831 | 207.3 | 200.1199 | 900.82 | 933.1407 | 916.9803 | 203.1403 | 200.3112 | 919.2661 | 932.2496 | 925.7579 | 216.2547 | 317.7845 | 1.727037 | 1.175262 | 169.9058 | 249.6751 | 2.19816 | 1.495864 | 203.0762 | 298.4188 | 1.839112 | 1.25153 | 240.283 | 353.0939 | 1.554334 | 1.057736 |  | 0.701432 |  | 0.761011 | 1.2357 | 1.5272 |  | 0.701432 |  | 0.761011 | 1.3066 | 1.6388
T13-1 | ER69-G | 690 | 941 | 321.29 | 4.8 | 4.866667 | 4 | 49.67 | 5.5 | 4.5 | 3 | 49.67 | 5.64 | 4.045 | 19.36667 | 0.84 | 5.095 | 3.446667 | 15.23333 | -0.405 | 单边（无字） | 3.417683 | 3.535534 | 169.7563 | 175.61 | 946.3272 | 914.7829 | 930.555 | 200.91515 |  | 799.5664 |  | 799.5664 | 214.4725 | 292.4907 | 1.498048 | 1.098462 | 168.505475 | 229.8024 | 1.906704 | 1.398114 | 201.4026 | 274.6664 | 1.595263 | 1.169746 | 238.3027 | 324.9897 | 1.348243 | 0.9886161 | 0.630702 | 0.421675 | 0.685624 | 0.495591 | 0.6227 | 0.8474 | 0.689969 | 0.447595 | 0.744799 | 0.52463 | 0.6733 | 0.9483
T13-2 | ER69-G | 690 | 941 | 365.48 | 5 | 4.9 | 3.8 | 49.74 | 4.8 | 4.833333 | 3.2 | 49.93 | 6.393333 | 4.023333 | 22.98333 | 1.393333 | 5.926667 | 3.858333 | 17.45 | 1.126667 | 双边 | 3.500179 | 3.405898 | 174.0989 | 170.0565 | 1049.633 | 1074.584 | 1062.109 | 200.1206 | 192.6466 | 913.1494 | 948.5764 | 930.8629 | 213.3186 | 290.9171 | 1.713306 | 1.256303 | 167.59893 | 228.566077 | 2.180682 | 1.599012 | 200.319 | 273.1887 | 1.82449 | 1.33783 | 237.0207 | 323.2412 | 1.541975 | 1.130673 | 0.493353 | 0.543763 | 0.576882 | 0.626937 | 0.9026 | 0.8075 | 0.545579 | 0.623218 | 0.623452 | 0.704675 | 1.0445 | 0.9091
T13-3 | ER69-G | 690 | 941 | 418.43 | 5.7 | 5.7 | 4.6 | 49.94 | 6 | 6.166667 | 4.6 | 50.07 | [8 empty] | 母材 | 4.030509 | 4.301566 | 201.2836 | 215.3794 | 1039.404 | 971.3788 | 1005.391 |  |  | 836.86 |  | 836.86 | 258.4005 | 352.3983 | 1.619308 | 1.187378 | 203.018585 | 276.8703 | 2.061043 | 1.511285 | 242.6536 | 330.9233 | 1.724392 | 1.264432 | 287.1116 | 391.5537 | 1.457377 | 1.06864 | 0.566504 | 0.459593 | 0.914708 | 0.843016 | 9.3676 | 9.1645
T13-4 | ER69-G | 690 | 941 | 420.24 | 5.8 | 6 | 4.5 | 49.98 | 6 | 5.5 | 4.5 | 49.98 | [8 empty] | 母材 | 4.17193 | 4.065864 | 208.5131 | 203.2119 | 1007.707 | 1033.995 | 1020.851 |  |  | 840.48 |  | 840.48 | 255.6812 | 348.6899 | 1.643609 | 1.205197 | 200.882115 | 273.9566235 | 2.091973 | 1.533965 | 240.1001 | 327.4408 | 1.75027 | 1.283408 | 284.0902 | 387.4332 | 1.479248 | 1.084677
T14-1 | ER76-G | 760 | 905 | 342.08 | 5.5 | 5.716667 | 5 | 49.83 | 5.2 | 4.716667 | 4.2 | 49.83 | 6.668333 | 4.685 | 22.93333 | 1.168333 | 6.426667 | 4.638333 | 15.63333 | 1.226667 | 单边（无字） | 3.965691 | 3.506071 | 197.6104 | 174.7075 | 865.5417 | 979.0076 | 922.2747 | 233.45355 |  | 732.6511 |  | 732.6511 | 254.6654 | 303.2529 | 1.343253 | 1.128035 | 200.08406 | 238.2579925 | 1.709681 | 1.435755 | 239.1462 | 284.7728 | 1.430422 | 1.201238 | 282.9616 | 336.9477 | 1.208927 | 1.015232 | 0.435686 | 0.553142 | 0.52781 | 0.655796 | 1.2042 | 0.5142 | 0.491529 | 0.677174 | 0.591808 | 0.777914 | 1.361 | 0.5646
T14-2 | ER76-G | 760 | 905 | 356.8 | 6 | 5.7 | 4.4 | 49.75 | 6.5 | 4.533333 | 4.1 | 49.75 | 7.043333 | 4.34 | 19.81667 | 1.043333 | 6.378333 | 4.221667 | 16 | -0.1216667 | 单边（无字） | 4.136575 | 3.900872 | 205.7946 | 194.0684 | 866.8838 | 919.2635 | 893.0737 | 215.915 |  | 826.2511 |  | 826.2511 | 273.5063 | 325.6884 | 1.30454 | 1.095526 | 214.8868 | 255.885 | 1.660409 | 1.394376 | 256.8389 | 305.841 | 1.389198 | 1.166619 | 303.8959 | 361.876 | 1.174086 | 0.9859731 |  | 0.593995 |  | 0.667716 | 1.3568 | 0.473 |  | 0.593995 |  | 0.667716 | 1.3771 | 7.3803
T14-3 | ER76-G | 760 | 905 | 378.39 | 6.1 | 5.666667 | 4.8 | 49.82 | 6 | 4.716667 | 3.9 | 49.91 | 6.921667 | 4.705 | 20.76667 | 0.8216667 | 6.348333 | 4.643333 | 16.33333 | 0.3483333 | 单边（无字） | 4.160145 | 3.788914 | 207.2584 | 189.1047 | 912.8459 | 1000.478 | 956.6617 | 234.4031 |  | 807.1352 |  | 807.1352 | 270.8791 | 322.56 | 1.396896 | 1.173084 | 212.8227 | 253.4271 | 1.777959 | 1.493092 | 254.3718 | 302.9033 | 1.487547 | 1.249211 | 300.9768 | 358.4 | 1.257207 | 1.055776
T14-4 | ER76-G | 760 | 905 | 369.4 | 5.9 | 5 | 4.7 | 49.87 | 5.7 | 5.416667 | 4.3 | 50.04 | 7.22 | 4.911667 | 20.01667 | 1.32 | 5.893333 | 4.863333 | 9.916667 | 0.1933333 | 单边（无字） | 3.853732 | 3.930335 | 192.1856 | 196.674 | 961.0501 | 939.1177 | 950.0839 | 244.9448 |  | 754.0474 |  | 754.0474 | 265.5229 | 316.1819 | 1.391217 | 1.168315 | 208.6145 | 248.416 | 1.77073 | 1.487022 | 249.342 | 296.9139 | 1.481499 | 1.244132 | 295.0255 | 351.3132 | 1.252095 | 1.051483 | 0.541151 | 0.582416 |  | 0.647302 | 0.5064 | 0.2269 | 0.593157 | 0.71007 |  | 0.773444 | 0.5976 | 0.2471
T15-1 | ER83-G | 830 | 893 | 328.08 | 6 | 5.766667 | 4.1 | 49.81 | 5.5 | 6.3 | 4.4 | 49.81 | 7.69 | 4.89 | 20.21667 | 1.69 | 6.436667 | 3.881667 | 26.65 | 0.9366667 | 双边 | 4.160145 | 4.17193 | 207.2168 | 207.8038 | 791.6346 | 789.3983 | 790.5165 | 243.5709 | 193.3458 | 673.4795 | 848.428 | 760.9537 | 310.0204 | 333.5521 | 1.058253 | 0.9835945 | 243.5751 | 262.0633 | 1.346936 | 1.251911 | 291.1279 | 313.2255 | 1.126927 | 1.047424 | 344.4671 | 370.6134 | 0.9524276 | 0.885235 | 1.009367 | 0.988209 | 1.072863 | 1.07096 | 1.2595 | 14.1245 | 1.009367 | 0.988209 | 1.072863 | 1.07096 | 1.2595 | 14.1245
T15-2 | ER83-G | 830 | 893 | 395.38 | 5.8 | 6 | 4.4 | 50 | 5.5 | 6.016667 | 4.8 | 49.81 | 7.138333 | 4.271667 | 24.91667 | 1.338333 | 6.751667 | 4.683333 | 18.63333 | 1.251667 | 双边 | 4.17193 | 4.071757 | 208.5965 | 202.8142 | 947.7148 | 974.7345 | 961.2247 | 213.5833 | 233.2768 | 925.5872 | 847.4481 | 886.5176 | 307.9017 | 331.2725 | 1.284111 | 1.193519 | 241.9104 | 260.2723 | 1.634407 | 1.519101 | 289.1383 | 311.0849 | 1.367443 | 1.270971 | 342.113 | 368.0806 | 1.1557 | 1.074167 | 1.350137 | 1.164105 | 1.431001 | 1.243377 | 1.3395 | 0.1466 | 1.350137 | 1.164105 | 1.431001 | 1.243377 | 1.3395 | 0.1466
T15-3 | ER83-G | 830 | 893 | 388.45 | 6 | 5.716667 | 4.6 | 49.86 | 6 | 6.2 | 4.5 | 49.87 | 7.316667 | 5.131667 | 16.76667 | 1.316667 | 6.87 | 4.925 | 14.85 | 0.87 | 双边 | 4.142467 | 4.313351 | 206.5434 | 215.1068 | 940.3592 | 902.9234 | 921.6413 | 255.8649 | 245.60975 | 759.092 | 790.787 | 774.9395 | 314.9405 | 338.8456 | 1.233408 | 1.146392 | 247.4406375 | 266.2223 | 1.569871 | 1.459119 | 295.7481 | 318.1965 | 1.313449 | 1.220787 | 349.9339 | 376.4952 | 1.110067 | 1.031753 | 1.193025 | 0.948412 | 1.289913 | 1.061998 | 1.3708 | 1.1898 | 1.193025 | 0.948412 | 1.289913 | 1.061998 | 1.3708 | 1.1898
T15-4 | ER83-G | 830 | 893 | 377.3 | 5.5 | 6 | 4.5 | 49.82 | 5 | 5.883333 | 4.6 | 49.82 | 7.198333 | 5.345 | 13.15 | 1.698333 | 8.37 | 5.361667 | 25.76667 | 3.37 | 双边 | 4.065864 | 3.847839 | 202.5613 | 191.6994 | 931.3228 | 984.093 | 957.7079 | 266.2879 | 267.1182 | 708.4438 | 706.2416 | 707.3427 | 294.5127 | 316.8673 | 1.281099 | 1.190719 | 231.3911 | 248.9545 | 1.630573 | 1.515538 | 276.5652 | 297.5575 | 1.364235 | 1.26799 | 327.2364 | 352.0748 | 1.152989 | 1.071647
T16-1 | ER96-G | 960 | 1069 | 413.28 | 5.8 | 5.666667 | 3.9 | 50.01 | 5.7 | 6.3 | 3.9 | 50.01 | [8 empty] | 母材 | 4.054079 | 4.242641 | 202.7445 | 212.1745 | 1019.214 | 973.9155 | 996.5647 |  |  | 826.56 |  | 826.56 | 358.49 | 399.1935 | 1.152836 | 1.035287 | 281.65632 | 313.636048 | 1.46732 | 1.317706 | 336.6437 | 374.8668 | 1.227648 | 1.102472 | 398.3222 | 443.5484 | 1.037552 | 0.9317586
T16-3 | ER96-G | 960 | 1069 | 413.6 | 4.5 | 5.8 | 4.2 | 48.77 | 4.75 | 5.383333 | 4.8 | 48.77 | [8 empty] | 母材 | 3.6416 | 3.582674 | 177.6008 | 174.727 | 1164.409 | 1183.56 | 1173.985 |  |  | 827.2 |  | 827.2 | 304.4113 | 338.9746 | 1.358688 | 1.22015 | 239.16808 | 266.3236 | 1.729328 | 1.552998 | 285.8605 | 318.3176 | 1.446859 | 1.299331 | 338.2347 | 376.6385 | 1.222819 | 1.098135 | 0.393112 | 0.251042 | 0.722412 | 0.532418 | 1.1785 | 0.6551
T16-5 | ER96-G | 960 | 1069 | 427.1 | 5.683333 | 6.116667 | 5.409367 | 50.07 | 6.4 | 6 | 5.550788 | 49.98 | [8 empty] | 母材 | 4.17193 | 4.384062 | 208.8885 | 219.1154 | 1022.316 | 974.6005 | 998.458 |  |  | 854.2 |  | 854.2 | 370.1363 | 412.1622 | 1.153899 | 1.036242 | 290.80656 | 323.8252215 | 1.468674 | 1.318921 | 347.5803 | 387.0452 | 1.228781 | 1.103489 | 411.2626 | 457.958 | 1.038509 | 0.9326182
[36 empty] | 1.058253 | 0.9835945 |  |  | 1.346936 | 1.251911 |  |  | 1.126927 | 1.047424 |  |  | 0.9524276 | 0.885235
[36 empty] | 1.833153 | 1.271257 |  |  | 2.333223 | 1.618046 |  |  | 1.952114 | 1.353755 |  |  | 1.649838 | 1.144131
721
721
721
721
867
867
867
867
941
941
941
941
905
905
905
905
893
893
893
893
1069
1069
1069