## 概要
试件类型 | 编号 |  |  | 数目
0° | 0-1 | 890-120-00-1 | 切平 | 3
| 0-2 | 890-120-00-2 | 切平
| 0-3 | 890-120-00-3
15° | 1-1 | 890-120-15-1 | 切平 | 3
| 1-2 | 890-120-15-2 | 切平
| 1-3 | 890-120-15-3
30° | 3-1 | 890-120-30-1 | 切平 | 3
| 3-2 | 890-120-30-2 | 切平
| 3-3 | 890-120-30-3
45° | 4-1 |  | 废 | 8
| 4-2 | 890-120-45-1d | 切平
| 4-3 | 890-120-45-2d | 切平
| 4-4 | 890-120-45-3d
| 4-5 |  | 废
| 4-6 | 890-120-45-1s | 切平
| 4-7 | 890-120-45-2s | 切平
| 4-8 | 890-120-45-3s
60° | 6-1 |  | 废 | 5
| 6-2 | 890-120-60-1 | 切平
| 6-3 | 890-120-60-2 | 切平
| 6-4 | 890-120-60-3
| 6-5 |  | 废
75° | 7-1 |  | 废 | 5
| 7-2 | 890-120-75-1 | 切平
| 7-3 | 890-120-75-2 | 切平
| 7-4 | 890-120-75-3
| 7-5 |  | 废
90° | 9-1 |  | 废 | 5
| 9-2 | 890-120-90-1 | 切平
| 9-3 | 890-120-90-2 | 切平
| 9-4 | 890-120-90-3
| 9-5 |  | 废
总共 |  |  |  | 32
试件类型 | 编号 | 状态 | 断裂角度 | 平均值 | 试件类型 | 极限强度Kn
0° | 890-120-00-1 | 切平 | 44.35057 | 47.19828 | 0° | 295.595
| 890-120-00-2 | 切平 | 50.63926 |  |  | 327.981
| 890-120-00-3 |  | 46.60501 |  |  | 359.747
15° | 890-120-15-1 | 切平 | 37.1465 | 42.94993 | 15° | 339.04
| 890-120-15-2 | 切平 | 45.08261 |  |  | 492.151
| 890-120-15-3 |  | 46.62068 |  |  | 530.606
30° | 890-120-30-1 | 切平 | 49.11064 | 51.59008 | 30° | 426.769
| 890-120-30-2 | 切平 | 57.39133 |  |  | 446.813
| 890-120-30-3 |  | 48.26827 |  |  | 640.8
45°D | 890-120-45-1d | 切平 | 41.43737 | 31.09073 | 45°D | 428.978
| 890-120-45-2d | 切平 | 31.35156 |  |  | 381.108
| 890-120-45-3d |  | 20.48326 |  |  | 673.328
45°S | 890-120-45-1s | 切平 | 23.01113 | 31.58886 | 45°S | 570.227
| 890-120-45-2s | 切平 | 23.53699 |  |  | 561.086
| 890-120-45-3s |  | 48.21844 |  |  | 619.931
60° | 890-120-60-1 | 切平 | 34.06053 | 29.61876 | 60° | 413.899
| 890-120-60-2 | 切平 | 21.51186 |  |  | 388.803
| 890-120-60-3 |  | 33.2839 |  |  | 431.073
75° | 890-120-75-1 | 切平 | 21.60999 | 19.89296 | 75° | 421.581
| 890-120-75-2 | 切平 | 17.60971 |  |  | 357.058
| 890-120-75-3 |  | 20.45917 |  |  | 449.097
90° | 890-120-90-1 | 切平 | 24.65136 | 22.14486 | 90° | 404.388
| 890-120-90-2 | 切平 | 22.00875 |  |  | 329.407
| 890-120-90-3 |  | 19.77447 |  |  | 396.511

## Sheet1
母材 | 焊材
Q690 | ER50 | ER76(ER110g-S） | ER96(ER120g-S）
| 欠强匹配 | 等强匹配 | 超强匹配

## 汇总
破坏前
| 1号边 |  |  |  | 2号边 |  |  |  | 3号边 |  |  |  | 4号边
| 剪切边 | 受拉边 | 斜边长度/45° | 焊缝长度 | 剪切边 | 受拉边 | 斜边长度/45° | 焊缝长度 | 剪切边 | 受拉边 | 斜边长度/45° | 焊缝长度 | 剪切边 | 受拉边 | 斜边长度/45° | 焊缝长度
890-120-0-1 | 5.266667 | 5.433333 | 7.16 | 27.48 | 5.7 | 5 | 7.593333 | 27.55 | 5.233333 | 5.433333 | 7.353333 | 28.1 | 5.133333 | 4.4 | 7.503333 | 31.58
890-120-0-2 | 5.733333 | 4.9 | 7.363333 | 29.28 | 5.133333 | 4.6 | 7.726667 | 27.79 | 5.4 | 4.633333 | 7.28 | 28.17 | 5.5 | 4.933333 | 7.396667 | 27.98
890-120-0-3 | 7.833333 | 5.866667 | 7.3 | 32.51 | 4.73 | 5.1 | 4.97 | 302 | 6.23 | 5.83 | 6.13 | 31.49 | 5.53 | 5.73 | 6.1 | 30.51
890-120-15-1 | 4.8 | 4.8 | 7.82 | 42.02 | 5.53 | 4.63 | 7.58 | 42.11 | 5.93 | 5.8 | 7.81 | 42.33 | 4.5 | 4.07 | 8.1 | 41.41
890-120-15-2 | 4.57 | 4.37 | 7.37 | 44.68 | 5 | 5.45 | 7.55 | 44.61 | 6 | 4.75 | 7.87 | 42.67 | 4.72 | 4.8 | 7.56 | 43.46
890-120-15-3 | 6.37 | 5.37 | 7.73 | 44.7 | 5.23 | 5.97 | 5.8 | 36.14 | 4.53 | 5.53 | 6.4 | 42.17 | 5.43 | 4.73 | 7.67 | 45.78
890-120-30-1 | 4.77 | 4.13 | 7.76 | 53.46 | 5 | 4.9 | 7.84 | 54.02 | 6.1 | 5.17 | 8.15 | 55.6 | 5 | 5.6 | 8.34 | 53.81
890-120-30-2 | 4.9 | 4.1 | 8.12 | 55.71 | 5 | 5.37 | 7.89 | 52.88 | 5.73 | 5.05 | 8.45 | 55.1 | 5.1 | 5.2 | 8.08 | 55
890-120-30-3 | 5.2 | 4.17 | 6.13 | 55.19 | 4.633333 | 4.9 | 4.833333 | 61.55 | 6 | 5.933333 | 5.666667 | 58.56 | 6.366667 | 5.533333 | 7.333333 | 57.29
890-120-45D-1 | 5.03 | 4.9 | 7.28 | 47.86 | 5.2 | 4.8 | 7.25 | 45.12 | 4.9 | 4.53 | 7.15 | 46.5 | 4.8 | 5.4 | 7.34 | 47.68
890-120-45D-2 | 5.333333 | 4.6 | 7.36 | 47.33 | 4.933333 | 4.533333 | 7.46 | 44.88 | 5.766667 | 4.4 | 7.136667 | 44.96 | 4.8 | 4.7 | 6.886667 | 46.2
890-120-45D-3 | 6.233333 | 4.833333 | 6.9 | 46.76 | 5.8 | 5.733333 | 7.466667 | 50.57 | 5.6 | 5.3 | 7.366667 | 45.96 | 6.166667 | 5.5 | 7.966667 | 45.65
破坏后
| 1号边 |  |  |  | 2号边 |  |  |  | 3号边 |  |  |  | 4号边
| 剪切边 | 断裂面 | 斜边长度/45° | 断裂角度 | 剪切边 | 受拉边 | 斜边长度/45° | 断裂角度 | 剪切边 | 受拉边 | 斜边长度/45° | 断裂角度 | 剪切边 | 受拉边 | 斜边长度/45° | 断裂角度
890-120-0-1 | 3.866667 | 2.44 | 2.723333 | 44.29421 | 5.496667 | 3.286667 | 3.146667 | 28.77844 | 5.153333 | 4 | 3.236667 | 38.87731 | 7.94 | 4.34 | 7.303333 | 65.45232 | 44.35057
890-120-0-2 | 5.193333 | 3.4 | 4.63 | 62.71815 | 5.233333 | 4.47 | 3.44 | 40.51766 | 4.913333 | 4.256667 | 3.643333 | 46.0748 | 5.266667 | 3.34 | 4.216667 | 53.24642 | 50.63926
890-120-0-3 | 7.756667 | 4.336667 | 7.276667 | 67.38498 | 5.88 | 4.793333 | 4.25 | 44.99183 | 6.123333 | 4.753333 | 3.466667 | 33.44289 | 5.026667 | 4.19 | 3.303333 | 40.60033 | 46.60501 | 47.19828
890-120-15-1 | 6.086667 | 3.57 | 3.47 | 29.62241 |  |  |  |  | 5.813333 | 2.776667 | 4.29 | 44.67059 |  |  |  |  | 37.1465
890-120-15-2 | 4.583333 | 3.78 | 2.846667 | 38.19636 | 5.316667 | 3.443333 | 4.163333 | 51.88553 | 4.706667 | 3.27 | 3.486667 | 47.91357 | 4.33 | 3.916667 | 3.033333 | 42.33498 | 45.08261
890-120-15-3 | 5.513333 | 4.31 | 2.236667 | 22.18877 | [8 empty] | 6.146667 | 3.953333 | 6.186667 | 71.05259 | 46.62068 | 42.94993
890-120-30-1 | 4.81 | 4.356667 | 3.086667 | 39.11212 | 5.163333 | 3.466667 | 4.606667 | 60.82565 | 6.293333 | 3.523333 | 4.613333 | 46.09597 | 5.62 | 4.616667 | 4.45 | 50.40883 | 49.11064
890-120-30-2 | 5.723333 | 4.686667 | 3.536667 | 37.5628 | 5.146667 | 3.08 | 4.996667 | 70.10341 | 5.46 | 2.976667 | 5.546667 | 75.80262 | 5.536667 | 4.626667 | 4.06 | 46.09647 | 57.39133
890-120-30-3 | 5.346667 | 4.37 | 4.003333 | 47.35966 | 4.883333 | 4.203333 | 3.306667 | 40.41554 | 6.183333 | 5.636667 | 4.26 | 41.91491 | 6.053333 | 3.296667 | 5.396667 | 63.38298 | 48.26827 | 51.59008
890-120-45D-1 | 5.084 | 2.836667 | 4.44 | 60.44697 | 5.45 | 3.516667 | 4.333333 | 52.37982 | 4.936667 | 3.223333 | 3.056667 | 37.56587 | 6.043333 | 4.676667 | 2.046667 | 15.3568 | 41.43737
890-120-45D-2 | 6.023333 | 4.123333 | 2.516667 | 17.89086 | 5.233333 | 3.72 | 2.373333 | 24.21486 | 5.843333 | 4.723333 | 4.16 | 45.18123 | 5.71 | 3.476667 | 3.79 | 38.11931 | 31.35156
890-120-45D-3 | 5.71 | 5.243333 | 2.76 | 25.30524 | 6.136667 | 4.78 | 2.543333 | 22.9957 | 6.42 | 4.806667 | 2.196667 | 13.73406 | 6.463333 | 4.796667 | 2.566667 | 19.89804 | 20.48326 | 31.09073
| 破坏前 | [7 empty] | 破坏后
| 有字的一边 |  |  |  | 无字的一边 |  |  |  | 有字的一边 |  |  |  | 无字的一边
| 剪切边 | 受拉边 | 斜边长度/45° | 焊缝长度 | 剪切边 | 受拉边 | 斜边长度/45° | 焊缝长度 | 剪切边 | 断裂面 | 斜边长度/45° | 断裂角度 | 剪切边 | 受拉边 | 斜边长度/45° | 断裂角度
890-120-45S-1 | 5.1 | 5.16 | 7.486667 | 70.17 | 5 | 4.733333 | 7.273333 | 69.85 | 5.916667 | 4.64 | 2.773333 | 26.55738 | 5.9625 | 4.31 | 2.47 | 19.46489 | 23.01113
890-120-45S-2 | 4.866667 | 5.25 | 7.28 | 69.3 | 5.433333 | 4.95 | 7.586667 | 68.85 | 6.0225 | 4.7425 | 2.735 | 26.19248 | 5.826667 | 4.69 | 2.216667 | 20.88151 | 23.53699
890-120-45S-3 | 6.066667 | 4.733333 | 5.233333 | 69.67 | 7.7 | 5 | 8.533333 | 68.78 | 6.3525 | 4.72 | 4.32 | 43.33896 | 6.3 | 4.06 | 5.04 | 53.09792 | 48.21844 | 31.58886
890-120-60-1 | 5.4 | 5.133333 | 7.32 | 57.73 | 6 | 4.533333 | 7.413333 | 58.91 | 5.19 | 4.11 | 1.946667 | 19.81057 | 7.07 | 4.346667 | 5.286667 | 48.31049 | 34.06053
890-120-60-2 | 5.866667 | 4.866667 | 7.14 | 56.05 | 5.5 | 4.533333 | 7.696667 | 57.74 | 5.296667 | 4.333333 | 2.016667 | 19.17179 | 7.156667 | 4.766667 | 3.69 | 23.85192 | 21.51186
890-120-60-3 | 5.166667 | 4.633333 | 5.933333 | 56.93 | 6.3 | 4.166667 | 6.3 | 57.03 | 5.93 | 5.18 | 2.77 | 27.87293 | 8.08 | 5.736667 | 5.09 | 38.69488 | 33.2839 | 29.61876
890-120-75-1 | 5.6 | 5.033333 | 6.823333 | 51.56 | 5.866667 | 4.533333 | 7.433333 | 51.63 | 5.76 | 4.41 | 2.203333 | 19.93609 | 6.3675 | 3.7425 | 3.3175 | 23.28389 | 21.60999
890-120-75-2 | 5.233333 | 4.766667 | 7.073333 | 51 | 5.666667 | 4.933333 | 7.523333 | 51.71 | 6.036667 | 4.276667 | 2.213333 | 14.89222 | 6.6825 | 4.8675 | 2.73 | 20.32719 | 17.60971
890-120-75-3 | 5.766667 | 4.1 | 5.216667 | 51.48 | 7.5 | 4.133333 | 5.8 | 51.72 | 6.283333 | 4.843333 | 1.893333 | 12.32308 | 8.703333 | 5.38 | 4.76 | 28.59527 | 20.45917 | 19.89296
890-120-90-1 | 4.533333 | 4.666667 | 6.813333 | 50.48 | 5.066667 | 4.533333 | 7.096667 | 50.4 | 5.153333 | 4.07 | 2.24 | 24.12609 | 5.446667 | 4.323333 | 2.513333 | 25.17663 | 24.65136
890-120-90-2 | 5.233333 | 4.1 | 6.42 | 49.13 | 5.566667 | 4.933333 | 6.54 | 49.25 | 5.44 | 4.11 | 2.14 | 19.46084 | 5.56 | 4.263333 | 2.476667 | 24.55666 | 22.00875
890-120-90-3 | 5.266667 | 4.366667 | 4.9 | 49.61 | 6.6 | 4.9 | 6.9 | 49.99 | 6.963333 | 5.596667 | 2.216667 | 16.03457 | 6.233333 | 5.2 | 2.516667 | 23.51438 | 19.77447 | 22.14486

## 90
试件编号 |  |  |  | 890-120-90-1 |  |  |  |  | 试件编号 |  |  |  |  | 890-120-90-1
测量位置 | 破坏前 | [7 empty] | 破坏后
| 有字的一边 |  |  |  | 无字的一边 |  |  |  | 有字的一边 | [5 empty] | 无字的一边（断）
| 剪切边mm | 受拉边mm | 斜边mm | 焊缝长度mm | 剪切边mm | 受拉边mm | 斜边mm | 焊缝长度mm | 剪切边mm | 断裂面的尺寸mm | 斜边mm |  | 断裂角度° | 焊根熔透mm | 剪切边mm | 断裂面的尺寸mm | 斜边mm |  | 断裂角度° | 焊根熔透mm
1 | 4.5 | 5.1 | 6.78 | 50.48 | 5 | 4.8 | 7.08 | 50.4 | 4.74 | 4.23 | 2.23 | 0.882475 | 28.05762 |  | 5.95 | 4.31 | 3.59 | 0.8011562 | 36.75935
2 | 4.3 | 4.5 | 6.81 |  | 5 | 4.2 | 7.05 |  | 5.32 | 4.11 | 2.1 | 0.932635 | 21.15064 |  | 5.29 | 3.81 | 1.89 | 0.965723 | 15.04484
3 | 4.8 | 4.4 | 6.85 |  | 5.2 | 4.6 | 7.16 |  | 5.4 | 3.87 | 2.39 | 0.9193416 | 23.16999 |  | 5.1 | 4.85 | 2.06 | 0.9154821 | 23.72571
4
5
6
7
8
平均值 | 4.533333 | 4.666667 | 6.813333 | 50.48 | 5.066667 | 4.533333 | 7.096667 | 50.4 | 5.153333 | 4.07 | 2.24 | 0.9114838 | 24.12609 | #DIV/0! | 5.446667 | 4.323333 | 2.513333 | 0.8941204 | 25.17663 | #DIV/0!
试件编号 |  |  |  | 890-120-90-2 |  |  |  |  | 试件编号 |  |  |  |  | 890-120-90-2
测量位置 | 破坏前 | [7 empty] | 破坏后
| 有字的一边 |  |  |  | 无字的一边 |  |  |  | 有字的一边 | [5 empty] | 无字的一边（断）
| 剪切边 | 受拉边 | 斜边 | 焊缝长度 | 剪切边 | 受拉边 | 斜边 | 焊缝长度 | 剪切边 | 断裂面的尺寸 | 斜边 |  | 断裂角度 | 焊根熔透 | 剪切边 | 断裂面的尺寸 | 斜边 |  | 断裂角度 | 焊根熔透
1 | 4.8 | 4.2 | 6.22 | 49.13 | 5.7 | 4.8 | 6.59 | 49.25 | 5.91 | 4.05 | 2.15 | 0.9757076 | 12.65481 |  | 5.65 | 4.53 | 2.78 | 0.8735275 | 29.12882
2 | 5.4 | 4.1 | 6.55 |  | 5.5 | 5 | 6.51 |  | 5.31 | 3.99 | 2.29 | 0.9173617 | 23.45663 |  | 5.46 | 3.97 | 2.15 | 0.9445844 | 19.16373
3 | 5.5 | 4 | 6.49 |  | 5.5 | 5 | 6.52 |  | 5.1 | 4.29 | 1.98 | 0.9254011 | 22.27109 |  | 5.57 | 4.29 | 2.5 | 0.903504 | 25.37745
4
5
6
7
8
平均值 | 5.233333 | 4.1 | 6.42 | 49.13 | 5.566667 | 4.933333 | 6.54 | 49.25 | 5.44 | 4.11 | 2.14 | 0.9394901 | 19.46084 | #DIV/0! | 5.56 | 4.263333 | 2.476667 | 0.9072053 | 24.55666 | #DIV/0!
试件编号 |  |  |  | 890-120-90-3 |  |  |  |  | 试件编号 |  |  |  |  | 890-120-90-3
测量位置 | 破坏前 | [7 empty] | 破坏后
| 有字的一边 |  |  |  | 无字的一边 |  |  |  | 有字的一边 | [5 empty] | 无字的一边（断）
| 剪切边 | 受拉边 | 45° | 焊缝长度 | 剪切边 | 受拉边 | 45° | 焊缝长度 | 剪切边 | 断裂面的尺寸 |  |  | 断裂角度 | 焊根熔透 | 剪切边 | 断裂面的尺寸 |  |  | 断裂角度 | 焊根熔透
1 | 5 | 4.6 | 5 | 49.61 | 5.9 | 5 | 6.8 | 49.99 | 7.03 | 5.61 | 2.27 | 0.9602354 | 16.21197 |  | 6.05 | 5.08 | 2.09 | 0.9442442 | 19.22302
2 | 4.9 | 4.1 | 4.9 |  | 7 | 4.7 | 6.9 |  | 7.09 | 5.58 | 2.28 | 0.9631176 | 15.60958 |  | 5.96 | 4.78 | 3.15 | 0.8502903 | 31.75674
3 | 5.9 | 4.4 | 4.8 |  | 6.9 | 5 | 7 |  | 6.77 | 5.6 | 2.1 | 0.9598926 | 16.28216 |  | 6.69 | 5.74 | 2.31 | 0.9422717 | 19.56337
4
5
6
7
8
平均值 | 5.266667 | 4.366667 | 4.9 | 49.61 | 6.6 | 4.9 | 6.9 | 49.99 | 6.963333 | 5.596667 | 2.216667 | 0.9610819 | 16.03457 | #DIV/0! | 6.233333 | 5.2 | 2.516667 | 0.9122687 | 23.51438 | #DIV/0!

## 75
试件编号 |  |  |  | 890-120-75-1 |  |  |  |  | 试件编号 |  |  |  |  | 890-120-75-1
测量位置 | 破坏前 | [7 empty] | 破坏后
| 有字的一边 |  |  |  | 无字的一边 |  |  |  | 有字的一边 | [5 empty] | 无字的一边（断）
| 剪切边mm | 受拉边mm | 斜边mm | 焊缝长度mm | 剪切边mm | 受拉边mm | 斜边mm | 焊缝长度mm | 剪切边mm | 断裂面的尺寸mm | 斜边mm |  | 断裂角度° | 焊根熔透mm | 剪切边mm | 断裂面的尺寸mm | 斜边mm |  | 断裂角度° | 焊根熔透mm
1 | 5.8 | 5 | 6.56 | 51.56 | 6 | 4.6 | 7.39 | 51.63 | 6.28 | 4.71 | 2.29 | 0.9530204 | 17.63223 |  | 5.76 | 2.97 | 3.99 | 0.7622054 | 40.34099
2 | 4.8 | 5 | 6.89 |  | 5.5 | 4.8 | 7.43 |  | 5.56 | 4.37 | 2.03 | 0.9443393 | 19.20646 |  | 6.35 | 3.84 | 3.11 | 0.9308563 | 21.43131
3 | 6.2 | 5.1 | 7.02 |  | 6.1 | 4.2 | 7.48 |  | 5.44 | 4.15 | 2.29 | 0.9207123 | 22.96957 |  | 6.78 | 3.81 | 3.05 | 0.9906782 | 7.829364
4 | [14 empty] | 6.58 | 4.35 | 3.12 | 0.9168239 | 23.53391
5
6
7
8
平均值 | 5.6 | 5.033333 | 6.823333 | 51.56 | 5.866667 | 4.533333 | 7.433333 | 51.63 | 5.76 | 4.41 | 2.203333 | 0.9393573 | 19.93609 | #DIV/0! | 6.3675 | 3.7425 | 3.3175 | 0.9001409 | 23.28389 | #DIV/0!
试件编号 |  |  |  | 890-120-75-2 |  |  |  |  | 试件编号 |  |  |  |  | 890-120-75-2
测量位置 | 破坏前 | [7 empty] | 破坏后
| 有字的一边 |  |  |  | 无字的一边 |  |  |  | 有字的一边 | [5 empty] | 无字的一边（断）
| 剪切边 | 受拉边 | 斜边 | 焊缝长度 | 剪切边 | 受拉边 | 斜边 | 焊缝长度 | 剪切边 | 断裂面的尺寸 | 斜边 |  | 断裂角度 | 焊根熔透 | 剪切边 | 断裂面的尺寸 | 斜边 |  | 断裂角度 | 焊根熔透
1 | 5.2 | 4 | 6.91 | 51 | 5.9 | 4.9 | 7.32 | 51.71 | 5.41 | 4.14 | 1.9 | 0.9554167 | 17.17318 |  | 6.51 | 4.92 | 2.93 | 0.9054488 | 25.11621
2 | 5.5 | 5.1 | 6.95 |  | 5.7 | 5 | 7.6 |  | 6.29 | 4.2 | 2.4 | 0.9736562 | 13.18059 |  | 6.68 | 4.52 | 2.78 | 0.9492806 | 18.32641
3 | 5 | 5.2 | 7.36 |  | 5.4 | 4.9 | 7.65 |  | 6.41 | 4.49 | 2.34 | 0.9689169 | 14.32291 |  | 7.01 | 5.03 | 2.72 | 0.9506811 | 18.06948
4 | [14 empty] | 6.53 | 5 | 2.49 | 0.9409005 | 19.79667
5
6
7
8
平均值 | 5.233333 | 4.766667 | 7.073333 | 51 | 5.666667 | 4.933333 | 7.523333 | 51.71 | 6.036667 | 4.276667 | 2.213333 |  | 14.89222 | #DIV/0! | 6.6825 | 4.8675 | 2.73 |  | 20.32719 | #DIV/0!
试件编号 |  |  |  | 890-120-75-3 |  |  |  |  | 试件编号 |  |  |  |  | 890-120-75-3
测量位置 | 破坏前 | [7 empty] | 破坏后
| 有字的一边 |  |  |  | 无字的一边 |  |  |  | 有字的一边 | [5 empty] | 无字的一边（断）
| 剪切边 | 受拉边 | 45° | 焊缝长度 | 剪切边 | 受拉边 | 45° | 焊缝长度 | 剪切边 | 断裂面的尺寸 |  |  | 断裂角度 | 焊根熔透 | 剪切边 | 断裂面的尺寸 |  |  | 断裂角度 | 焊根熔透
1 | 4.2 | 4.1 | 4.75 | 51.48 | 7.2 | 4.2 | 5.9 | 51.72 | 6.07 | 4.66 | 1.64 | 0.9876 | 9.032313 |  | 8.5 | 5.49 | 4.47 | 0.8829872 | 27.99516
2 | 7 | 4 | 6.1 |  | 7.8 | 4.3 | 5.8 |  | 6.6 | 5.11 | 2.31 | 0.9538042 | 17.48337 |  | 9.07 | 5.28 | 4.77 | 0.9124152 | 24.15872
3 | 6.1 | 4.2 | 4.8 |  | 7.5 | 3.9 | 5.7 |  | 6.18 | 4.76 | 1.73 | 0.9834023 | 10.45354 |  | 8.54 | 5.37 | 5.04 | 0.8326127 | 33.63194
4
5
6
7
8
平均值 | 5.766667 | 4.1 | 5.216667 | 51.48 | 7.5 | 4.133333 | 5.8 | 51.72 | 6.283333 | 4.843333 | 1.893333 |  | 12.32308 | #DIV/0! | 8.703333 | 5.38 | 4.76 |  | 28.59527 | #DIV/0!

## 60
试件编号 |  |  |  | 890-120-60-1 |  |  |  |  | 试件编号 |  |  |  |  | 890-120-60-1
测量位置 | 破坏前 | [7 empty] | 破坏后
| 有字的一边 |  |  |  | 无字的一边 |  |  |  | 有字的一边 | [5 empty] | 无字的一边（断）
| 剪切边mm | 受拉边mm | 斜边mm | 焊缝长度mm | 剪切边mm | 受拉边mm | 斜边mm | 焊缝长度mm | 剪切边mm | 断裂面的尺寸mm | 斜边mm |  | 断裂角度° | 焊根熔透mm | 剪切边mm | 断裂面的尺寸mm | 斜边mm |  | 断裂角度° | 焊根熔透mm
1 | 5.2 | 5 | 7.44 | 57.73 | 5.9 | 4.2 | 7.21 | 58.91 | 5.41 | 3.87 | 2.17 | 0.9441817 | 19.23388 |  | 6.92 | 4.22 | 5.26 | 0.6510972 | 49.37563
2 | 5.6 | 5 | 7.41 |  | 6.1 | 4.5 | 7.54 |  | 5.35 | 4.41 | 2.1 | 0.9252676 | 22.29127 |  | 7.28 | 4.51 | 5.12 | 0.7176375 | 44.14023
3 |  | 5.4 | 7.11 |  |  | 4.9 | 7.49 |  | 4.81 | 4.05 | 1.57 | 0.9515593 | 17.90655 |  | 7.01 | 4.31 | 5.48 | 0.6236666 | 51.41562
4
5
6
7
8
平均值 | 5.4 | 5.133333 | 7.32 | 57.73 | 6 | 4.533333 | 7.413333 | 58.91 | 5.19 | 4.11 | 1.946667 |  | 19.81057 | #DIV/0! | 7.07 | 4.346667 | 5.286667 |  | 48.31049 | #DIV/0!
试件编号 |  |  |  | 890-120-60-2 |  |  |  |  | 试件编号 |  |  |  |  | 890-120-60-2
测量位置 | 破坏前 | [7 empty] | 破坏后
| 有字的一边 |  |  |  | 无字的一边 |  |  |  | 有字的一边 | [5 empty] | 无字的一边（断）
| 剪切边 | 受拉边 | 斜边 | 焊缝长度 | 剪切边 | 受拉边 | 斜边 | 焊缝长度 | 剪切边 | 断裂面的尺寸 | 斜边 |  | 断裂角度 | 焊根熔透 | 剪切边 | 断裂面的尺寸 | 斜边 |  | 断裂角度 | 焊根熔透
1 | 5.9 | 4.7 | 7.08 | 56.05 | 6 | 4.2 | 7.66 | 57.74 | 5.24 | 4.85 | 2.13 | 0.9137326 | 23.97363 |  | 7.15 | 3.96 | 3.27 | 0.9908738 | 7.746653
2 | 5.8 | 4.8 | 7.27 |  | 5 | 4.4 | 7.99 |  | 5.18 | 4.21 | 2.24 | 0.9065311 | 24.9697 |  | 6.75 | 5.03 | 3.42 | 0.8713202 | 29.38758
3 | 5.9 | 5.1 | 7.07 |  | 5.5 | 5 | 7.44 |  | 5.47 | 3.94 | 1.68 | 0.9888292 | 8.572039 |  | 7.57 | 5.31 | 4.38 | 0.824901 | 34.42154
4
5
6
7
8
平均值 | 5.866667 | 4.866667 | 7.14 | 56.05 | 5.5 | 4.533333 | 7.696667 | 57.74 | 5.296667 | 4.333333 | 2.016667 |  | 19.17179 | #DIV/0! | 7.156667 | 4.766667 | 3.69 |  | 23.85192 | #DIV/0!
试件编号 |  |  |  | 890-120-60-3 |  |  |  |  | 试件编号 |  |  |  |  | 890-120-60-3
测量位置 | 破坏前 | [7 empty] | 破坏后
| 有字的一边 |  |  |  | 无字的一边 |  |  |  | 有字的一边 | [5 empty] | 无字的一边（断）
| 剪切边 | 受拉边 | 45° | 焊缝长度 | 剪切边 | 受拉边 | 45° | 焊缝长度 | 剪切边 | 断裂面的尺寸 |  |  | 断裂角度 | 焊根熔透 | 剪切边 | 断裂面的尺寸 |  |  | 断裂角度 | 焊根熔透
1 | 5.6 | 4.6 | 5.1 | 56.93 | 5.9 | 4 | 6.8 | 57.03 | 6.52 | 5.27 | 2.61 | 0.9236097 | 22.54036 |  | 7.58 | 5.54 | 4.63 | 0.7943084 | 37.41002
2 | 4.9 | 4.4 | 6.2 |  | 6.9 | 4.2 | 6.4 |  | 5.78 | 5.37 | 2.32 | 0.916003 | 23.65143 |  | 8.3 | 5.92 | 5.49 | 0.7509392 | 41.3282
3 | 5 | 4.9 | 6.5 |  | 6.1 | 4.3 | 5.7 |  | 5.49 | 4.9 | 3.38 | 0.7941285 | 37.42699 |  | 8.36 | 5.75 | 5.15 | 0.7949823 | 37.34641
4
5
6
7
8
平均值 | 5.166667 | 4.633333 | 5.933333 | 56.93 | 6.3 | 4.166667 | 6.3 | 57.03 | 5.93 | 5.18 | 2.77 |  | 27.87293 | #DIV/0! | 8.08 | 5.736667 | 5.09 |  | 38.69488 | #DIV/0!

## 45S
试件编号 |  |  |  | 890-120-45-1S |  |  |  |  | 试件编号 |  |  |  |  | 890-120-45-1S
测量位置 | 破坏前 | [7 empty] | 破坏后
| 有字的一边 |  |  |  | 无字的一边 |  |  |  | 有字的一边 | [5 empty] | 无字的一边（断）
| 剪切边mm | 受拉边mm | 斜边mm | 焊缝长度mm | 剪切边mm | 受拉边mm | 斜边mm | 焊缝长度mm | 剪切边mm | 断裂面的尺寸mm | 斜边mm |  | 断裂角度° | 焊根熔透mm | 剪切边mm | 断裂面的尺寸mm | 斜边mm |  | 断裂角度° | 焊根熔透mm
1 | 5 | 5.52 | 7.52 | 70.17 | 5 | 4.2 | 6.8 | 69.85 | 5.52 | 3.98 | 2.48 | 0.9139993 | 23.93598 |  | 7.05 | 4.58 | 3.47 | 0.9080182 | 24.7671
2 | 5.2 | 4.8 | 7.57 |  | 5.5 | 4.8 | 7.29 |  | 5.77 | 4.97 | 3.27 | 0.8247213 | 34.43976 |  | 5.35 | 4.34 | 1.87 | 0.9466644 | 18.79731
3 |  |  | 7.37 |  | 4.5 | 5.2 | 7.73 |  | 6.46 | 4.97 | 2.57 | 0.9317141 | 21.29639 |  | 5.68 | 4.14 | 1.6 | 0.9959941 | 5.130194
4 | [14 empty] | 5.77 | 4.18 | 2.94 | 0.8732203 | 29.16496
5
6
7
8
平均值 | 5.1 | 5.16 | 7.486667 | 70.17 | 5 | 4.733333 | 7.273333 | 69.85 | 5.916667 | 4.64 | 2.773333 |  | 26.55738 | #DIV/0! | 5.9625 | 4.31 | 2.47 |  | 19.46489 | #DIV/0!
试件编号 |  |  |  | 890-120-45-2S |  |  |  |  | 试件编号 |  |  |  |  | 890-120-45-2S
测量位置 | 破坏前 | [7 empty] | 破坏后
| 有字的一边 |  |  |  | 无字的一边 |  |  |  | 有字的一边 | [5 empty] | 无字的一边（断）
| 剪切边 | 受拉边 | 斜边 | 焊缝长度 | 剪切边 | 受拉边 | 斜边 | 焊缝长度 | 剪切边 | 断裂面的尺寸 | 斜边 |  | 断裂角度 | 焊根熔透 | 剪切边 | 断裂面的尺寸 | 斜边 |  | 断裂角度 | 焊根熔透
1 | 4.7 | 5.3 | 6.82 | 69.3 | 5.8 | 4.9 | 7.77 | 68.85 | 5.28 | 4.29 | 2.48 | 0.8858714 | 27.64105 |  | 5.81 | 4.54 | 2.11 | 0.9461812 | 18.88304
2 | 4.8 | 5.2 | 7.29 |  | 5.5 | 5 | 7.53 |  | 6.64 | 5.11 | 2.55 | 0.9386745 | 20.16987 |  | 5.76 | 4.76 | 2.17 | 0.9323628 | 21.19382
3 | 5.1 |  | 7.73 |  | 5 |  | 7.46 |  | 6.04 | 4.83 | 2.6 | 0.9092335 | 24.60036 |  | 5.91 | 4.77 | 2.37 | 0.9234269 | 22.56768
4 | [8 empty] | 6.13 | 4.74 | 3.31 | 0.8447147 | 32.35862
5
6
7
8
平均值 | 4.866667 | 5.25 | 7.28 | 69.3 | 5.433333 | 4.95 | 7.586667 | 68.85 | 6.0225 | 4.7425 | 2.735 |  | 26.19248 | #DIV/0! | 5.826667 | 4.69 | 2.216667 |  | 20.88151 | #DIV/0!
试件编号 |  |  |  | 890-120-45-3S |  |  |  |  | 试件编号 |  |  |  |  | 890-120-45-3S
测量位置 | 破坏前 | [7 empty] | 破坏后
| 有字的一边 |  |  |  | 无字的一边 |  |  |  | 有字的一边 | [5 empty] | 无字的一边（断）
| 剪切边 | 受拉边 | 45° | 焊缝长度 | 剪切边 | 受拉边 | 45° | 焊缝长度 | 剪切边 | 断裂面的尺寸 |  |  | 断裂角度 | 焊根熔透 | 剪切边 | 断裂面的尺寸 |  |  | 断裂角度 | 焊根熔透
1 | 5.9 | 4.8 | 5.5 | 69.67 | 7.7 | 4.9 | 8.4 | 68.78 | 5.92 | 4.1 | 4.95 | 0.5634867 | 55.70273 |  | 6.4 | 4.13 | 5.07 | 0.6112288 | 52.32159
2 | 6.2 | 4.5 | 5.2 |  | 7.6 | 5.1 | 8.5 |  | 6.54 | 4.79 | 4.04 | 0.7883731 | 37.96626 |  | 6.2 | 4.08 | 4.48 | 0.6921252 | 46.20142
3 | 6.1 | 4.9 | 5 |  | 7.8 | 5 | 8.7 |  | 6.59 | 4.88 | 4.59 | 0.7179034 | 44.11835 |  | 6.3 | 3.97 | 5.57 | 0.4883051 | 60.77076
4 | [8 empty] | 6.36 | 5.11 | 3.7 | 0.8134208 | 35.56849
5
6
7
8
平均值 | 6.066667 | 4.733333 | 5.233333 | 69.67 | 7.7 | 5 | 8.533333 | 68.78 | 6.3525 | 4.72 | 4.32 |  | 43.33896 | #DIV/0! | 6.3 | 4.06 | 5.04 |  | 53.09792 | #DIV/0!

## 45D
试件编号 |  |  |  | 890-120-45-1D | [6 empty] | 试件编号 |  |  | 890-120-45-1D
测量位置 | 破坏前 | [9 empty] | 测量位置 | 破坏后
| 1号边 |  |  |  |  | 2号边 | [5 empty] | 1号边 |  |  |  |  | 2号边
| 剪切边 | 受拉边 | 斜边长度 | 焊缝长度（焊缝） | 焊缝长度（板板） | 剪切边 | 受拉边 | 斜边长度 | 焊缝长度（焊缝） | 焊缝长度（板板） |  | 剪切边 | 断裂面的尺寸 | 自由边长度 |  | 破坏角度 | 剪切边 | 断裂面的尺寸 | 自由边长度 |  | 破坏角度
1 | 5 | 4.7 | 7.16 | 47.86 | 50.02 | 5.1 | 5.1 | 7.28 | 45.12 | 49.2 | 1 | 4.75 | 2.43 | 4.26 | 0.4470349 | 63.4464 | 5.61 | 3.71 | 4.09 | 0.6848595 | 46.77544
2 | 5 | 5.2 | 7.36 |  |  | 5.6 | 4.9 | 7.29 |  |  | 2 | 5.422 | 3.4 | 4.8 | 0.4859853 | 60.92295 | 5.46 | 4.23 | 4.45 | 0.6040492 | 52.83954
3 | 5.1 | 4.8 | 7.33 |  |  | 4.9 | 4.4 | 7.17 |  |  | 3 | 5.08 | 2.68 | 4.26 | 0.5450552 | 56.97156 | 5.28 | 2.61 | 4.46 | 0.5369391 | 57.52449
平均值 | 5.033333 | 4.9 | 7.283333 |  |  | 5.2 | 4.8 | 7.246667 |  |  | 平均值 | 5.084 | 2.836667 | 4.44 | 0.4926918 | 60.44697 | 5.45 | 3.516667 | 4.333333 | 0.6086159 | 52.37982
测量位置 | 3号边 |  |  |  |  | 4号边 |  |  |  |  | 测量位置 | 3号边 |  |  |  |  | 4号边
| 剪切边 | 受拉边 | 斜边长度 | 焊缝长度（焊缝） | 焊缝长度（板板） | 剪切边 | 受拉边 | 斜边长度 | 焊缝长度（焊缝） | 焊缝长度（板板） |  | 剪切边 | 断裂面的尺寸 | 自由边长度 |  | 破坏角度 | 剪切边 | 断裂面的尺寸 | 自由边长度 |  | 破坏角度
1 | 4.9 | 4.8 | 7.18 | 46.5 | 49.75 | 4.8 | 5.1 | 7.26 | 47.68 | 49.61 | 1 | 5.35 | 3.57 | 2.74 | 0.8864054 | 27.57503 | 6.47 | 5.4 | 1.67 | 0.9764726 | 12.45316
2 | 5 | 4.2 | 7.12 |  |  | 4.9 | 5.3 | 7.52 |  |  | 2 | 4.46 | 3.25 | 2.47 | 0.8400552 | 32.85405 | 5.17 | 4.27 | 2.17 | 0.9116933 | 24.25959
3 | 4.8 | 4.6 | 7.14 |  |  | 4.7 | 5.8 | 7.24 |  |  | 3 | 5 | 2.85 | 3.96 | 0.6119614 | 52.26854 | 6.49 | 4.36 | 2.3 | 0.9866927 | 9.357636
平均值 | 4.9 | 4.533333 | 7.146667 |  |  | 4.8 | 5.4 | 7.34 |  |  | 平均值 | 4.936667 | 3.223333 | 3.056667 | 0.779474 | 37.56587 | 6.043333 | 4.676667 | 2.046667 | 0.9582862 | 15.3568
[11 empty] | 试件编号 |  |  | 890-120-45-2D
[11 empty] | 测量位置 | 破坏后
[12 empty] | 1号边 |  |  |  |  | 2号边
[12 empty] | 剪切边 | 断裂面的尺寸 | 自由边长度 |  | 破坏角度 | 剪切边 | 断裂面的尺寸 | 自由边长度 |  | 破坏角度
[11 empty] | 1 | 5.39 | 3.35 | 2.26 | 0.9738044 | 13.14329 | 5.06 | 3.58 | 2.4 | 0.9014728 | 25.64766
试件编号 |  |  |  | 890-120-45-2D | [6 empty] | 2 | 6.11 | 4.51 | 2.69 | 0.9151531 | 23.77252 | 5.72 | 4.37 | 2.19 | 0.9405194 | 19.86103
测量位置 | 破坏前 | [9 empty] | 3 | 6.57 | 4.51 | 2.6 | 0.9575373 | 16.75677 | 4.92 | 3.21 | 2.53 | 0.8899273 | 27.13589
| 1号边 |  |  |  |  | 2号边 |  |  |  |  | 平均值 | 6.023333 | 4.123333 | 2.516667 | 0.9488316 | 17.89086 | 5.233333 | 3.72 | 2.373333 | 0.9106399 | 24.21486
| 剪切边 | 受拉边 | 斜边长度 | 焊缝长度（焊缝） | 焊缝长度（板板） | 剪切边 | 受拉边 | 斜边长度 | 焊缝长度（焊缝） | 焊缝长度（板板） | 测量位置 | 3号边 |  |  |  |  | 4号边
1 | 5.3 | 5 | 7.49 | 47.33 | 49.88 | 4.6 | 4.4 | 7.75 | 44.88 | 47.05 |  | 剪切边 | 断裂面的尺寸 | 自由边长度 |  | 破坏角度 | 剪切边 | 断裂面的尺寸 | 自由边长度 |  | 破坏角度
2 | 5 | 4.5 | 7.28 |  |  | 4.8 | 4.5 | 7.52 |  |  | 1 | 6.14 | 4.9 | 3.73 | 0.7943346 | 37.40755 | 5.68 | 4.19 | 3.88 | 0.7303628 | 43.08318
3 | 5.7 | 4.3 | 7.31 |  |  | 5.4 | 4.7 | 7.11 |  |  | 2 | 5.39 | 4.31 | 4.43 | 0.6027166 | 52.93529 | 5.74 | 3.57 | 3.81 | 0.7607043 | 40.47367
平均值 | 5.333333 | 4.6 | 7.36 |  |  | 4.933333 | 4.533333 | 7.46 |  |  | 3 | 6 | 4.96 | 4.32 | 0.7046237 | 45.20085 | 5.71 | 2.67 | 3.68 | 0.8589504 | 30.80106
测量位置 | 3号边 |  |  |  |  | 4号边 |  |  |  |  | 平均值 | 5.843333 | 4.723333 | 4.16 | 0.7005583 | 45.18123 | 5.71 | 3.476667 | 3.79 | 0.7833392 | 38.11931
| 剪切边 | 受拉边 | 斜边长度 | 焊缝长度（焊缝） | 焊缝长度（板板） | 剪切边 | 受拉边 | 斜边长度 | 焊缝长度（焊缝） | 焊缝长度（板板）
1 | 5.8 | 4.5 | 6.65 | 44.96 | 48.22 | 4.8 | 5.1 | 6.66 | 46.2 | 48
2 | 5.6 | 4.3 | 7.24 |  |  | 4.9 | 4.6 | 7.11
3 | 5.9 | 4.4 | 7.52 |  |  | 4.7 | 4.4 | 6.89 |  |  | 试件编号 |  |  | 890-120-45-3D
平均值 | 5.766667 | 4.4 | 7.136667 |  |  | 4.8 | 4.7 | 6.886667 |  |  | 测量位置 | 破坏后
[12 empty] | 1号边 |  |  |  |  | 2号边
[12 empty] | 剪切边 | 断裂面的尺寸 | 自由边长度 |  | 破坏角度 | 剪切边 | 断裂面的尺寸 | 自由边长度 |  | 破坏角度
[11 empty] | 1 | 5.72 | 6.44 | 3 | 0.884876 | 27.76374 | 6.68 | 4.39 | 2.98 | 0.9176271 | 23.4184
[11 empty] | 2 | 5.49 | 5.57 | 2.37 | 0.9082631 | 24.73358 | 5.21 | 4.72 | 2.44 | 0.8838304 | 27.89207
[11 empty] | 3 | 5.92 | 3.72 | 2.91 | 0.9176271 | 23.4184 | 6.52 | 5.23 | 2.21 | 0.9527854 | 17.67664
[11 empty] | 平均值 | 5.71 | 5.243333 | 2.76 | 0.9035887 | 25.30524 | 6.136667 | 4.78 | 2.543333 | 0.9180809 | 22.9957
试件编号 |  |  |  | 890-120-45-3D | [6 empty] | 测量位置 | 3号边 |  |  |  |  | 4号边
测量位置 | 破坏前 | [10 empty] | 剪切边 | 断裂面的尺寸 | 自由边长度 |  | 破坏角度 | 剪切边 | 断裂面的尺寸 | 自由边长度 |  | 破坏角度
| 1号边 |  |  |  |  | 2号边 |  |  |  |  | 1 | 6.4 | 4.4 | 2.27 | 0.9795295 | 11.61304 | 6.34 | 4.51 | 2.54 | 0.9457445 | 18.9602
| 剪切边 | 受拉边 | 45° | 焊缝长度（焊缝） | 焊缝长度（板板） | 剪切边 | 受拉边 | 45° | 焊缝长度（焊缝） | 焊缝长度（板板） | 2 | 5.91 | 5.18 | 1.94 | 0.9472346 | 18.69566 | 6.44 | 4.99 | 2.8 | 0.9107298 | 24.39359
1 | 6.8 | 4.9 | 7.2 | 46.76 | 48.52 | 5.8 | 5.6 | 6.9 | 50.57 | 49.29 | 3 | 6.95 | 4.84 | 2.38 | 0.9819802 | 10.89349 | 6.61 | 4.89 | 2.36 | 0.9596076 | 16.34031
2 | 6.9 | 4.8 | 7.5 |  |  | 5.5 | 5.5 | 7.3 |  |  | 平均值 | 6.42 | 4.806667 | 2.196667 | 0.9695814 | 13.73406 | 6.463333 | 4.796667 | 2.566667 | 0.938694 | 19.89804
3 | 5 | 4.8 | 6 |  |  | 6.1 | 6.1 | 8.2
平均值 | 6.233333 | 4.833333 | 6.9 |  |  | 5.8 | 5.733333 | 7.466667
测量位置 | 3号边 |  |  |  |  | 4号边
| 剪切边 | 受拉边 | 45° | 焊缝长度（焊缝） | 焊缝长度（板板） | 剪切边 | 受拉边 | 45° | 焊缝长度（焊缝） | 焊缝长度（板板）
1 | 6 | 6.3 | 7.6 | 45.96 | 48.63 | 6.1 | 4.9 | 7.3 | 45.65 | 49
2 | 4.9 | 4.4 | 7.5 |  |  | 6 | 5.2 | 7.7
3 | 5.9 | 5.2 | 7 |  |  | 6.4 | 6.4 | 8.9
平均值 | 5.6 | 5.3 | 7.366667 |  |  | 6.166667 | 5.5 | 7.966667
试件编号 |  |  | 890-120-45-1D
测量位置 | 破坏后
| 1号边 |  |  |  | 2号边
| 剪切边 | 断裂面的尺寸 | 自由边长度 | 破坏角度 | 剪切边 | 断裂面的尺寸 | 自由边长度 | 破坏角度
1
2
3
平均值
测量位置 | 3号边 |  |  |  | 4号边
| 剪切边 | 断裂面的尺寸 | 自由边长度 | 破坏角度 | 剪切边 | 断裂面的尺寸 | 自由边长度 | 破坏角度
1
2
3
平均值
试件编号 |  |  | 890-120-45-2D
测量位置 | 破坏后
| 1号边 |  |  |  | 2号边
| 剪切边 | 断裂面的尺寸 | 自由边长度 | 破坏角度 | 剪切边 | 断裂面的尺寸 | 自由边长度 | 破坏角度
1
2
3
平均值
测量位置 | 3号边 |  |  |  | 4号边
| 剪切边 | 断裂面的尺寸 | 自由边长度 | 破坏角度 | 剪切边 | 断裂面的尺寸 | 自由边长度 | 破坏角度
1
2
3
平均值
试件编号 |  |  | 890-120-45-3D
测量位置 | 破坏后
| 1号边 |  |  |  | 2号边
| 剪切边 | 断裂面的尺寸 | 自由边长度 | 破坏角度 | 剪切边 | 断裂面的尺寸 | 自由边长度 | 破坏角度
1
2
3
平均值
测量位置 | 3号边 |  |  |  | 4号边
| 剪切边 | 断裂面的尺寸 | 自由边长度 | 破坏角度 | 剪切边 | 断裂面的尺寸 | 自由边长度 | 破坏角度
1
2
3
平均值

## 30
试件编号 |  |  |  | 890-120-30-1 | [6 empty] | 试件编号 |  |  | 890-120-30-1
测量位置 | 破坏前 | [9 empty] | 测量位置 | 破坏后
| 1号边 |  |  |  |  | 2号边 | [5 empty] | 1号边 |  |  |  |  | 2号边
| 剪切边 | 受拉边 | 斜边长度 | 焊缝长度（焊缝） | 焊缝长度（板板） | 剪切边 | 受拉边 | 斜边长度 | 焊缝长度（焊缝） | 焊缝长度（板板） |  | 剪切边 | 断裂面的尺寸 | 自由边长度 |  | 破坏角度 | 剪切边 | 断裂面的尺寸 | 自由边长度 |  | 破坏角度
1 | 5 | 4.1 | 7.86 | 53.46 | 59.25 | 4.8 | 4.9 | 7.52 | 54.02 | 58.73 | 1 | 4.73 | 4.42 | 3.23 | 0.7527862 | 41.16769 | 4.97 | 3.45 | 4.53 | 0.4689733 | 62.03233
2 | 4.9 | 4.2 | 7.58 |  |  | 5.2 | 5 | 7.85 |  |  | 2 | 5.76 | 4.99 | 3.42 | 0.8068446 | 36.21122 | 5.31 | 3.55 | 4.63 | 0.5135593 | 59.09879
3 | 4.4 | 4.1 | 7.83 |  |  | 5 | 4.8 | 8.15 |  |  | 3 | 3.94 | 3.66 | 2.61 | 0.7665217 | 39.95744 | 5.21 | 3.4 | 4.66 | 0.4795218 | 61.34582
平均值 | 4.766667 | 4.133333 | 7.756667 |  |  | 5 | 4.9 | 7.84 |  |  | 平均值 | 4.81 | 4.356667 | 3.086667 | 0.7753842 | 39.11212 | 5.163333 | 3.466667 | 4.606667 | 0.4873515 | 60.82565
测量位置 | 3号边 |  |  |  |  | 4号边 |  |  |  |  | 测量位置 | 3号边 |  |  |  |  | 4号边
| 剪切边 | 受拉边 | 斜边长度 | 焊缝长度（焊缝） | 焊缝长度（板板） | 剪切边 | 受拉边 | 斜边长度 | 焊缝长度（焊缝） | 焊缝长度（板板） |  | 剪切边 | 断裂面的尺寸 | 自由边长度 |  | 破坏角度 | 剪切边 | 断裂面的尺寸 | 自由边长度 |  | 破坏角度
1 | 5.8 | 4.5 | 8.3 | 55.6 | 60.58 | 5.1 | 6.2 | 8.31 | 53.81 | 60.79 | 1 | 6.32 | 3.6 | 4.61 | 0.6955498 | 45.92895 | 5.45 | 4.31 | 4.52 | 0.5927798 | 53.64548
2 | 6 | 5.22 | 8.31 |  |  | 5.2 | 5.2 | 8.49 |  |  | 2 | 6.47 | 3.6 | 4.82 | 0.6780976 | 47.30484 | 5.85 | 5.19 | 4.54 | 0.6677371 | 48.10735
3 | 6.5 | 5.8 | 7.84 |  |  | 4.7 | 5.4 | 8.23 |  |  | 3 | 6.09 | 3.37 | 4.41 | 0.7064385 | 45.05412 | 5.56 | 4.35 | 4.29 | 0.6497974 | 49.47367
平均值 | 6.1 | 5.173333 | 8.15 |  |  | 5 | 5.6 | 8.343333 |  |  | 平均值 | 6.293333 | 3.523333 | 4.613333 | 0.693362 | 46.09597 | 5.62 | 4.616667 | 4.45 | 0.6367714 | 50.40883
[11 empty] | 试件编号 |  |  | 890-120-30-2
[11 empty] | 测量位置 | 破坏后
[12 empty] | 1号边 |  |  |  |  | 2号边
[12 empty] | 剪切边 | 断裂面的尺寸 | 自由边长度 |  | 破坏角度 | 剪切边 | 断裂面的尺寸 | 自由边长度 |  | 破坏角度
[11 empty] | 1 | 5.23 | 4.62 | 3.67 | 0.7289861 | 43.19854 | 4.82 | 3 | 5.44 | 0.09124481 | 84.76478
试件编号 |  |  |  | 890-120-30-2 | [6 empty] | 2 | 5.84 | 5.42 | 3.16 | 0.84505 | 32.3227 | 4.35 | 2.83 | 4 | 0.4439868 | 63.64146
测量位置 | 破坏前 | [9 empty] | 3 | 6.1 | 4.02 | 3.78 | 0.7968763 | 37.16716 | 6.27 | 3.41 | 5.55 | 0.4709504 | 61.90399
| 1号边 |  |  |  |  | 2号边 |  |  |  |  | 平均值 | 5.723333 | 4.686667 | 3.536667 | 0.7903041 | 37.5628 | 5.146667 | 3.08 | 4.996667 | 0.335394 | 70.10341
| 剪切边 | 受拉边 | 斜边长度 | 焊缝长度（焊缝） | 焊缝长度（板板） | 剪切边 | 受拉边 | 斜边长度 | 焊缝长度（焊缝） | 焊缝长度（板板） | 测量位置 | 3号边 |  |  |  |  | 4号边
1 | 4.7 | 4 | 8.44 | 55.71 | 59.4 | 5.3 | 4.9 | 7.97 | 52.88 | 59.09 |  | 剪切边 | 断裂面的尺寸 | 自由边长度 |  | 破坏角度 | 剪切边 | 断裂面的尺寸 | 自由边长度 |  | 破坏角度
2 | 5 | 4.1 | 8.14 |  |  | 4.7 | 5.7 | 7.81 |  |  | 1 | 5.86 | 3.02 | 5.95 | 0.227649 | 76.8413 | 5.63 | 4.22 | 4.42 | 0.6306958 | 50.89852
3 | 5 | 4.2 | 7.77 |  |  | 5 | 5.5 | 7.89 |  |  | 2 | 4.8 | 2.93 | 4.86 | 0.2846025 | 73.46491 | 5.32 | 4.76 | 4.16 | 0.6644974 | 48.35622
平均值 | 4.9 | 4.1 | 8.116667 |  |  | 5 | 5.366667 | 7.89 |  |  | 3 | 5.72 | 2.98 | 5.83 | 0.2232218 | 77.10166 | 5.66 | 4.9 | 3.6 | 0.776765 | 39.03467
测量位置 | 3号边 |  |  |  |  | 4号边 |  |  |  |  | 平均值 | 5.46 | 2.976667 | 5.546667 | 0.2451578 | 75.80262 | 5.536667 | 4.626667 | 4.06 | 0.6906527 | 46.09647
| 剪切边 | 受拉边 | 斜边长度 | 焊缝长度（焊缝） | 焊缝长度（板板） | 剪切边 | 受拉边 | 斜边长度 | 焊缝长度（焊缝） | 焊缝长度（板板）
1 | 5.9 | 5.04 | 8.43 | 55.1 | 58.49 | 5 | 5 | 8.16 | 55 | 58.34
2 | 5.5 | 5.03 | 8.45 |  |  | 5.2 | 5.2 | 8.09
3 | 5.8 | 5.08 | 8.48 |  |  | 5.1 | 5.4 | 7.99 |  |  | 试件编号 |  |  | 890-120-30-3
平均值 | 5.733333 | 5.05 | 8.453333 |  |  | 5.1 | 5.2 | 8.08 |  |  | 测量位置 | 破坏后
[12 empty] | 1号边 |  |  |  |  | 2号边
[12 empty] | 剪切边 | 断裂面的尺寸 | 自由边长度 |  | 破坏角度 | 剪切边 | 断裂面的尺寸 | 自由边长度 |  | 破坏角度
[11 empty] | 1 | 5.89 | 4.88 | 4.22 | 0.7079605 | 44.93078 | 4.82 | 3.37 | 2.65 | 0.8485539 | 31.94527
[11 empty] | 2 | 5.36 | 4.44 | 4.33 | 0.6238718 | 51.40057 | 4.78 | 4.57 | 3.42 | 0.7332911 | 42.83699
[11 empty] | 3 | 4.79 | 3.79 | 3.46 | 0.6978203 | 45.74761 | 5.05 | 4.67 | 3.85 | 0.6888057 | 46.46435
[11 empty] | 平均值 | 5.346667 | 4.37 | 4.003333 | 0.6765509 | 47.35966 | 4.883333 | 4.203333 | 3.306667 | 0.7568836 | 40.41554
试件编号 |  |  |  | 890-120-30-3 | [6 empty] | 测量位置 | 3号边 |  |  |  |  | 4号边
测量位置 | 破坏前 | [10 empty] | 剪切边 | 断裂面的尺寸 | 自由边长度 |  | 破坏角度 | 剪切边 | 断裂面的尺寸 | 自由边长度 |  | 破坏角度
| 1号边 |  |  |  |  | 2号边 |  |  |  |  | 1 | 6.89 | 6.66 | 4.66 | 0.7639581 | 40.18561 | 5.83 | 3.39 | 4.98 | 0.5231966 | 58.45308
| 剪切边 | 受拉边 | 45° | 焊缝长度（焊缝） | 焊缝长度（板板） | 剪切边 | 受拉边 | 45° | 焊缝长度（焊缝） | 焊缝长度（板板） | 2 | 5.74 | 5.42 | 3.94 | 0.7521568 | 41.22245 | 5.69 | 2.94 | 5.8 | 0.2205714 | 77.25741
1 | 5.5 | 4.7 | 6 | 55.19 | 57.39 | 3.9 | 4.6 | 4.2 | 61.55 | 58.4 | 3 | 5.92 | 4.83 | 4.18 | 0.7152457 | 44.33666 | 6.64 | 3.56 | 5.41 | 0.581577 | 54.43846
2 | 5.2 | 4.3 | 6.5 |  |  | 4.2 | 4.4 | 4.7 |  |  | 平均值 | 6.183333 | 5.636667 | 4.26 | 0.7437869 | 41.91491 | 6.053333 | 3.296667 | 5.396667 | 0.4417816 | 63.38298
3 | 4.9 | 3.5 | 5.9 |  |  | 5.8 | 5.7 | 5.6
平均值 | 5.2 | 4.166667 | 6.133333 |  |  | 4.633333 | 4.9 | 4.833333
测量位置 | 3号边 |  |  |  |  | 4号边
| 剪切边 | 受拉边 | 45° | 焊缝长度（焊缝） | 焊缝长度（板板） | 剪切边 | 受拉边 | 45° | 焊缝长度（焊缝） | 焊缝长度（板板）
1 | 7 | 6 | 6.5 | 58.56 | 58.25 | 7 | 6 | 8 | 57.29 | 57.85
2 | 6 | 5.8 | 5.5 |  |  | 6 | 5.6 | 7.2
3 | 5 | 6 | 5 |  |  | 6.1 | 5 | 6.8
平均值 | 6 | 5.933333 | 5.666667 |  |  | 6.366667 | 5.533333 | 7.333333
试件编号 |  |  | 890-120-30-1
测量位置 | 破坏后
| 1号边 |  |  |  | 2号边
| 剪切边 | 断裂面的尺寸 | 自由边长度 | 破坏角度 | 剪切边 | 断裂面的尺寸 | 自由边长度 | 破坏角度
1
2
3
平均值
测量位置 | 3号边 |  |  |  | 4号边
| 剪切边 | 断裂面的尺寸 | 自由边长度 | 破坏角度 | 剪切边 | 断裂面的尺寸 | 自由边长度 | 破坏角度
1
2
3
平均值
试件编号 |  |  | 890-120-30-2
测量位置 | 破坏后
| 1号边 |  |  |  | 2号边
| 剪切边 | 断裂面的尺寸 | 自由边长度 | 破坏角度 | 剪切边 | 断裂面的尺寸 | 自由边长度 | 破坏角度
1
2
3
平均值
测量位置 | 3号边 |  |  |  | 4号边
| 剪切边 | 断裂面的尺寸 | 自由边长度 | 破坏角度 | 剪切边 | 断裂面的尺寸 | 自由边长度 | 破坏角度
1
2
3
平均值
试件编号 |  |  | 890-120-30-3
测量位置 | 破坏后
| 1号边 |  |  |  | 2号边
| 剪切边 | 断裂面的尺寸 | 自由边长度 | 破坏角度 | 剪切边 | 断裂面的尺寸 | 自由边长度 | 破坏角度
1
2
3
平均值
测量位置 | 3号边 |  |  |  | 4号边
| 剪切边 | 断裂面的尺寸 | 自由边长度 | 破坏角度 | 剪切边 | 断裂面的尺寸 | 自由边长度 | 破坏角度
1
2
3
平均值

## 15
试件编号 |  |  |  | 890-120-15-1 | [6 empty] | 试件编号 |  |  | 890-120-15-1
测量位置 | 破坏前 | [9 empty] | 测量位置 | 破坏后
| 1号边 |  |  |  |  | 2号边 | [5 empty] | 1号边 |  |  |  |  | 2号边
| 剪切边 | 受拉边 | 斜边长度 | 焊缝长度（焊缝） | 焊缝长度（板板） | 剪切边 | 受拉边 | 斜边长度 | 焊缝长度（焊缝） | 焊缝长度（板板） |  | 剪切边 | 断裂面的尺寸 | 自由边长度 |  | 破坏角度 | 剪切边 | 断裂面的尺寸 | 自由边长度 |  | 破坏角度
1 | 5 | 4.8 | 7.75 | 42.02 | 46.75 | 5 | 4.5 | 7.52 | 42.11 | 49.18 | 1 | 6.13 | 3.8 | 3.36 | 0.8742015 | 29.04938 |  |  |  | #DIV/0! | #DIV/0!
2 | 4.5 | 4.9 | 7.57 |  |  | 5.7 | 4.7 | 7.65 |  |  | 2 | 6.33 | 3.43 | 4.02 | 0.8215172 | 34.76304 |  |  |  | #DIV/0! | #DIV/0!
3 | 4.9 | 4.7 | 8.13 |  |  | 5.9 | 4.7 | 7.58 |  |  | 3 | 5.8 | 3.48 | 3.03 | 0.9059032 | 25.0548 |  |  |  | #DIV/0! | #DIV/0!
平均值 | 4.8 | 4.8 | 7.816667 |  |  | 5.533333 | 4.633333 | 7.583333 |  |  | 平均值 | 6.086667 | 3.57 | 3.47 | 0.8672073 | 29.62241 | #DIV/0! | #DIV/0! | #DIV/0! | #DIV/0! | #DIV/0!
测量位置 | 3号边 |  |  |  |  | 4号边 |  |  |  |  | 测量位置 | 3号边 |  |  |  |  | 4号边
| 剪切边 | 受拉边 | 斜边长度 | 焊缝长度（焊缝） | 焊缝长度（板板） | 剪切边 | 受拉边 | 斜边长度 | 焊缝长度（焊缝） | 焊缝长度（板板） |  | 剪切边 | 断裂面的尺寸 | 自由边长度 |  | 破坏角度 | 剪切边 | 断裂面的尺寸 | 自由边长度 |  | 破坏角度
1 | 6 | 6.2 | 7.87 | 42.33 | 49.48 | 4.2 | 4 | 7.73 | 41.41 | 48.42 | 1 | 5.82 | 2.96 | 3.41 | 0.8999112 | 25.8536 |  |  |  | #DIV/0! | #DIV/0!
2 | 6 | 5.5 | 7.71 |  |  | 4.8 | 4.1 | 8.36 |  |  | 2 | 5.91 | 2.87 | 4.18 | 0.757371 | 40.76702 |  |  |  | #DIV/0! | #DIV/0!
3 | 5.8 | 5.7 | 7.85 |  |  | 4.5 | 4.1 | 8.2 |  |  | 3 | 5.71 | 2.5 | 5.28 | 0.3844378 | 67.39116 |  |  |  | #DIV/0! | #DIV/0!
平均值 | 5.933333 | 5.8 | 7.81 |  |  | 4.5 | 4.066667 | 8.096667 |  |  | 平均值 | 5.813333 | 2.776667 | 4.29 | 0.6805733 | 44.67059 | #DIV/0! | #DIV/0! | #DIV/0! | #DIV/0! | #DIV/0!
[11 empty] | 试件编号 |  |  | 890-120-15-2
[11 empty] | 测量位置 | 破坏后
[12 empty] | 1号边 |  |  |  |  | 2号边
[12 empty] | 剪切边 | 断裂面的尺寸 | 自由边长度 |  | 破坏角度 | 剪切边 | 断裂面的尺寸 | 自由边长度 |  | 破坏角度
[11 empty] | 1 | 3.92 | 3.48 | 2.48 | 0.7816678 | 38.58646 | 4.91 | 3.34 | 4.09 | 0.5651304 | 55.58865
试件编号 |  |  |  | 890-120-15-2 | [6 empty] | 2 | 4.52 | 3.87 | 3.22 | 0.715708 | 44.29875 | 6 | 3.8 | 4.21 | 0.7174539 | 44.15533
测量位置 | 破坏前 | [9 empty] | 3 | 5.31 | 3.99 | 2.84 | 0.8507757 | 31.70386 | 5.04 | 3.19 | 4.19 | 0.5604568 | 55.91261
| 1号边 |  |  |  |  | 2号边 |  |  |  |  | 平均值 | 4.583333 | 3.78 | 2.846667 | 0.7827172 | 38.19636 | 5.316667 | 3.443333 | 4.163333 | 0.6143471 | 51.88553
| 剪切边 | 受拉边 | 斜边长度 | 焊缝长度（焊缝） | 焊缝长度（板板） | 剪切边 | 受拉边 | 斜边长度 | 焊缝长度（焊缝） | 焊缝长度（板板） | 测量位置 | 3号边 |  |  |  |  | 4号边
1 | 5 | 4.2 | 7.48 | 44.68 | 47.66 | 5.8 | 5.5 | 7.39 | 44.61 | 49.25 |  | 剪切边 | 断裂面的尺寸 | 自由边长度 |  | 破坏角度 | 剪切边 | 断裂面的尺寸 | 自由边长度 |  | 破坏角度
2 | 4.3 | 4.4 | 7.15 |  |  | 4.9 | 5.4 | 7.56 |  |  | 1 | 3.9 | 2.78 | 2.9 | 0.6700055 | 47.93251 | 3.74 | 3.94 | 2.68 | 0.7576481 | 40.7427
3 | 4.4 | 4.5 | 7.49 |  |  | 4.3 |  | 7.69 |  |  | 2 | 4.88 | 3.28 | 3.81 | 0.6265213 | 51.20607 | 4.44 | 3.86 | 2.96 | 0.7542011 | 41.04439
平均值 | 4.566667 | 4.366667 | 7.373333 |  |  | 5 | 5.45 | 7.546667 |  |  | 3 | 5.34 | 3.75 | 3.75 | 0.712 | 44.60213 | 4.81 | 3.95 | 3.46 | 0.7044133 | 45.21784
测量位置 | 3号边 |  |  |  |  | 4号边 |  |  |  |  | 平均值 | 4.706667 | 3.27 | 3.486667 | 0.6695089 | 47.91357 | 4.33 | 3.916667 | 3.033333 | 0.7387542 | 42.33498
| 剪切边 | 受拉边 | 斜边长度 | 焊缝长度（焊缝） | 焊缝长度（板板） | 剪切边 | 受拉边 | 斜边长度 | 焊缝长度（焊缝） | 焊缝长度（板板）
1 | 6 | 4.8 | 7.86 | 42.67 | 48 | 5 | 4.8 | 7.51 | 43.46 | 48.29
2 | 5.9 | 4.7 | 7.87 |  |  | 5.05 | 4.9 | 7.6
3 | 6.1 |  |  |  |  | 4.1 | 4.7 |  |  |  | 试件编号 |  |  | 890-120-15-3
平均值 | 6 | 4.75 | 7.865 |  |  | 4.716667 | 4.8 | 7.555 |  |  | 测量位置 | 破坏后
[12 empty] | 1号边 |  |  |  |  | 2号边
[12 empty] | 剪切边 | 断裂面的尺寸 | 自由边长度 |  | 破坏角度 | 剪切边 | 断裂面的尺寸 | 自由边长度 |  | 破坏角度
[11 empty] | 1 | 5.42 | 4.17 | 1.99 | 0.946959 | 18.74485 |  |  |  | #DIV/0! | #DIV/0!
[11 empty] | 2 | 5.29 | 3.9 | 2.43 | 0.9037177 | 25.34887 |  |  |  | #DIV/0! | #DIV/0!
[11 empty] | 3 | 5.83 | 4.86 | 2.29 | 0.9240624 | 22.4726 |  |  |  | #DIV/0! | #DIV/0!
[11 empty] | 平均值 | 5.513333 | 4.31 | 2.236667 | 0.9249131 | 22.18877 | #DIV/0! | #DIV/0! | #DIV/0! | #DIV/0! | #DIV/0!
试件编号 |  |  |  | 890-120-15-3 | [6 empty] | 测量位置 | 3号边 |  |  |  |  | 4号边
测量位置 | 破坏前 | [10 empty] | 剪切边 | 断裂面的尺寸 | 自由边长度 |  | 破坏角度 | 剪切边 | 断裂面的尺寸 | 自由边长度 |  | 破坏角度
| 1号边 |  |  |  |  | 2号边 |  |  |  |  | 1 |  |  |  | #DIV/0! | #DIV/0! | 7.1 | 4.24 | 7.53 | 0.1941054 | 78.80753
| 剪切边 | 受拉边 | 45° | 焊缝长度（焊缝） | 焊缝长度（板板） | 剪切边 | 受拉边 | 45° | 焊缝长度（焊缝） | 焊缝长度（板板） | 2 |  |  |  | #DIV/0! | #DIV/0! | 6.18 | 4.44 | 6.37 | 0.3157727 | 71.59253
1 | 6.8 | 5.5 | 8.25 | 44.7 | 46.81 | 5.7 | 6.5 | 6.9 | 36.14 | 45.88 | 3 |  |  |  | #DIV/0! | #DIV/0! | 5.16 | 3.18 | 4.66 | 0.4577544 | 62.7577
2 | 7.1 | 5.7 | 7.65 |  |  | 5.2 | 6.3 | 6.4 |  |  | 平均值 | #DIV/0! | #DIV/0! | #DIV/0! | #DIV/0! | #DIV/0! | 6.146667 | 3.953333 | 6.186667 | 0.3225442 | 71.05259
3 | 5.2 | 4.9 | 7.3 |  |  | 4.8 | 5.1 | 4.1
平均值 | 6.366667 | 5.366667 | 7.733333 |  |  | 5.233333 | 5.966667 | 5.8
测量位置 | 3号边 |  |  |  |  | 4号边
| 剪切边 | 受拉边 | 45° | 焊缝长度（焊缝） | 焊缝长度（板板） | 剪切边 | 受拉边 | 45° | 焊缝长度（焊缝） | 焊缝长度（板板）
1 | 4.5 | 5.6 | 7.26 | 42.17 | 45.79 | 6.2 | 5.1 | 7.8 | 45.78 | 45.96
2 | 4.9 | 6 | 6.45 |  |  | 5.2 | 4.9 | 8
3 | 4.2 | 5 | 5.5 |  |  | 4.9 | 4.2 | 7.2
平均值 | 4.533333 | 5.533333 | 6.403333 |  |  | 5.433333 | 4.733333 | 7.666667
试件编号 |  |  | 890-120-15-1
测量位置 | 破坏后
| 1号边 |  |  |  | 2号边
| 剪切边 | 断裂面的尺寸 | 自由边长度 | 破坏角度 | 剪切边 | 断裂面的尺寸 | 自由边长度 | 破坏角度
1
2
3
平均值
测量位置 | 3号边 |  |  |  | 4号边
| 剪切边 | 断裂面的尺寸 | 自由边长度 | 破坏角度 | 剪切边 | 断裂面的尺寸 | 自由边长度 | 破坏角度
1
2
3
平均值
试件编号 |  |  | 890-120-15-2
测量位置 | 破坏后
| 1号边 |  |  |  | 2号边
| 剪切边 | 断裂面的尺寸 | 自由边长度 | 破坏角度 | 剪切边 | 断裂面的尺寸 | 自由边长度 | 破坏角度
1
2
3
平均值
测量位置 | 3号边 |  |  |  | 4号边
| 剪切边 | 断裂面的尺寸 | 自由边长度 | 破坏角度 | 剪切边 | 断裂面的尺寸 | 自由边长度 | 破坏角度
1
2
3
平均值
试件编号 |  |  | 890-120-15-3
测量位置 | 破坏后
| 1号边 |  |  |  | 2号边
| 剪切边 | 断裂面的尺寸 | 自由边长度 | 破坏角度 | 剪切边 | 断裂面的尺寸 | 自由边长度 | 破坏角度
1
2
3
平均值
测量位置 | 3号边 |  |  |  | 4号边
| 剪切边 | 断裂面的尺寸 | 自由边长度 | 破坏角度 | 剪切边 | 断裂面的尺寸 | 自由边长度 | 破坏角度
1
2
3
平均值

## 0
试件编号 |  |  |  | 890-120-0-1 | [6 empty] | 试件编号 |  |  | 890-120-0-1
测量位置 | 破坏前 | [9 empty] | 测量位置 | 破坏后
| 1号边 |  |  |  |  | 2号边 | [5 empty] | 1号边 |  |  |  |  | 2号边
| 剪切边 | 受拉边 | 斜边长度 | 焊缝长度（焊缝） | 焊缝长度（板板） | 剪切边 | 受拉边 | 斜边长度 | 焊缝长度（焊缝） | 焊缝长度（板板） |  | 剪切边 | 断裂面的尺寸 | 自由边长度 |  | 破坏角度 | 剪切边 | 断裂面的尺寸 | 自由边长度 |  | 破坏角度
1 | 5.7 | 6 | 7.1 | 27.48 |  | 5.3 | 5 | 7.84 | 27.55 |  | 1 | 4.3 | 2.62 | 3.05 | 0.7124046 | 44.5691 | 5.14 | 3.02 | 2.6 | 0.9270235 | 22.02452
2 | 5.2 | 5.7 | 7.2 |  |  | 6.1 | 5 | 7.41 |  |  | 2 | 3.88 | 2.33 | 2.99 | 0.6384231 | 50.32567 | 5.78 | 3.22 | 3.02 | 0.931043 | 21.40201
3 | 4.9 | 4.6 | 7.18 |  |  | 5.7 | 5 | 7.53 |  |  | 3 | 3.42 | 2.37 | 2.13 | 0.7881412 | 37.98785 | 5.57 | 3.62 | 3.82 | 0.7324385 | 42.90879
平均值 | 5.266667 | 5.433333 | 7.16 |  |  | 5.7 | 5 | 7.593333 |  |  | 平均值 | 3.866667 | 2.44 | 2.723333 | 0.7129896 | 44.29421 | 5.496667 | 3.286667 | 3.146667 | 0.8635017 | 28.77844
测量位置 | 3号边 |  |  |  |  | 4号边 |  |  |  |  | 测量位置 | 3号边 |  |  |  |  | 4号边
| 剪切边 | 受拉边 | 斜边长度 | 焊缝长度（焊缝） | 焊缝长度（板板） | 剪切边 | 受拉边 | 斜边长度 | 焊缝长度（焊缝） | 焊缝长度（板板） |  | 剪切边 | 断裂面的尺寸 | 自由边长度 |  | 破坏角度 | 剪切边 | 断裂面的尺寸 | 自由边长度 |  | 破坏角度
1 | 5.4 | 5.9 | 7.12 | 28.1 |  | 5.2 | 4.8 | 7.2 | 31.58 |  | 1 | 4.72 | 3.43 | 3.06 | 0.7622085 | 40.34072 | 7.88 | 4.2 | 7.76 | 0.2948513 | 72.85138
2 | 4.8 | 5.2 | 7.75 |  |  | 5.3 | 4.3 | 7.54 |  |  | 2 | 5.67 | 4.29 | 3.27 | 0.8193473 | 34.98049 | 8.04 | 3.87 | 7.07 | 0.4761978 | 61.56263
3 | 5.5 | 5.2 | 7.19 |  |  | 4.9 | 4.1 | 7.77 |  |  | 3 | 5.07 | 4.28 | 3.38 | 0.7511406 | 41.31073 | 7.9 | 4.95 | 7.08 | 0.4703503 | 61.94296
平均值 | 5.233333 | 5.433333 | 7.353333 |  |  | 5.133333 | 4.4 | 7.503333 |  |  | 平均值 | 5.153333 | 4 | 3.236667 | 0.7775654 | 38.87731 | 7.94 | 4.34 | 7.303333 | 0.4137998 | 65.45232
[11 empty] | 试件编号 |  |  | 890-120-0-2
[11 empty] | 测量位置 | 破坏后
试件编号 |  |  |  | 890-120-0-2 | [7 empty] | 1号边 |  |  |  |  | 2号边
测量位置 | 破坏前 | [10 empty] | 剪切边 | 断裂面的尺寸 | 自由边长度 |  | 破坏角度 | 剪切边 | 断裂面的尺寸 | 自由边长度 |  | 破坏角度
| 1号边 |  |  |  |  | 2号边 |  |  |  |  | 1 | 6.15 | 4.13 | 4.52 | 0.6781433 | 47.30128 | 4.64 | 4.07 | 2.94 | 0.7797514 | 38.76218
| 剪切边 | 受拉边 | 斜边长度 | 焊缝长度（焊缝） | 焊缝长度（板板） | 剪切边 | 受拉边 | 斜边长度 | 焊缝长度（焊缝） | 焊缝长度（板板） | 2 | 4.55 | 3.19 | 4.73 | 0.293007 | 72.96193 | 5.22 | 4.52 | 3.64 | 0.7296053 | 43.14668
1 | 5.7 | 4.9 | 7.32 | 29.28 |  | 4.6 | 4.8 | 7.77 | 27.79 |  | 3 | 4.88 | 2.88 | 4.64 | 0.3763661 | 67.89123 | 5.84 | 4.82 | 3.74 | 0.7700222 | 39.64412
2 | 5.7 | 4.9 | 7.48 |  |  | 5.2 | 4.6 | 7.8 |  |  | 平均值 | 5.193333 | 3.4 | 4.63 | 0.4491721 | 62.71815 | 5.233333 | 4.47 | 3.44 | 0.759793 | 40.51766
3 | 5.8 | 4.9 | 7.29 |  |  | 5.6 | 4.4 | 7.61 |  |  | 测量位置 | 3号边 |  |  |  |  | 4号边
平均值 | 5.733333 | 4.9 | 7.363333 |  |  | 5.133333 | 4.6 | 7.726667 |  |  |  | 剪切边 | 断裂面的尺寸 | 自由边长度 |  | 破坏角度 | 剪切边 | 断裂面的尺寸 | 自由边长度 |  | 破坏角度
测量位置 | 3号边 |  |  |  |  | 4号边 |  |  |  |  | 1 | 4.81 | 4.29 | 3.39 | 0.7280893 | 43.27355 | 5.01 | 3.14 | 4.25 | 0.5370533 | 57.51673
| 剪切边 | 受拉边 | 斜边长度 | 焊缝长度（焊缝） | 焊缝长度（板板） | 剪切边 | 受拉边 | 斜边长度 | 焊缝长度（焊缝） | 焊缝长度（板板） | 2 | 5.16 | 4.32 | 4.14 | 0.6313792 | 50.84805 | 5.26 | 3.43 | 4.19 | 0.6062699 | 52.67972
1 | 5.2 | 4.5 | 7.23 | 28.17 |  | 5.5 | 5.1 | 7.16 | 27.98 |  | 3 | 4.77 | 4.16 | 3.4 | 0.7180923 | 44.1028 | 5.53 | 3.45 | 4.21 | 0.6488796 | 49.54282
2 | 5.3 | 4.5 | 7.29 |  |  | 5.1 | 4.9 | 7.52 |  |  | 平均值 | 4.913333 | 4.256667 | 3.643333 | 0.6925203 | 46.0748 | 5.266667 | 3.34 | 4.216667 | 0.5974009 | 53.24642
3 | 5.7 | 4.9 | 7.32 |  |  | 5.9 | 4.8 | 7.51
平均值 | 5.4 | 4.633333 | 7.28 |  |  | 5.5 | 4.933333 | 7.396667
[11 empty] | 试件编号 |  |  | 890-120-0-3
[11 empty] | 测量位置 | 破坏后
[12 empty] | 1号边 |  |  |  |  | 2号边
[12 empty] | 剪切边 | 断裂面的尺寸 | 自由边长度 |  | 破坏角度 | 剪切边 | 断裂面的尺寸 | 自由边长度 |  | 破坏角度
[11 empty] | 1 | 8.34 | 4.53 | 7.68 | 0.4115132 | 65.70007 | 5.41 | 5.02 | 4.03 | 0.7037948 | 45.26774
试件编号 |  |  |  | 890-120-0-3 | [6 empty] | 2 | 7.28 | 4.13 | 7.25 | 0.2909028 | 73.08799 | 6.54 | 4.53 | 4.26 | 0.7619084 | 40.36727
测量位置 | 破坏前 | [9 empty] | 3 | 7.65 | 4.35 | 6.9 | 0.4482759 | 63.36688 | 5.69 | 4.83 | 4.46 | 0.6515626 | 49.34048
| 1号边 |  |  |  |  | 2号边 |  |  |  |  | 平均值 | 7.756667 | 4.336667 | 7.276667 | 0.3835639 | 67.38498 | 5.88 | 4.793333 | 4.25 | 0.7057553 | 44.99183
| 剪切边 | 受拉边 | 45° | 焊缝长度（焊缝） | 焊缝长度（板板） | 剪切边 | 受拉边 | 45° | 焊缝长度（焊缝） | 焊缝长度（板板） | 测量位置 | 3号边 |  |  |  |  | 4号边
1 | 8.9 | 6 | 6.25 | 32.51 |  | 4.3 | 5.3 | 2.9 | 30.2 |  |  | 剪切边 | 断裂面的尺寸 | 自由边长度 |  | 破坏角度 | 剪切边 | 断裂面的尺寸 | 自由边长度 |  | 破坏角度
2 | 7.9 | 5.8 | 7.35 |  |  | 4.8 | 5.1 | 5.5 |  |  | 1 | 6.07 | 5.61 | 3.02 | 0.869191 | 29.63524 | 3.88 | 2.98 | 2.53 | 0.7582293 | 40.69166
3 | 6.7 | 5.8 | 8.3 |  |  | 5.1 | 4.9 | 6.5 |  |  | 2 | 5.85 | 4.76 | 3.47 | 0.8051282 | 36.37736 | 5.31 | 4.8 | 3.46 | 0.7702546 | 39.62324
平均值 | 7.833333 | 5.866667 | 7.3 |  |  | 4.733333 | 5.1 | 4.966667 |  |  | 3 | 6.45 | 3.89 | 3.91 | 0.8259401 | 34.31608 | 5.89 | 4.79 | 3.92 | 0.7491165 | 41.48609
测量位置 | 3号边 |  |  |  |  | 4号边 |  |  |  |  | 平均值 | 6.123333 | 4.753333 | 3.466667 | 0.8334198 | 33.44289 | 5.026667 | 4.19 | 3.303333 | 0.7592001 | 40.60033
| 剪切边 | 受拉边 | 45° | 焊缝长度（焊缝） | 焊缝长度（板板） | 剪切边 | 受拉边 | 45° | 焊缝长度（焊缝） | 焊缝长度（板板）
1 | 6.2 | 5.9 | 6.9 | 31.49 |  | 5.7 | 6.5 | 7.3 | 30.51
2 | 6.6 | 5.6 | 7.28 |  |  | 4.8 | 5.4 | 6.25
3 | 5.9 | 6 | 4.2 |  |  | 6.1 | 5.3 | 4.75
平均值 | 6.233333 | 5.833333 | 6.126667 |  |  | 5.533333 | 5.733333 | 6.1
试件编号 |  |  | 890-120-0-1
测量位置 | 破坏后
| 1号边 |  |  |  | 2号边
| 剪切边 | 断裂面的尺寸 | 自由边长度 | 破坏角度 | 剪切边 | 断裂面的尺寸 | 自由边长度 | 破坏角度
1
2
3
平均值
测量位置 | 3号边 |  |  |  | 4号边
| 剪切边 | 断裂面的尺寸 | 自由边长度 | 破坏角度 | 剪切边 | 断裂面的尺寸 | 自由边长度 | 破坏角度
1
2
3
平均值
试件编号 |  |  | 890-120-0-2
测量位置 | 破坏后
| 1号边 |  |  |  | 2号边
| 剪切边 | 断裂面的尺寸 | 自由边长度 | 破坏角度 | 剪切边 | 断裂面的尺寸 | 自由边长度 | 破坏角度
1
2
3
平均值
测量位置 | 3号边 |  |  |  | 4号边
| 剪切边 | 断裂面的尺寸 | 自由边长度 | 破坏角度 | 剪切边 | 断裂面的尺寸 | 自由边长度 | 破坏角度
1
2
3
平均值
试件编号 |  |  | 890-120-0-3
测量位置 | 破坏后
| 1号边 |  |  |  | 2号边
| 剪切边 | 断裂面的尺寸 | 自由边长度 | 破坏角度 | 剪切边 | 断裂面的尺寸 | 自由边长度 | 破坏角度
1
2
3
平均值
测量位置 | 3号边 |  |  |  | 4号边
| 剪切边 | 断裂面的尺寸 | 自由边长度 | 破坏角度 | 剪切边 | 断裂面的尺寸 | 自由边长度 | 破坏角度
1
2
3
平均值