## 概要
试件类型 | 编号 |  |  | 数目
0° | 0-1 | 890-120-00-1 | 切平 | 3
| 0-2 | 890-120-00-2 | 切平
| 0-3 | 890-120-00-3
15° | 1-1 | 890-120-15-1 | 切平 | 3
| 1-2 | 890-120-15-2 | 切平
| 1-3 | 890-120-15-3
30° | 3-1 | 890-120-30-1 | 切平 | 3
| 3-2 | 890-120-30-2 | 切平
| 3-3 | 890-120-30-3
45° | 4-1 |  | 废 | 8
| 4-2 | 890-120-45-1d | 切平
| 4-3 | 890-120-45-2d | 切平
| 4-4 | 890-120-45-3d
| 4-5 |  | 废
| 4-6 | 890-120-45-1s | 切平
| 4-7 | 890-120-45-2s | 切平
| 4-8 | 890-120-45-3s
60° | 6-1 |  | 废 | 5
| 6-2 | 890-120-60-1 | 切平
| 6-3 | 890-120-60-2 | 切平
| 6-4 | 890-120-60-3
| 6-5 |  | 废
75° | 7-1 |  | 废 | 5
| 7-2 | 890-120-75-1 | 切平
| 7-3 | 890-120-75-2 | 切平
| 7-4 | 890-120-75-3
| 7-5 |  | 废
90° | 9-1 |  | 废 | 5
| 9-2 | 890-120-90-1 | 切平
| 9-3 | 890-120-90-2 | 切平
| 9-4 | 890-120-90-3
| 9-5 |  | 废
总共 |  |  |  | 32
试验值
试件类型 | 编号 | 状态 | 断裂角度 | 平均值 | 试件类型 | 编号 | 极限强度Kn | 平均值 | 用时/s | 用时/min | 状态
0° | 890-120-00-1 | 切平 | 44.35057 | 47.19828 | 0° | 890-120-00-1 | 295.595 | 327.7743 | 898 | 14.96667
| 890-120-00-2 | 切平 | 50.63926 |  |  | 890-120-00-2 | 327.981 |  | 964.5 | 16.075
| 890-120-00-3 |  | 46.60501 |  |  | 890-120-00-3 | 359.747 |  | 1020.9 | 17.015 | 废
15° | 890-120-15-1 | 切平 | 37.1465 | 42.94993 | 15° | 890-120-15-1 | 339.04 | 453.9323 | 1022 | 17.03333
| 890-120-15-2 | 切平 | 45.08261 |  |  | 890-120-15-2 | 492.151 |  | 1149 | 19.15
| 890-120-15-3 |  | 46.62068 |  |  | 890-120-15-3 | 530.606 |  | 1193 | 19.88333
30° | 890-120-30-1 | 切平 | 49.11064 | 51.59008 | 30° | 890-120-30-1 | 426.769 | 504.794 | 1006.2 | 16.77
| 890-120-30-2 | 切平 | 57.39133 |  |  | 890-120-30-2 | 446.813 |  | 1070.6 | 17.84333
| 890-120-30-3 |  | 48.26827 |  |  | 890-120-30-3 | 640.8 |  | 641 | 10.68333 | 废
45°D | 890-120-45-1d | 切平 | 41.43737 | 31.09073 | 45°D | 890-120-45-1d | 428.978 | 494.4713 | 1085 | 18.08333
| 890-120-45-2d | 切平 | 31.35156 |  |  | 890-120-45-2d | 381.108 |  | 1022 | 17.03333
| 890-120-45-3d |  | 20.48326 |  |  | 890-120-45-3d | 673.328 |  | 1334 | 22.23333
45°S | 890-120-45-1s | 切平 | 23.01113 | 31.58886 | 45°S | 890-120-45-1s | 570.227 | 583.748 | 1389.2 | 23.15333 | 废
| 890-120-45-2s | 切平 | 23.53699 |  |  | 890-120-45-2s | 561.086 |  | 1353.3 | 22.555 | 废
| 890-120-45-3s |  | 48.21844 |  |  | 890-120-45-3s | 619.931 |  | 1503.8 | 25.06333
60° | 890-120-60-1 | 切平 | 34.06053 | 29.61876 | 60° | 890-120-60-1 | 413.899 | 411.2583 | 1166 | 19.43333 | 废
| 890-120-60-2 | 切平 | 21.51186 |  |  | 890-120-60-2 | 388.803 |  | 1117 | 18.61667
| 890-120-60-3 |  | 33.2839 |  |  | 890-120-60-3 | 431.073 |  | 1210 | 20.16667
75° | 890-120-75-1 | 切平 | 21.60999 | 19.89296 | 75° | 890-120-75-1 | 421.581 | 409.2453 | 1204 | 20.06667
| 890-120-75-2 | 切平 | 17.60971 |  |  | 890-120-75-2 | 357.058 |  | 1018 | 16.96667
| 890-120-75-3 |  | 20.45917 |  |  | 890-120-75-3 | 449.097 |  | 1225 | 20.41667
90° | 890-120-90-1 | 切平 | 24.65136 | 22.14486 | 90° | 890-120-90-1 | 404.388 | 376.7687 | 1088 | 18.13333
| 890-120-90-2 | 切平 | 22.00875 |  |  | 890-120-90-2 | 329.407 |  | 1046 | 17.43333
| 890-120-90-3 |  | 19.77447 |  |  | 890-120-90-3 | 396.511 |  | 1094.9 | 18.24833
试件类型 | 编号 | 状态 | 试件类型 | 编号 | 状态
0° | 890-120-00-1 | 切平 | 45°S | 890-120-45-1s | 切平
| 890-120-00-2 | 切平 |  | 890-120-45-2s | 切平
| 890-120-00-3 |  |  | 890-120-45-3s
15° | 890-120-15-1 | 切平 | 60° | 890-120-60-1 | 切平
| 890-120-15-2 | 切平 |  | 890-120-60-2 | 切平
| 890-120-15-3 |  |  | 890-120-60-3
30° | 890-120-30-1 | 切平 | 75° | 890-120-75-1 | 切平
| 890-120-30-2 | 切平 |  | 890-120-75-2 | 切平
| 890-120-30-3 |  |  | 890-120-75-3
45°D | 890-120-45-1d | 切平 | 90° | 890-120-90-1 | 切平
| 890-120-45-2d | 切平 |  | 890-120-90-2 | 切平
| 890-120-45-3d |  |  | 890-120-90-3

## Sheet1
母材 | 焊材
Q690 | ER50 | ER76(ER110g-S） | ER96(ER120g-S）
| 欠强匹配 | 等强匹配 | 超强匹配

## 汇总
破坏前
| 1号边 |  |  |  | 2号边 |  |  |  |  | 3号边 |  |  |  | 4号边
| 剪切边 | 受拉边 | 斜边长度/45° | 焊缝长度 | 剪切边 | 受拉边 | 斜边长度/45° | 焊缝长度 |  | 剪切边 | 受拉边 | 斜边长度/45° | 焊缝长度 | 剪切边 | 受拉边 | 斜边长度/45° | 焊缝长度
890-120-0-1 | 5.266667 | 5.433333 | 7.16 | 27.48 | 5.7 | 5 | 7.593333 | 27.55 | 890-120-0-1 | 5.233333 | 5.433333 | 7.353333 | 28.1 | 5.133333 | 4.4 | 7.503333 | 31.58
890-120-0-2 | 5.733333 | 4.9 | 7.363333 | 29.28 | 5.133333 | 4.6 | 7.726667 | 27.79 | 890-120-0-2 | 5.4 | 4.633333 | 7.28 | 28.17 | 5.5 | 4.933333 | 7.396667 | 27.98
890-120-0-3 | 7.833333 | 5.866667 | 7.3 | 32.51 | 4.73 | 5.1 | 4.97 | 302 | 890-120-0-3 | 6.23 | 5.83 | 6.13 | 31.49 | 5.53 | 5.73 | 6.1 | 30.51
890-120-15-1 | 4.8 | 4.8 | 7.82 | 42.02 | 5.53 | 4.63 | 7.58 | 42.11 | 890-120-15-1 | 5.93 | 5.8 | 7.81 | 42.33 | 4.5 | 4.07 | 8.1 | 41.41
890-120-15-2 | 4.57 | 4.37 | 7.37 | 44.68 | 5 | 5.45 | 7.55 | 44.61 | 890-120-15-2 | 6 | 4.75 | 7.87 | 42.67 | 4.72 | 4.8 | 7.56 | 43.46
890-120-15-3 | 6.37 | 5.37 | 7.73 | 44.7 | 5.23 | 5.97 | 5.8 | 36.14 | 890-120-15-3 | 4.53 | 5.53 | 6.4 | 42.17 | 5.43 | 4.73 | 7.67 | 45.78
890-120-30-1 | 4.77 | 4.13 | 7.76 | 53.46 | 5 | 4.9 | 7.84 | 54.02 | 890-120-30-1 | 6.1 | 5.17 | 8.15 | 55.6 | 5 | 5.6 | 8.34 | 53.81
890-120-30-2 | 4.9 | 4.1 | 8.12 | 55.71 | 5 | 5.37 | 7.89 | 52.88 | 890-120-30-2 | 5.73 | 5.05 | 8.45 | 55.1 | 5.1 | 5.2 | 8.08 | 55
890-120-30-3 | 5.2 | 4.17 | 6.13 | 55.19 | 4.633333 | 4.9 | 4.833333 | 61.55 | 890-120-30-3 | 6 | 5.933333 | 5.666667 | 58.56 | 6.366667 | 5.533333 | 7.333333 | 57.29
890-120-45D-1 | 5.03 | 4.9 | 7.28 | 47.86 | 5.2 | 4.8 | 7.25 | 45.12 | 890-120-45D-1 | 4.9 | 4.53 | 7.15 | 46.5 | 4.8 | 5.4 | 7.34 | 47.68
890-120-45D-2 | 5.333333 | 4.6 | 7.36 | 47.33 | 4.933333 | 4.533333 | 7.46 | 44.88 | 890-120-45D-2 | 5.766667 | 4.4 | 7.136667 | 44.96 | 4.8 | 4.7 | 6.886667 | 46.2
890-120-45D-3 | 6.233333 | 4.833333 | 6.9 | 46.76 | 5.8 | 5.733333 | 7.466667 | 50.57 | 890-120-45D-3 | 5.6 | 5.3 | 7.366667 | 45.96 | 6.166667 | 5.5 | 7.966667 | 45.65
破坏后
| 1号边 |  |  |  | 2号边 |  |  |  |  | 3号边 |  |  |  | 4号边
| 剪切边 | 断裂面 | 斜边长度/45° | 断裂角度 | 剪切边 | 受拉边 | 斜边长度/45° | 断裂角度 |  | 剪切边 | 受拉边 | 斜边长度/45° | 断裂角度 | 剪切边 | 受拉边 | 斜边长度/45° | 断裂角度
890-120-0-1 | 3.866667 | 2.44 | 2.723333 | 44.29421 | 5.496667 | 3.286667 | 3.146667 | 28.77844 | 890-120-0-1 | 5.153333 | 4 | 3.236667 | 38.87731 | 7.94 | 4.34 | 7.303333 | 65.45232 | 44.35057
890-120-0-2 | 5.193333 | 3.4 | 4.63 | 62.71815 | 5.233333 | 4.47 | 3.44 | 40.51766 | 890-120-0-2 | 4.913333 | 4.256667 | 3.643333 | 46.0748 | 5.266667 | 3.34 | 4.216667 | 53.24642 | 50.63926
890-120-0-3 | 7.756667 | 4.336667 | 7.276667 | 67.38498 | 5.88 | 4.793333 | 4.25 | 44.99183 | 890-120-0-3 | 6.123333 | 4.753333 | 3.466667 | 33.44289 | 5.026667 | 4.19 | 3.303333 | 40.60033 | 46.60501 | 47.19828
890-120-15-1 | 6.086667 | 3.57 | 3.47 | 29.62241 |  |  |  |  | 890-120-15-1 | 5.813333 | 2.776667 | 4.29 | 44.67059 |  |  |  |  | 37.1465
890-120-15-2 | 4.583333 | 3.78 | 2.846667 | 38.19636 | 5.316667 | 3.443333 | 4.163333 | 51.88553 | 890-120-15-2 | 4.706667 | 3.27 | 3.486667 | 47.91357 | 4.33 | 3.916667 | 3.033333 | 42.33498 | 45.08261
890-120-15-3 | 5.513333 | 4.31 | 2.236667 | 22.18877 |  |  |  |  | 890-120-15-3 |  |  |  |  | 6.146667 | 3.953333 | 6.186667 | 71.05259 | 46.62068 | 42.94993
890-120-30-1 | 4.81 | 4.356667 | 3.086667 | 39.11212 | 5.163333 | 3.466667 | 4.606667 | 60.82565 | 890-120-30-1 | 6.293333 | 3.523333 | 4.613333 | 46.09597 | 5.62 | 4.616667 | 4.45 | 50.40883 | 49.11064
890-120-30-2 | 5.723333 | 4.686667 | 3.536667 | 37.5628 | 5.146667 | 3.08 | 4.996667 | 70.10341 | 890-120-30-2 | 5.46 | 2.976667 | 5.546667 | 75.80262 | 5.536667 | 4.626667 | 4.06 | 46.09647 | 57.39133
890-120-30-3 | 5.346667 | 4.37 | 4.003333 | 47.35966 | 4.883333 | 4.203333 | 3.306667 | 40.41554 | 890-120-30-3 | 6.183333 | 5.636667 | 4.26 | 41.91491 | 6.053333 | 3.296667 | 5.396667 | 63.38298 | 48.26827 | 51.59008
890-120-45D-1 | 5.084 | 2.836667 | 4.44 | 60.44697 | 5.45 | 3.516667 | 4.333333 | 52.37982 | 890-120-45D-1 | 4.936667 | 3.223333 | 3.056667 | 37.56587 | 6.043333 | 4.676667 | 2.046667 | 15.3568 | 41.43737
890-120-45D-2 | 6.023333 | 4.123333 | 2.516667 | 17.89086 | 5.233333 | 3.72 | 2.373333 | 24.21486 | 890-120-45D-2 | 5.843333 | 4.723333 | 4.16 | 45.18123 | 5.71 | 3.476667 | 3.79 | 38.11931 | 31.35156
890-120-45D-3 | 5.71 | 5.243333 | 2.76 | 25.30524 | 6.136667 | 4.78 | 2.543333 | 22.9957 | 890-120-45D-3 | 6.42 | 4.806667 | 2.196667 | 13.73406 | 6.463333 | 4.796667 | 2.566667 | 19.89804 | 20.48326 | 31.09073
| 破坏前 | [8 empty] | 破坏后
| 有字的一边 |  |  |  | 无字的一边 |  |  |  |  | 有字的一边 |  |  |  | 无字的一边
| 剪切边 | 受拉边 | 斜边长度/45° | 焊缝长度 | 剪切边 | 受拉边 | 斜边长度/45° | 焊缝长度 |  | 剪切边 | 断裂面 | 斜边长度/45° | 断裂角度 | 剪切边 | 受拉边 | 斜边长度/45° | 断裂角度
890-120-45S-1 | 5.1 | 5.16 | 7.486667 | 70.17 | 5 | 4.733333 | 7.273333 | 69.85 | 890-120-45S-1 | 5.916667 | 4.64 | 2.773333 | 26.55738 | 5.9625 | 4.31 | 2.47 | 19.46489 | 23.01113
890-120-45S-2 | 4.866667 | 5.25 | 7.28 | 69.3 | 5.433333 | 4.95 | 7.586667 | 68.85 | 890-120-45S-2 | 6.0225 | 4.7425 | 2.735 | 26.19248 | 5.826667 | 4.69 | 2.216667 | 20.88151 | 23.53699
890-120-45S-3 | 6.066667 | 4.733333 | 5.233333 | 69.67 | 7.7 | 5 | 8.533333 | 68.78 | 890-120-45S-3 | 6.3525 | 4.72 | 4.32 | 43.33896 | 6.3 | 4.06 | 5.04 | 53.09792 | 48.21844 | 31.58886
890-120-60-1 | 5.4 | 5.133333 | 7.32 | 57.73 | 6 | 4.533333 | 7.413333 | 58.91 | 890-120-60-1 | 5.19 | 4.11 | 1.946667 | 19.81057 | 7.07 | 4.346667 | 5.286667 | 48.31049 | 34.06053
890-120-60-2 | 5.866667 | 4.866667 | 7.14 | 56.05 | 5.5 | 4.533333 | 7.696667 | 57.74 | 890-120-60-2 | 5.296667 | 4.333333 | 2.016667 | 19.17179 | 7.156667 | 4.766667 | 3.69 | 23.85192 | 21.51186
890-120-60-3 | 5.166667 | 4.633333 | 5.933333 | 56.93 | 6.3 | 4.166667 | 6.3 | 57.03 | 890-120-60-3 | 5.93 | 5.18 | 2.77 | 27.87293 | 8.08 | 5.736667 | 5.09 | 38.69488 | 33.2839 | 29.61876
890-120-75-1 | 5.6 | 5.033333 | 6.823333 | 51.56 | 5.866667 | 4.533333 | 7.433333 | 51.63 | 890-120-75-1 | 5.76 | 4.41 | 2.203333 | 19.93609 | 6.3675 | 3.7425 | 3.3175 | 23.28389 | 21.60999
890-120-75-2 | 5.233333 | 4.766667 | 7.073333 | 51 | 5.666667 | 4.933333 | 7.523333 | 51.71 | 890-120-75-2 | 6.036667 | 4.276667 | 2.213333 | 14.89222 | 6.6825 | 4.8675 | 2.73 | 20.32719 | 17.60971
890-120-75-3 | 5.766667 | 4.1 | 5.216667 | 51.48 | 7.5 | 4.133333 | 5.8 | 51.72 | 890-120-75-3 | 6.283333 | 4.843333 | 1.893333 | 12.32308 | 8.703333 | 5.38 | 4.76 | 28.59527 | 20.45917 | 19.89296
890-120-90-1 | 4.533333 | 4.666667 | 6.813333 | 50.48 | 5.066667 | 4.533333 | 7.096667 | 50.4 | 890-120-90-1 | 5.153333 | 4.07 | 2.24 | 24.12609 | 5.446667 | 4.323333 | 2.513333 | 25.17663 | 24.65136
890-120-90-2 | 5.233333 | 4.1 | 6.42 | 49.13 | 5.566667 | 4.933333 | 6.54 | 49.25 | 890-120-90-2 | 5.44 | 4.11 | 2.14 | 19.46084 | 5.56 | 4.263333 | 2.476667 | 24.55666 | 22.00875
890-120-90-3 | 5.266667 | 4.366667 | 4.9 | 49.61 | 6.6 | 4.9 | 6.9 | 49.99 | 890-120-90-3 | 6.963333 | 5.596667 | 2.216667 | 16.03457 | 6.233333 | 5.2 | 2.516667 | 23.51438 | 19.77447 | 22.14486

## 承载力理论计算
[37 empty] | 焊缝ER120极限强度 |  |  | 1022 | [12 empty] | 理论-侧面角焊缝 | 660.8304
[40 empty] | 0.7 | [12 empty] | 试验-侧面角焊缝 | 516.2241
| 破坏前 | [37 empty] | Bf | 1.22
| 1号边 | [5 empty] | 2号边 | [6 empty] | 3号边 | [5 empty] | 4号边 | [16 empty] | 1号边 |  | 2号边 |  | 3号边 |  | 4号边 |  | 1号边 |  | 2号边 |  | 3号边 |  | 4号边
| 剪切边 | 受拉边 | 斜边长度/45° | 斜边理论值 | 焊缝长度 | 有效截面积 | 剪切边 | 受拉边 | 斜边长度/45° | 斜边理论值 | 焊缝长度 | 有效截面积 |  | 剪切边 | 受拉边 | 斜边长度/45° | 斜边理论值 | 焊缝长度 | 有效截面积 | 剪切边 | 受拉边 | 斜边长度/45° | 斜边理论值 | 焊缝长度 | 有效截面积 | SIN | 平均有效截面积 | 最小截面积 | 单条焊缝承载力-RMM预测Ave | 试件总承载力-RMM预测Ave | 单条焊缝承载力-RMM预测min | 试件总承载力-RMM预测min |  | 角度 | SIN | COS | 焊脚尺寸 | 焊缝长度 | 焊脚尺寸 | 焊缝长度 | 焊脚尺寸 | 焊缝长度 | 焊脚尺寸 | 焊缝长度 |  | 焊缝承载力1 |  | 焊缝承载力2 |  | 焊缝承载力3 |  | 焊缝承载力4 | 焊缝承载力min | 试件理论承载力 | 试件实际承载力 |  | 平均剪切边 | 平均焊缝长度 | 试件理论强度 | 试件实际强度 | 试件理论强度平均值 | 试件实际强度平均值 | 试件理论强度平均值-相较侧面角焊缝比值 | 试件实际强度平均值-相较侧面角焊缝比值
890-120-0-1 | 5.266667 | 5.433333 | 7.16 | 7.56696 | 27.48 | 103.9196 | 5.7 | 5 | 7.593333 | 7.582216 | 27.55 | 103.5548 | 890-120-0-1 | 5.233333 | 5.433333 | 7.353333 | 7.543798 | 28.1 | 105.9159 | 5.133333 | 4.4 | 7.503333 | 6.760999 | 31.58 | 105.5002 | 0 | 104.7226 | 103.5548 | 58.0666 | 232.2664 | 57.41908 | 229.6763 | 890-120-0-1 | 0 | 0 | 1 | 5.35 | 27.48 | 5.35 | 27.55 | 5.333333 | 28.1 | 4.766667 | 31.58 |  | 105.1766772 |  | 105.4445945 |  | 107.2146 |  | 107.6901 | 105.1766772 | 420.7067088 | 295.595 | 0.7026154 | 5.2 | 28.6775 | 705.3015 | 495.5557 | 660.8304 | 516.2241 | 1 | 1
890-120-0-2 | 5.733333 | 4.9 | 7.363333 | 7.541957 | 29.28 | 109.0662 | 5.133333 | 4.6 | 7.726667 | 6.89283 | 27.79 | 95.20248 | 890-120-0-2 | 5.4 | 4.633333 | 7.28 | 7.11532 | 28.17 | 99.05576 | 5.5 | 4.933333 | 7.396667 | 7.388354 | 27.98 | 102.755 | 0 | 101.5199 | 95.20248 | 56.29074 | 225.163 | 52.78787 | 211.1515 | 890-120-0-2 | 0 | 0 | 1 | 5.316667 | 29.28 | 4.866667 | 27.79 | 5.016667 | 28.17 | 5.216667 | 27.98 |  | 111.3677488 |  | 96.75403 |  | 101.0999703 |  | 104.4215 | 96.75403 | 387.0161 | 327.981 | 0.8474608 | 5.104167 | 28.305 | 669.7012 | 567.5455
890-120-0-3 | 7.833333 | 5.866667 | 7.3 | 9.786669 | 32.51 | 152.6582 | 4.73 | 5.1 | 4.97 | 6.955782 | 30.2 | 104.7351 | 890-120-0-3 | 6.23 | 5.83 | 6.13 | 8.532397 | 31.49 | 134.0473 | 5.53 | 5.73 | 6.1 | 7.963278 | 30.51 | 121.4032 | 0 | 128.211 | 104.7351 | 71.09041 | 284.3616 | 58.07353 | 232.2941 | 890-120-0-3 | 0 | 0 | 1 | 6.85 | 32.51 | 4.915 | 32 | 6.03 | 31.49 | 5.63 | 30.51 |  | 159.3149299 |  | 112.518112 |  | 135.8435 |  | 122.8852 | 112.518112 | 450.072448 | 359.747 | 0.7993091 | 5.85625 | 31.6275 | 607.4884 | 485.571
890-120-15-1 | 4.8 | 4.8 | 7.82 | 6.788225 | 42.02 | 142.6206 | 5.53 | 4.63 | 7.58 | 7.212337 | 42.11 | 149.4911 | 890-120-15-1 | 5.93 | 5.8 | 7.81 | 8.294872 | 42.33 | 175.5178 | 4.5 | 4.07 | 8.1 | 6.067528 | 41.41 | 124.9972 | 0.258819 | 148.1567 | 124.9972 | 97.31527 | 389.2611 | 82.1032 | 328.4128 | 890-120-15-1 | 15 | 0.258819 | 0.9659258 | 4.8 | 42.02 | 5.08 | 42.11 | 5.865 | 42.33 | 4.285 | 41.41 |  | 145.9058 |  | 154.7477 |  | 179.5939 |  | 128.3605 | 128.3605 | 513.442 | 339.04 | 0.6603278 | 5.0075 | 41.9675 | 610.7976 | 403.3266 | 639.4731 | 517.3113 | 0.9676811 | 1.002106
890-120-15-2 | 4.57 | 4.37 | 7.37 | 6.323116 | 44.68 | 141.1171 | 5 | 5.45 | 7.55 | 7.396114 | 44.61 | 164.3596 | 890-120-15-2 | 6 | 4.75 | 7.87 | 7.652614 | 42.67 | 158.9124 | 4.72 | 4.8 | 7.56 | 6.731894 | 43.46 | 146.2634 | 0.258819 | 152.6631 | 141.1171 | 100.2753 | 401.1011 | 92.69138 | 370.7655 | 890-120-15-2 | 15 | 0.258819 | 0.9659258 | 4.47 | 44.68 | 5.225 | 44.61 | 5.375 | 42.67 | 4.76 | 43.46 |  | 144.4761 |  | 168.6141 |  | 165.9115 |  | 149.6484 | 144.4761 | 577.9044 | 492.151 | 0.8516132 | 4.9575 | 43.855 | 664.5293 | 565.922
890-120-15-3 | 6.37 | 5.37 | 7.73 | 8.331494 | 44.7 | 183.5263 | 5.23 | 5.97 | 5.8 | 7.936863 | 36.14 | 142.1724 | 890-120-15-3 | 4.53 | 5.53 | 6.4 | 7.148552 | 42.17 | 147.7777 | 5.43 | 4.73 | 7.67 | 7.201236 | 45.78 | 163.2788 | 0.258819 | 159.1888 | 142.1724 | 104.5616 | 418.2464 | 93.38454 | 373.5382 | 890-120-15-3 | 15 | 0.258819 | 0.9659258 | 5.87 | 44.7 | 5.6 | 36.14 | 5.03 | 42.17 | 5.08 | 45.78 |  | 189.8108 |  | 146.4035 |  | 153.4429 |  | 168.2344 | 146.4035 | 585.614 | 530.606 | 0.9060678 | 5.395 | 42.1975 | 643.0923 | 582.6852
890-120-30-1 | 4.77 | 4.13 | 7.76 | 6.309501 | 53.46 | 166.9177 | 5 | 4.9 | 7.84 | 7.000714 | 54.02 | 189.0507 | 890-120-30-1 | 6.1 | 5.17 | 8.15 | 7.99618 | 55.6 | 219.2869 | 5 | 5.6 | 8.34 | 7.50733 | 53.81 | 200.6945 | 0.5 | 193.9874 | 166.9177 | 152.7865 | 611.1459 | 131.4661 | 525.8643 | 890-120-30-1 | 30 | 0.5 | 0.8660254 | 4.45 | 53.46 | 4.95 | 54.02 | 5.635 | 55.6 | 5.3 | 53.81 |  | 177.6334 |  | 199.662 |  | 233.94 |  | 212.9485 | 177.6334 | 710.5337 | 426.769 | 0.6006316 | 5.08375 | 54.2225 | 644.4081 | 387.0519 | 647.6964 | 435.6203 | 0.9801251 | 0.843859
890-120-30-2 | 4.9 | 4.1 | 8.12 | 6.389053 | 55.71 | 175.1768 | 5 | 5.37 | 7.89 | 7.337363 | 52.88 | 193.5066 | 890-120-30-2 | 5.73 | 5.05 | 8.45 | 7.637761 | 55.1 | 208.7524 | 5.1 | 5.2 | 8.08 | 7.283543 | 55 | 200.2597 | 0.5 | 194.4239 | 175.1768 | 153.1302 | 612.5208 | 137.971 | 551.8841 | 890-120-30-2 | 30 | 0.5 | 0.8660254 | 4.5 | 55.71 | 5.185 | 52.88 | 5.39 | 55.1 | 5.15 | 55 |  | 187.1895 |  | 204.7274 |  | 221.7564 |  | 211.4977 | 187.1895 | 748.7579 | 446.813 | 0.596739 | 5.05625 | 54.6725 | 677.1485 | 404.0809
890-120-30-3 | 5.2 | 4.17 | 6.13 | 6.665501 | 55.19 | 179.5424 | 4.633333 | 4.9 | 4.833333 | 6.743721 | 61.55 | 207.2135 | 890-120-30-3 | 6 | 5.933333 | 5.666667 | 8.438273 | 58.56 | 247.0572 | 6.366667 | 5.533333 | 7.333333 | 8.435178 | 57.29 | 239.2674 | 0.5 | 218.2701 | 179.5424 | 171.9118 | 687.647 | 141.4094 | 565.6376 | 890-120-30-3 | 30 | 0.5 | 0.8660254 | 4.685 | 55.19 | 4.766667 | 61.55 | 5.966667 | 58.56 | 5.95 | 57.29 |  | 193.066 |  | 219.0678 |  | 260.8967 |  | 254.5256 | 193.066 | 772.2639 | 640.8 | 0.8297682 | 5.342083 | 58.1475 | 621.5327 | 515.7281
890-120-45D-1 | 5.03 | 4.9 | 7.28 | 7.022172 | 47.86 | 167.983 | 5.2 | 4.8 | 7.25 | 7.076722 | 45.12 | 159.1408 | 890-120-45D-1 | 4.9 | 4.53 | 7.15 | 6.673148 | 46.5 | 154.6737 | 4.8 | 5.4 | 7.34 | 7.224957 | 47.68 | 171.0551 | 0.7071068 | 163.2131 | 154.6737 | 149.1794 | 596.7176 | 141.3742 | 565.4969 | 890-120-45D-1 | 45 | 0.7071068 | 0.7071068 | 4.965 | 47.86 | 5 | 45.12 | 4.715 | 46.5 | 5.1 | 47.68 |  | 185.9326 |  | 176.5236 |  | 171.553 |  | 190.2699 | 171.553 | 686.212 | 428.978 | 0.6251392 | 4.945 | 46.79 | 741.4451 | 463.5063 | 739.6277 | 506.7731 | 1.11924 | 0.9816922
890-120-45D-2 | 5.333333 | 4.6 | 7.36 | 7.043042 | 47.33 | 164.8666 | 4.933333 | 4.533333 | 7.46 | 6.699917 | 44.88 | 149.8103 | 890-120-45D-2 | 5.766667 | 4.4 | 7.136667 | 7.253581 | 44.96 | 157.272 | 4.8 | 4.7 | 6.886667 | 6.717887 | 46.2 | 155.1488 | 0.7071068 | 156.7744 | 149.8103 | 143.2943 | 573.1772 | 136.9289 | 547.7157 | 890-120-45D-2 | 45 | 0.7071068 | 0.7071068 | 4.966667 | 47.33 | 4.733333 | 44.88 | 5.083333 | 44.96 | 4.75 | 46.2 |  | 183.9353 |  | 166.2201 |  | 178.8293 |  | 171.7114 | 166.2201 | 664.8805 | 381.108 | 0.5731977 | 4.883333 | 45.8425 | 742.5042 | 425.6018
890-120-45D-3 | 6.233333 | 4.833333 | 6.9 | 7.887684 | 46.76 | 178.6044 | 5.8 | 5.733333 | 7.466667 | 8.155434 | 50.57 | 206.1964 | 890-120-45D-3 | 5.6 | 5.3 | 7.366667 | 7.710383 | 45.96 | 176.9164 | 6.166667 | 5.5 | 7.966667 | 8.263037 | 45.65 | 187.3761 | 0.7071068 | 187.2733 | 176.9164 | 171.1708 | 684.6831 | 161.7043 | 646.8174 | 890-120-45D-3 | 45 | 0.7071068 | 0.7071068 | 5.533333 | 46.76 | 5.766667 | 50.57 | 5.45 | 45.96 | 5.833333 | 45.65 |  | 202.4534 |  | 228.182 |  | 195.9928 |  | 208.3633 | 195.9928 | 783.9713 | 673.328 | 0.8588681 | 5.645833 | 47.235 | 734.9338 | 631.2112
破坏前
| 有字的一边 | [5 empty] | 无字的一边 | [29 empty] | 有字的一边 |  | 无字的一边 |  | 有字的一边 |  | 无字的一边
| 剪切边 | 受拉边 | 斜边长度/45° |  | 焊缝长度 | 有效截面积 | 剪切边 | 受拉边 | 斜边长度/45° | 斜边理论值 | 焊缝长度 | 有效截面积 | [24 empty] | 焊脚尺寸hf | 焊缝长度Lw | 焊脚尺寸 | 焊缝长度 |  | 焊缝承载力1 |  | 焊缝承载力2 | 焊缝承载力min | 试件理论承载力 | 试件实际承载力 |  | 平均剪切边 | 平均焊缝长度 | 试件理论强度 | 试件实际强度 | 试件理论强度平均值 | 试件实际强度平均值 | 试件理论强度平均值-相较侧面角焊缝比值 | 试件实际强度平均值-相较侧面角焊缝比值
890-120-45S-1 | 5.1 | 5.16 | 7.486667 | 7.25504 | 70.17 | 254.5257 | 5 | 4.733333 | 7.273333 | 6.885089 | 69.85 | 240.101 | [13 empty] | 0.7071068 | 247.3133 | 240.101 | 226.0483 | 452.0966 | 219.4561 | 438.9122 | 890-120-45S-1 | 45 | 0.7071068 | 0.7071068 | 5.13 | 70.17 | 4.866667 | 69.85 |  | 281.6648 |  | 265.9878 | 265.9878 | 531.9756 | 570.227 | 1.071905 | 4.998333 | 70.01 | 760.1099 | 814.7652 | 752.911 | 789.7974 | 1.139341 | 1.529951
890-120-45S-2 | 4.866667 | 5.25 | 7.28 | 7.158697 | 69.3 | 247.3376 | 5.433333 | 4.95 | 7.586667 | 7.350076 | 68.85 | 251.9322 | [13 empty] | 0.7071068 | 249.6349 | 247.3376 | 228.1702 | 456.3405 | 226.0705 | 452.141 | 890-120-45S-2 | 45 | 0.7071068 | 0.7071068 | 5.058333 | 69.3 | 5.191667 | 68.85 |  | 274.2864 |  | 279.6884 | 274.2864 | 548.5729 | 561.086 | 1.02281 | 5.125 | 69.075 | 774.8 | 792.4734
890-120-45S-3 | 6.066667 | 4.733333 | 5.233333 | 7.694731 | 69.67 | 259.9977 | 7.7 | 5 | 8.533333 | 9.180959 | 68.78 | 288.4263 | [13 empty] | 0.7071068 | 274.212 | 259.9977 | 250.6341 | 501.2682 | 237.642 | 475.2841 | 890-120-45S-3 | 45 | 0.7071068 | 0.7071068 | 5.4 | 69.67 | 6.35 | 68.78 |  | 294.3766 |  | 341.743 | 294.3766 | 588.7531 | 619.931 | 1.052956 | 5.875 | 69.225 | 723.823 | 762.1536
890-120-60-1 | 5.4 | 5.133333 | 7.32 | 7.450578 | 57.73 | 214.7854 | 6 | 4.533333 | 7.413333 | 7.520047 | 58.91 | 213.0774 | [13 empty] | 0.8660254 | 213.9314 | 213.0774 | 217.7207 | 435.4414 | 216.8516 | 433.7031 | 890-120-60-1 | 60 | 0.8660254 | 0.5 | 5.266667 | 57.73 | 5.266667 | 58.91 |  | 250.5131 |  | 255.6335 | 250.5131 | 501.0261 | 413.899 | 0.8261026 | 5.266667 | 58.32 | 815.5996 | 673.769 | 806.573 | 692.8297 | 1.220545 | 1.34211
890-120-60-2 | 5.866667 | 4.866667 | 7.14 | 7.622481 | 56.05 | 209.9434 | 5.5 | 4.533333 | 7.696667 | 7.12749 | 57.74 | 201.9857 | [13 empty] | 0.8660254 | 205.9645 | 201.9857 | 209.6127 | 419.2254 | 205.5634 | 411.1267 | 890-120-60-2 | 60 | 0.8660254 | 0.5 | 5.366667 | 56.05 | 5.016667 | 57.74 |  | 247.841 |  | 238.663 | 238.663 | 477.3259 | 388.803 | 0.8145441 | 5.191667 | 56.895 | 807.9865 | 658.1406
890-120-60-3 | 5.166667 | 4.633333 | 5.933333 | 6.939901 | 56.93 | 196.3776 | 6.3 | 4.166667 | 6.3 | 7.553219 | 57.03 | 198.1986 | [13 empty] | 0.8660254 | 197.2881 | 196.3776 | 200.7826 | 401.5652 | 199.856 | 399.7119 | 890-120-60-3 | 60 | 0.8660254 | 0.5 | 4.9 | 56.93 | 5.233333 | 57.03 |  | 229.8425 |  | 245.9092 | 229.8425 | 459.6849 | 431.073 | 0.9377576 | 5.066667 | 56.98 | 796.1327 | 746.5795
890-120-75-1 | 5.6 | 5.033333 | 6.823333 | 7.529571 | 51.56 | 193.0129 | 5.866667 | 4.533333 | 7.433333 | 7.414101 | 51.63 | 185.205 | [13 empty] | 0.9659258 | 189.109 | 185.205 | 205.2673 | 410.5346 | 201.0298 | 402.0596 | 890-120-75-1 | 75 | 0.9659258 | 0.258819 | 5.316667 | 51.56 | 5.2 | 51.63 |  | 235.4347 |  | 230.5811 | 230.5811 | 461.1621 | 421.581 | 0.9141709 | 5.258333 | 51.595 | 849.9002 | 776.954 | 821.473 | 753.8663 | 1.243092 | 1.460347
890-120-75-2 | 5.233333 | 4.766667 | 7.073333 | 7.078763 | 51 | 179.724 | 5.666667 | 4.933333 | 7.523333 | 7.513248 | 51.71 | 192.4044 | [13 empty] | 0.9659258 | 186.0642 | 179.724 | 201.9624 | 403.9247 | 195.0804 | 390.1608 | 890-120-75-2 | 75 | 0.9659258 | 0.258819 | 5 | 51 | 5.3 | 51.71 |  | 219.0072 |  | 235.3795 | 219.0072 | 438.0144 | 357.058 | 0.8151742 | 5.15 | 51.355 | 828.0726 | 675.0234
890-120-75-3 | 5.766667 | 4.1 | 5.216667 | 7.075623 | 51.48 | 172.0214 | 7.5 | 4.133333 | 5.8 | 8.563553 | 51.72 | 187.226 | [13 empty] | 0.9659258 | 179.6237 | 172.0214 | 194.9716 | 389.9432 | 186.7197 | 373.4395 | 890-120-75-3 | 75 | 0.9659258 | 0.258819 | 4.933333 | 51.48 | 5.816667 | 51.72 |  | 218.1209 |  | 258.3752 | 218.1209 | 436.2417 | 449.097 | 1.029468 | 5.375 | 51.6 | 786.4462 | 809.6214
890-120-90-1 | 4.533333 | 4.666667 | 6.813333 | 6.506066 | 50.48 | 164.1441 | 5.066667 | 4.533333 | 7.096667 | 6.798693 | 50.4 | 170.2727 | [13 empty] | 1 | 167.2084 | 164.1441 | 185.4275 | 370.8549 | 182.0293 | 364.0585 | 890-120-90-1 | 90 | 1 | 6.125742e-17 | 4.6 | 50.48 | 4.8 | 50.4 |  | 202.6684 |  | 211.1449 | 202.6684 | 405.3367 | 404.388 | 0.9976594 | 4.7 | 50.44 | 854.8955 | 852.8945 | 822.6672 | 760.5642 | 1.244899 | 1.473322
890-120-90-2 | 5.233333 | 4.1 | 6.42 | 6.648141 | 49.13 | 158.5655 | 5.566667 | 4.933333 | 6.54 | 7.438115 | 49.25 | 181.8356 | [13 empty] | 1 | 170.2006 | 158.5655 | 188.7456 | 377.4913 | 175.8428 | 351.6857 | 890-120-90-2 | 90 | 1 | 6.125742e-17 | 4.666667 | 49.13 | 5.25 | 49.25 |  | 200.107 |  | 225.6702 | 200.107 | 400.214 | 329.407 | 0.8230771 | 4.958333 | 49.19 | 820.4456 | 675.2899
890-120-90-3 | 5.266667 | 4.366667 | 4.9 | 6.841459 | 49.61 | 166.7656 | 6.6 | 4.9 | 6.9 | 8.220097 | 49.99 | 196.6737 | [13 empty] | 1 | 181.7196 | 166.7656 | 201.5198 | 403.0396 | 184.9363 | 369.8727 | 890-120-90-3 | 90 | 1 | 6.125742e-17 | 4.816667 | 49.61 | 5.75 | 49.99 |  | 208.5569 |  | 250.8764 | 208.5569 | 417.1138 | 396.511 | 0.9506062 | 5.283333 | 49.8 | 792.6605 | 753.508

## 承载力理论计算-总结
|  | 试件理论承载力 | 试件实际承载力 |  | 平均剪切边 | 平均焊缝长度 | 试件理论强度 | 试件实际强度 | 试件理论强度平均值 | 试件实际强度平均值 | 试件理论强度平均值-相较侧面角焊缝比值 | 试件实际强度平均值-相较侧面角焊缝比值 | 公式
0 | 890-120-0-1 | 420.7067088 | 295.595 | 0.7026154 | 5.2 | 28.6775 | 705.3015 | 495.5557 | 660.8304 | 516.2241 | 1 | 1 | 1
| 890-120-0-2 | 387.0161 | 327.981 | 0.8474608 | 5.104167 | 28.305 | 669.7012 | 567.5455
| 890-120-0-3 | 450.072448 | 359.747 | 0.7993091 | 5.85625 | 31.6275 | 607.4884 | 485.571
15 | 890-120-15-1 | 513.442 | 339.04 | 0.6603278 | 5.0075 | 41.9675 | 610.7976 | 403.3266 | 639.4731 | 517.3113 | 0.9676811 | 1.002106 | 1.065836
| 890-120-15-2 | 577.9044 | 492.151 | 0.8516132 | 4.9575 | 43.855 | 664.5293 | 565.922
| 890-120-15-3 | 585.614 | 530.606 | 0.9060678 | 5.395 | 42.1975 | 643.0923 | 582.6852
30 | 890-120-30-1 | 710.5337 | 426.769 | 0.6006316 | 5.08375 | 54.2225 | 644.4081 | 387.0519 | 647.6964 | 435.6203 | 0.9801251 | 0.843859 | 1.176777
| 890-120-30-2 | 748.7579 | 446.813 | 0.596739 | 5.05625 | 54.6725 | 677.1485 | 404.0809
| 890-120-30-3 | 772.2639 | 640.8 | 0.8297682 | 5.342083 | 58.1475 | 621.5327 | 515.7281
45 | 890-120-45D-1 | 686.212 | 428.978 | 0.6251392 | 4.945 | 46.79 | 741.4451 | 463.5063 | 739.6277 | 506.7731 | 1.11924 | 0.9816922 | 1.297302
| 890-120-45D-2 | 664.8805 | 381.108 | 0.5731977 | 4.883333 | 45.8425 | 742.5042 | 425.6018
| 890-120-45D-3 | 783.9713 | 673.328 | 0.8588681 | 5.645833 | 47.235 | 734.9338 | 631.2112
|  | 试件理论承载力 | 试件实际承载力 |  | 平均剪切边 | 平均焊缝长度 | 试件理论强度 | 试件实际强度 | 试件理论强度平均值 | 试件实际强度平均值 | 试件理论强度平均值-相较侧面角焊缝比值 | 试件实际强度平均值-相较侧面角焊缝比值
45 | 890-120-45S-1 | 531.9756 | 570.227 | 1.071905 | 4.998333 | 70.01 | 760.1099 | 814.7652 | 752.911 | 789.7974 | 1.139341 | 1.529951 | 1.297302
| 890-120-45S-2 | 548.5729 | 561.086 | 1.02281 | 5.125 | 69.075 | 774.8 | 792.4734
| 890-120-45S-3 | 588.7531 | 619.931 | 1.052956 | 5.875 | 69.225 | 723.823 | 762.1536
60 | 890-120-60-1 | 501.0261 | 413.899 | 0.8261026 | 5.266667 | 58.32 | 815.5996 | 673.769 | 806.573 | 692.8297 | 1.220545 | 1.34211 | 1.402964
| 890-120-60-2 | 477.3259 | 388.803 | 0.8145441 | 5.191667 | 56.895 | 807.9865 | 658.1406
| 890-120-60-3 | 459.6849 | 431.073 | 0.9377576 | 5.066667 | 56.98 | 796.1327 | 746.5795
75 | 890-120-75-1 | 461.1621 | 421.581 | 0.9141709 | 5.258333 | 51.595 | 849.9002 | 776.954 | 821.473 | 753.8663 | 1.243092 | 1.460347 | 1.474663
| 890-120-75-2 | 438.0144 | 357.058 | 0.8151742 | 5.15 | 51.355 | 828.0726 | 675.0234
| 890-120-75-3 | 436.2417 | 449.097 | 1.029468 | 5.375 | 51.6 | 786.4462 | 809.6214
90 | 890-120-90-1 | 405.3367 | 404.388 | 0.9976594 | 4.7 | 50.44 | 854.8955 | 852.8945 | 822.6672 | 760.5642 | 1.244899 | 1.473322 | 1.5
| 890-120-90-2 | 400.214 | 329.407 | 0.8230771 | 4.958333 | 49.19 | 820.4456 | 675.2899
| 890-120-90-3 | 417.1138 | 396.511 | 0.9506062 | 5.283333 | 49.8 | 792.6605 | 753.508

## 90
试件编号 |  |  |  | 890-120-90-1 |  |  |  |  | 试件编号 |  |  |  |  | 890-120-90-1
测量位置 | 破坏前 | [7 empty] | 破坏后
| 有字的一边 |  |  |  | 无字的一边 |  |  |  | 有字的一边 | [5 empty] | 无字的一边（断）
| 剪切边mm | 受拉边mm | 斜边mm | 焊缝长度mm | 剪切边mm | 受拉边mm | 斜边mm | 焊缝长度mm | 剪切边mm | 断裂面的尺寸mm | 斜边mm |  | 断裂角度° | 焊根熔透mm | 剪切边mm | 断裂面的尺寸mm | 斜边mm |  | 断裂角度° | 焊根熔透mm
1 | 4.5 | 5.1 | 6.78 | 50.48 | 5 | 4.8 | 7.08 | 50.4 | 4.74 | 4.23 | 2.23 | 0.882475 | 28.05762 | 0.24 | 5.95 | 4.31 | 3.59 | 0.8011562 | 36.75935 | 0.95
2 | 4.3 | 4.5 | 6.81 |  | 5 | 4.2 | 7.05 |  | 5.32 | 4.11 | 2.1 | 0.932635 | 21.15064 | 1.02 | 5.29 | 3.81 | 1.89 | 0.965723 | 15.04484 | 0.29
3 | 4.8 | 4.4 | 6.85 |  | 5.2 | 4.6 | 7.16 |  | 5.4 | 3.87 | 2.39 | 0.9193416 | 23.16999 | 0.6 | 5.1 | 4.85 | 2.06 | 0.9154821 | 23.72571 | -0.1
4
5
6
7
8
平均值 | 4.533333 | 4.666667 | 6.813333 | 50.48 | 5.066667 | 4.533333 | 7.096667 | 50.4 | 5.153333 | 4.07 | 2.24 | 0.9114838 | 24.12609 | 0.62 | 5.446667 | 4.323333 | 2.513333 | 0.8941204 | 25.17663 | 0.38
试件编号 |  |  |  | 890-120-90-2 |  |  |  |  | 试件编号 |  |  |  |  | 890-120-90-2
测量位置 | 破坏前 | [7 empty] | 破坏后
| 有字的一边 |  |  |  | 无字的一边 |  |  |  | 有字的一边 | [5 empty] | 无字的一边（断）
| 剪切边 | 受拉边 | 斜边 | 焊缝长度 | 剪切边 | 受拉边 | 斜边 | 焊缝长度 | 剪切边 | 断裂面的尺寸 | 斜边 |  | 断裂角度 | 焊根熔透 | 剪切边 | 断裂面的尺寸 | 斜边 |  | 断裂角度 | 焊根熔透
1 | 4.8 | 4.2 | 6.22 | 49.13 | 5.7 | 4.8 | 6.59 | 49.25 | 5.91 | 4.05 | 2.15 | 0.9757076 | 12.65481 | 1.11 | 5.65 | 4.53 | 2.78 | 0.8735275 | 29.12882 | -0.05
2 | 5.4 | 4.1 | 6.55 |  | 5.5 | 5 | 6.51 |  | 5.31 | 3.99 | 2.29 | 0.9173617 | 23.45663 | -0.09 | 5.46 | 3.97 | 2.15 | 0.9445844 | 19.16373 | -0.04
3 | 5.5 | 4 | 6.49 |  | 5.5 | 5 | 6.52 |  | 5.1 | 4.29 | 1.98 | 0.9254011 | 22.27109 | -0.4 | 5.57 | 4.29 | 2.5 | 0.903504 | 25.37745 | 0.07
4
5
6
7
8
平均值 | 5.233333 | 4.1 | 6.42 | 49.13 | 5.566667 | 4.933333 | 6.54 | 49.25 | 5.44 | 4.11 | 2.14 | 0.9394901 | 19.46084 | 0.2066667 | 5.56 | 4.263333 | 2.476667 | 0.9072053 | 24.55666 | -0.006666667
试件编号 |  |  |  | 890-120-90-3 |  |  |  |  | 试件编号 |  |  |  |  | 890-120-90-3
测量位置 | 破坏前 | [7 empty] | 破坏后
| 有字的一边 |  |  |  | 无字的一边 |  |  |  | 有字的一边 | [5 empty] | 无字的一边（断）
| 剪切边 | 受拉边 | 45° | 焊缝长度 | 剪切边 | 受拉边 | 45° | 焊缝长度 | 剪切边 | 断裂面的尺寸 |  |  | 断裂角度 | 焊根熔透 | 剪切边 | 断裂面的尺寸 |  |  | 断裂角度 | 焊根熔透
1 | 5 | 4.6 | 5 | 49.61 | 5.9 | 5 | 6.8 | 49.99 | 7.03 | 5.61 | 2.27 | 0.9602354 | 16.21197 | 2.03 | 6.05 | 5.08 | 2.09 | 0.9442442 | 19.22302 | 0.15
2 | 4.9 | 4.1 | 4.9 |  | 7 | 4.7 | 6.9 |  | 7.09 | 5.58 | 2.28 | 0.9631176 | 15.60958 | 2.19 | 5.96 | 4.78 | 3.15 | 0.8502903 | 31.75674 | -1.04
3 | 5.9 | 4.4 | 4.8 |  | 6.9 | 5 | 7 |  | 6.77 | 5.6 | 2.1 | 0.9598926 | 16.28216 | 0.87 | 6.69 | 5.74 | 2.31 | 0.9422717 | 19.56337 | -0.21
4
5
6
7
8
平均值 | 5.266667 | 4.366667 | 4.9 | 49.61 | 6.6 | 4.9 | 6.9 | 49.99 | 6.963333 | 5.596667 | 2.216667 | 0.9610819 | 16.03457 | 1.696667 | 6.233333 | 5.2 | 2.516667 | 0.9122687 | 23.51438 | -0.3666667

## 75
试件编号 |  |  |  | 890-120-75-1 |  |  |  |  | 试件编号 |  |  |  |  | 890-120-75-1
测量位置 | 破坏前 | [7 empty] | 破坏后
| 有字的一边 |  |  |  | 无字的一边 |  |  |  | 有字的一边 | [5 empty] | 无字的一边（断）
| 剪切边mm | 受拉边mm | 斜边mm | 焊缝长度mm | 剪切边mm | 受拉边mm | 斜边mm | 焊缝长度mm | 剪切边mm | 断裂面的尺寸mm | 斜边mm |  | 断裂角度° | 焊根熔透mm | 剪切边mm | 断裂面的尺寸mm | 斜边mm |  | 断裂角度° | 焊根熔透mm
1 | 5.8 | 5 | 6.56 | 51.56 | 6 | 4.6 | 7.39 | 51.63 | 6.28 | 4.71 | 2.29 | 0.9530204 | 17.63223 | 0.48 | 5.76 | 2.97 | 3.99 | 0.7622054 | 40.34099 | -0.24
2 | 4.8 | 5 | 6.89 |  | 5.5 | 4.8 | 7.43 |  | 5.56 | 4.37 | 2.03 | 0.9443393 | 19.20646 | 0.76 | 6.35 | 3.84 | 3.11 | 0.9308563 | 21.43131 | 0.85
3 | 6.2 | 5.1 | 7.02 |  | 6.1 | 4.2 | 7.48 |  | 5.44 | 4.15 | 2.29 | 0.9207123 | 22.96957 | -0.76 | 6.78 | 3.81 | 3.05 | 0.9906782 | 7.829364 | 0.68
4 | [14 empty] | 6.58 | 4.35 | 3.12 | 0.9168239 | 23.53391
5
6
7
8
平均值 | 5.6 | 5.033333 | 6.823333 | 51.56 | 5.866667 | 4.533333 | 7.433333 | 51.63 | 5.76 | 4.41 | 2.203333 | 0.9393573 | 19.93609 | 0.16 | 6.3675 | 3.7425 | 3.3175 | 0.9001409 | 23.28389 | 0.43
试件编号 |  |  |  | 890-120-75-2 |  |  |  |  | 试件编号 |  |  |  |  | 890-120-75-2
测量位置 | 破坏前 | [7 empty] | 破坏后
| 有字的一边 |  |  |  | 无字的一边 |  |  |  | 有字的一边 | [5 empty] | 无字的一边（断）
| 剪切边 | 受拉边 | 斜边 | 焊缝长度 | 剪切边 | 受拉边 | 斜边 | 焊缝长度 | 剪切边 | 断裂面的尺寸 | 斜边 |  | 断裂角度 | 焊根熔透 | 剪切边 | 断裂面的尺寸 | 斜边 |  | 断裂角度 | 焊根熔透
1 | 5.2 | 4 | 6.91 | 51 | 5.9 | 4.9 | 7.32 | 51.71 | 5.41 | 4.14 | 1.9 | 0.9554167 | 17.17318 | 0.21 | 6.51 | 4.92 | 2.93 | 0.9054488 | 25.11621 | 0.61
2 | 5.5 | 5.1 | 6.95 |  | 5.7 | 5 | 7.6 |  | 6.29 | 4.2 | 2.4 | 0.9736562 | 13.18059 | 0.79 | 6.68 | 4.52 | 2.78 | 0.9492806 | 18.32641 | 0.98
3 | 5 | 5.2 | 7.36 |  | 5.4 | 4.9 | 7.65 |  | 6.41 | 4.49 | 2.34 | 0.9689169 | 14.32291 | 1.41 | 7.01 | 5.03 | 2.72 | 0.9506811 | 18.06948 | 1.61
4 | [14 empty] | 6.53 | 5 | 2.49 | 0.9409005 | 19.79667
5
6
7
8
平均值 | 5.233333 | 4.766667 | 7.073333 | 51 | 5.666667 | 4.933333 | 7.523333 | 51.71 | 6.036667 | 4.276667 | 2.213333 |  | 14.89222 | 0.8033333 | 6.6825 | 4.8675 | 2.73 |  | 20.32719 | 1.066667
试件编号 |  |  |  | 890-120-75-3 |  |  |  |  | 试件编号 |  |  |  |  | 890-120-75-3
测量位置 | 破坏前 | [7 empty] | 破坏后
| 有字的一边 |  |  |  | 无字的一边 |  |  |  | 有字的一边 | [5 empty] | 无字的一边（断）
| 剪切边 | 受拉边 | 45° | 焊缝长度 | 剪切边 | 受拉边 | 45° | 焊缝长度 | 剪切边 | 断裂面的尺寸 |  |  | 断裂角度 | 焊根熔透 | 剪切边 | 断裂面的尺寸 |  |  | 断裂角度 | 焊根熔透
1 | 4.2 | 4.1 | 4.75 | 51.48 | 7.2 | 4.2 | 5.9 | 51.72 | 6.07 | 4.66 | 1.64 | 0.9876 | 9.032313 | 1.87 | 8.5 | 5.49 | 4.47 | 0.8829872 | 27.99516 | 1.3
2 | 7 | 4 | 6.1 |  | 7.8 | 4.3 | 5.8 |  | 6.6 | 5.11 | 2.31 | 0.9538042 | 17.48337 | -0.4 | 9.07 | 5.28 | 4.77 | 0.9124152 | 24.15872 | 1.27
3 | 6.1 | 4.2 | 4.8 |  | 7.5 | 3.9 | 5.7 |  | 6.18 | 4.76 | 1.73 | 0.9834023 | 10.45354 | 0.08 | 8.54 | 5.37 | 5.04 | 0.8326127 | 33.63194 | 1.04
4
5
6
7
8
平均值 | 5.766667 | 4.1 | 5.216667 | 51.48 | 7.5 | 4.133333 | 5.8 | 51.72 | 6.283333 | 4.843333 | 1.893333 |  | 12.32308 | 0.5166667 | 8.703333 | 5.38 | 4.76 |  | 28.59527 | 1.203333

## 60
试件编号 |  |  |  | 890-120-60-1 |  |  |  |  | 试件编号 |  |  |  |  | 890-120-60-1
测量位置 | 破坏前 | [7 empty] | 破坏后
| 有字的一边 |  |  |  | 无字的一边 |  |  |  | 有字的一边 | [5 empty] | 无字的一边（断）
| 剪切边mm | 受拉边mm | 斜边mm | 焊缝长度mm | 剪切边mm | 受拉边mm | 斜边mm | 焊缝长度mm | 剪切边mm | 断裂面的尺寸mm | 斜边mm |  | 断裂角度° | 焊根熔透mm | 剪切边mm | 断裂面的尺寸mm | 斜边mm |  | 断裂角度° | 焊根熔透mm
1 | 5.2 | 5 | 7.44 | 57.73 | 5.9 | 4.2 | 7.21 | 58.91 | 5.41 | 3.87 | 2.17 | 0.9441817 | 19.23388 | 0.21 | 6.92 | 4.22 | 5.26 | 0.6510972 | 49.37563 | 1.02
2 | 5.6 | 5 | 7.41 |  | 6.1 | 4.5 | 7.54 |  | 5.35 | 4.41 | 2.1 | 0.9252676 | 22.29127 | -0.25 | 7.28 | 4.51 | 5.12 | 0.7176375 | 44.14023 | 1.18
3 |  | 5.4 | 7.11 |  |  | 4.9 | 7.49 |  | 4.81 | 4.05 | 1.57 | 0.9515593 | 17.90655 |  | 7.01 | 4.31 | 5.48 | 0.6236666 | 51.41562
4
5
6
7
8
平均值 | 5.4 | 5.133333 | 7.32 | 57.73 | 6 | 4.533333 | 7.413333 | 58.91 | 5.19 | 4.11 | 1.946667 |  | 19.81057 | -0.02 | 7.07 | 4.346667 | 5.286667 |  | 48.31049 | 1.1
试件编号 |  |  |  | 890-120-60-2 |  |  |  |  | 试件编号 |  |  |  |  | 890-120-60-2
测量位置 | 破坏前 | [7 empty] | 破坏后
| 有字的一边 |  |  |  | 无字的一边 |  |  |  | 有字的一边 | [5 empty] | 无字的一边（断）
| 剪切边 | 受拉边 | 斜边 | 焊缝长度 | 剪切边 | 受拉边 | 斜边 | 焊缝长度 | 剪切边 | 断裂面的尺寸 | 斜边 |  | 断裂角度 | 焊根熔透 | 剪切边 | 断裂面的尺寸 | 斜边 |  | 断裂角度 | 焊根熔透
1 | 5.9 | 4.7 | 7.08 | 56.05 | 6 | 4.2 | 7.66 | 57.74 | 5.24 | 4.85 | 2.13 | 0.9137326 | 23.97363 | -0.66 | 7.15 | 3.96 | 3.27 | 0.9908738 | 7.746653 | 1.15
2 | 5.8 | 4.8 | 7.27 |  | 5 | 4.4 | 7.99 |  | 5.18 | 4.21 | 2.24 | 0.9065311 | 24.9697 | -0.62 | 6.75 | 5.03 | 3.42 | 0.8713202 | 29.38758 | 1.75
3 | 5.9 | 5.1 | 7.07 |  | 5.5 | 5 | 7.44 |  | 5.47 | 3.94 | 1.68 | 0.9888292 | 8.572039 | -0.43 | 7.57 | 5.31 | 4.38 | 0.824901 | 34.42154 | 2.07
4
5
6
7
8
平均值 | 5.866667 | 4.866667 | 7.14 | 56.05 | 5.5 | 4.533333 | 7.696667 | 57.74 | 5.296667 | 4.333333 | 2.016667 |  | 19.17179 | -0.57 | 7.156667 | 4.766667 | 3.69 |  | 23.85192 | 1.656667
试件编号 |  |  |  | 890-120-60-3 |  |  |  |  | 试件编号 |  |  |  |  | 890-120-60-3
测量位置 | 破坏前 | [7 empty] | 破坏后
| 有字的一边 |  |  |  | 无字的一边 |  |  |  | 有字的一边 | [5 empty] | 无字的一边（断）
| 剪切边 | 受拉边 | 45° | 焊缝长度 | 剪切边 | 受拉边 | 45° | 焊缝长度 | 剪切边 | 断裂面的尺寸 |  |  | 断裂角度 | 焊根熔透 | 剪切边 | 断裂面的尺寸 |  |  | 断裂角度 | 焊根熔透
1 | 5.6 | 4.6 | 5.1 | 56.93 | 5.9 | 4 | 6.8 | 57.03 | 6.52 | 5.27 | 2.61 | 0.9236097 | 22.54036 | 0.92 | 7.58 | 5.54 | 4.63 | 0.7943084 | 37.41002 | 1.68
2 | 4.9 | 4.4 | 6.2 |  | 6.9 | 4.2 | 6.4 |  | 5.78 | 5.37 | 2.32 | 0.916003 | 23.65143 | 0.88 | 8.3 | 5.92 | 5.49 | 0.7509392 | 41.3282 | 1.4
3 | 5 | 4.9 | 6.5 |  | 6.1 | 4.3 | 5.7 |  | 5.49 | 4.9 | 3.38 | 0.7941285 | 37.42699 | 0.49 | 8.36 | 5.75 | 5.15 | 0.7949823 | 37.34641 | 2.26
4
5
6
7
8
平均值 | 5.166667 | 4.633333 | 5.933333 | 56.93 | 6.3 | 4.166667 | 6.3 | 57.03 | 5.93 | 5.18 | 2.77 |  | 27.87293 | 0.7633333 | 8.08 | 5.736667 | 5.09 |  | 38.69488 | 1.78

## 45S
试件编号 |  |  |  | 890-120-45-1S |  |  |  |  | 试件编号 |  |  |  |  | 890-120-45-1S
测量位置 | 破坏前 | [7 empty] | 破坏后
| 有字的一边 |  |  |  | 无字的一边 |  |  |  | 有字的一边 | [5 empty] | 无字的一边（断）
| 剪切边mm | 受拉边mm | 斜边mm | 焊缝长度mm | 剪切边mm | 受拉边mm | 斜边mm | 焊缝长度mm | 剪切边mm | 断裂面的尺寸mm | 斜边mm |  | 断裂角度° | 焊根熔透mm | 剪切边mm | 断裂面的尺寸mm | 斜边mm |  | 断裂角度° | 焊根熔透mm
1 | 5 | 5.52 | 7.52 | 70.17 | 5 | 4.2 | 6.8 | 69.85 | 5.52 | 3.98 | 2.48 | 0.9139993 | 23.93598 | 0.52 | 7.05 | 4.58 | 3.47 | 0.9080182 | 24.7671 | 2.05
2 | 5.2 | 4.8 | 7.57 |  | 5.5 | 4.8 | 7.29 |  | 5.77 | 4.97 | 3.27 | 0.8247213 | 34.43976 | 0.57 | 5.35 | 4.34 | 1.87 | 0.9466644 | 18.79731 | -0.15
3 |  |  | 7.37 |  | 4.5 | 5.2 | 7.73 |  | 6.46 | 4.97 | 2.57 | 0.9317141 | 21.29639 |  | 5.68 | 4.14 | 1.6 | 0.9959941 | 5.130194 | 1.18
4 | [14 empty] | 5.77 | 4.18 | 2.94 | 0.8732203 | 29.16496
5
6
7
8
平均值 | 5.1 | 5.16 | 7.486667 | 70.17 | 5 | 4.733333 | 7.273333 | 69.85 | 5.916667 | 4.64 | 2.773333 |  | 26.55738 | 0.545 | 5.9625 | 4.31 | 2.47 |  | 19.46489 | 1.026667
试件编号 |  |  |  | 890-120-45-2S |  |  |  |  | 试件编号 |  |  |  |  | 890-120-45-2S
测量位置 | 破坏前 | [7 empty] | 破坏后
| 有字的一边 |  |  |  | 无字的一边 |  |  |  | 有字的一边 | [5 empty] | 无字的一边（断）
| 剪切边 | 受拉边 | 斜边 | 焊缝长度 | 剪切边 | 受拉边 | 斜边 | 焊缝长度 | 剪切边 | 断裂面的尺寸 | 斜边 |  | 断裂角度 | 焊根熔透 | 剪切边 | 断裂面的尺寸 | 斜边 |  | 断裂角度 | 焊根熔透
1 | 4.7 | 5.3 | 6.82 | 69.3 | 5.8 | 4.9 | 7.77 | 68.85 | 5.28 | 4.29 | 2.48 | 0.8858714 | 27.64105 | 0.58 | 5.81 | 4.54 | 2.11 | 0.9461812 | 18.88304 | 0.01
2 | 4.8 | 5.2 | 7.29 |  | 5.5 | 5 | 7.53 |  | 6.64 | 5.11 | 2.55 | 0.9386745 | 20.16987 | 1.84 | 5.76 | 4.76 | 2.17 | 0.9323628 | 21.19382 | 0.26
3 | 5.1 |  | 7.73 |  | 5 |  | 7.46 |  | 6.04 | 4.83 | 2.6 | 0.9092335 | 24.60036 | 0.94 | 5.91 | 4.77 | 2.37 | 0.9234269 | 22.56768 | 0.91
4 | [8 empty] | 6.13 | 4.74 | 3.31 | 0.8447147 | 32.35862
5
6
7
8
平均值 | 4.866667 | 5.25 | 7.28 | 69.3 | 5.433333 | 4.95 | 7.586667 | 68.85 | 6.0225 | 4.7425 | 2.735 |  | 26.19248 | 1.12 | 5.826667 | 4.69 | 2.216667 |  | 20.88151 | 0.3933333
试件编号 |  |  |  | 890-120-45-3S |  |  |  |  | 试件编号 |  |  |  |  | 890-120-45-3S
测量位置 | 破坏前 | [7 empty] | 破坏后
| 有字的一边 |  |  |  | 无字的一边 |  |  |  | 有字的一边 | [5 empty] | 无字的一边（断）
| 剪切边 | 受拉边 | 45° | 焊缝长度 | 剪切边 | 受拉边 | 45° | 焊缝长度 | 剪切边 | 断裂面的尺寸 |  |  | 断裂角度 | 焊根熔透 | 剪切边 | 断裂面的尺寸 |  |  | 断裂角度 | 焊根熔透
1 | 5.9 | 4.8 | 5.5 | 69.67 | 7.7 | 4.9 | 8.4 | 68.78 | 5.92 | 4.1 | 4.95 | 0.5634867 | 55.70273 | 0.02 | 6.4 | 4.13 | 5.07 | 0.6112288 | 52.32159 | -1.3
2 | 6.2 | 4.5 | 5.2 |  | 7.6 | 5.1 | 8.5 |  | 6.54 | 4.79 | 4.04 | 0.7883731 | 37.96626 | 0.34 | 6.2 | 4.08 | 4.48 | 0.6921252 | 46.20142 | -1.4
3 | 6.1 | 4.9 | 5 |  | 7.8 | 5 | 8.7 |  | 6.59 | 4.88 | 4.59 | 0.7179034 | 44.11835 | 0.49 | 6.3 | 3.97 | 5.57 | 0.4883051 | 60.77076 | -1.5
4 | [8 empty] | 6.36 | 5.11 | 3.7 | 0.8134208 | 35.56849
5
6
7
8
平均值 | 6.066667 | 4.733333 | 5.233333 | 69.67 | 7.7 | 5 | 8.533333 | 68.78 | 6.3525 | 4.72 | 4.32 |  | 43.33896 | 0.2833333 | 6.3 | 4.06 | 5.04 |  | 53.09792 | -1.4

## 45D
试件编号 |  |  |  | 890-120-45-1D | [6 empty] | 试件编号 |  |  | 890-120-45-1D
测量位置 | 破坏前 | [9 empty] | 测量位置 | 破坏后
| 1号边 |  |  |  |  | 2号边 | [5 empty] | 1号边 |  |  |  |  | 2号边
| 剪切边 | 受拉边 | 斜边长度 | 焊缝长度（焊缝） | 焊缝长度（板板） | 剪切边 | 受拉边 | 斜边长度 | 焊缝长度（焊缝） | 焊缝长度（板板） |  | 剪切边 | 断裂面的尺寸 | 自由边长度 |  | 破坏角度 | 剪切边 | 断裂面的尺寸 | 自由边长度 |  | 破坏角度
1 | 5 | 4.7 | 7.16 | 47.86 | 50.02 | 5.1 | 5.1 | 7.28 | 45.12 | 49.2 | 1 | 4.75 | 2.43 | 4.26 | 0.4470349 | 63.4464 | 5.61 | 3.71 | 4.09 | 0.6848595 | 46.77544
2 | 5 | 5.2 | 7.36 |  |  | 5.6 | 4.9 | 7.29 |  |  | 2 | 5.422 | 3.4 | 4.8 | 0.4859853 | 60.92295 | 5.46 | 4.23 | 4.45 | 0.6040492 | 52.83954
3 | 5.1 | 4.8 | 7.33 |  |  | 4.9 | 4.4 | 7.17 |  |  | 3 | 5.08 | 2.68 | 4.26 | 0.5450552 | 56.97156 | 5.28 | 2.61 | 4.46 | 0.5369391 | 57.52449
平均值 | 5.033333 | 4.9 | 7.283333 |  |  | 5.2 | 4.8 | 7.246667 |  |  | 平均值 | 5.084 | 2.836667 | 4.44 | 0.4926918 | 60.44697 | 5.45 | 3.516667 | 4.333333 | 0.6086159 | 52.37982
测量位置 | 3号边 |  |  |  |  | 4号边 |  |  |  |  | 测量位置 | 3号边 |  |  |  |  | 4号边
| 剪切边 | 受拉边 | 斜边长度 | 焊缝长度（焊缝） | 焊缝长度（板板） | 剪切边 | 受拉边 | 斜边长度 | 焊缝长度（焊缝） | 焊缝长度（板板） |  | 剪切边 | 断裂面的尺寸 | 自由边长度 |  | 破坏角度 | 剪切边 | 断裂面的尺寸 | 自由边长度 |  | 破坏角度
1 | 4.9 | 4.8 | 7.18 | 46.5 | 49.75 | 4.8 | 5.1 | 7.26 | 47.68 | 49.61 | 1 | 5.35 | 3.57 | 2.74 | 0.8864054 | 27.57503 | 6.47 | 5.4 | 1.67 | 0.9764726 | 12.45316
2 | 5 | 4.2 | 7.12 |  |  | 4.9 | 5.3 | 7.52 |  |  | 2 | 4.46 | 3.25 | 2.47 | 0.8400552 | 32.85405 | 5.17 | 4.27 | 2.17 | 0.9116933 | 24.25959
3 | 4.8 | 4.6 | 7.14 |  |  | 4.7 | 5.8 | 7.24 |  |  | 3 | 5 | 2.85 | 3.96 | 0.6119614 | 52.26854 | 6.49 | 4.36 | 2.3 | 0.9866927 | 9.357636
平均值 | 4.9 | 4.533333 | 7.146667 |  |  | 4.8 | 5.4 | 7.34 |  |  | 平均值 | 4.936667 | 3.223333 | 3.056667 | 0.779474 | 37.56587 | 6.043333 | 4.676667 | 2.046667 | 0.9582862 | 15.3568
[11 empty] | 试件编号 |  |  | 890-120-45-2D
[11 empty] | 测量位置 | 破坏后
[12 empty] | 1号边 |  |  |  |  | 2号边
[12 empty] | 剪切边 | 断裂面的尺寸 | 自由边长度 |  | 破坏角度 | 剪切边 | 断裂面的尺寸 | 自由边长度 |  | 破坏角度
[11 empty] | 1 | 5.39 | 3.35 | 2.26 | 0.9738044 | 13.14329 | 5.06 | 3.58 | 2.4 | 0.9014728 | 25.64766
试件编号 |  |  |  | 890-120-45-2D | [6 empty] | 2 | 6.11 | 4.51 | 2.69 | 0.9151531 | 23.77252 | 5.72 | 4.37 | 2.19 | 0.9405194 | 19.86103
测量位置 | 破坏前 | [9 empty] | 3 | 6.57 | 4.51 | 2.6 | 0.9575373 | 16.75677 | 4.92 | 3.21 | 2.53 | 0.8899273 | 27.13589
| 1号边 |  |  |  |  | 2号边 |  |  |  |  | 平均值 | 6.023333 | 4.123333 | 2.516667 | 0.9488316 | 17.89086 | 5.233333 | 3.72 | 2.373333 | 0.9106399 | 24.21486
| 剪切边 | 受拉边 | 斜边长度 | 焊缝长度（焊缝） | 焊缝长度（板板） | 剪切边 | 受拉边 | 斜边长度 | 焊缝长度（焊缝） | 焊缝长度（板板） | 测量位置 | 3号边 |  |  |  |  | 4号边
1 | 5.3 | 5 | 7.49 | 47.33 | 49.88 | 4.6 | 4.4 | 7.75 | 44.88 | 47.05 |  | 剪切边 | 断裂面的尺寸 | 自由边长度 |  | 破坏角度 | 剪切边 | 断裂面的尺寸 | 自由边长度 |  | 破坏角度
2 | 5 | 4.5 | 7.28 |  |  | 4.8 | 4.5 | 7.52 |  |  | 1 | 6.14 | 4.9 | 3.73 | 0.7943346 | 37.40755 | 5.68 | 4.19 | 3.88 | 0.7303628 | 43.08318
3 | 5.7 | 4.3 | 7.31 |  |  | 5.4 | 4.7 | 7.11 |  |  | 2 | 5.39 | 4.31 | 4.43 | 0.6027166 | 52.93529 | 5.74 | 3.57 | 3.81 | 0.7607043 | 40.47367
平均值 | 5.333333 | 4.6 | 7.36 |  |  | 4.933333 | 4.533333 | 7.46 |  |  | 3 | 6 | 4.96 | 4.32 | 0.7046237 | 45.20085 | 5.71 | 2.67 | 3.68 | 0.8589504 | 30.80106
测量位置 | 3号边 |  |  |  |  | 4号边 |  |  |  |  | 平均值 | 5.843333 | 4.723333 | 4.16 | 0.7005583 | 45.18123 | 5.71 | 3.476667 | 3.79 | 0.7833392 | 38.11931
| 剪切边 | 受拉边 | 斜边长度 | 焊缝长度（焊缝） | 焊缝长度（板板） | 剪切边 | 受拉边 | 斜边长度 | 焊缝长度（焊缝） | 焊缝长度（板板）
1 | 5.8 | 4.5 | 6.65 | 44.96 | 48.22 | 4.8 | 5.1 | 6.66 | 46.2 | 48
2 | 5.6 | 4.3 | 7.24 |  |  | 4.9 | 4.6 | 7.11
3 | 5.9 | 4.4 | 7.52 |  |  | 4.7 | 4.4 | 6.89 |  |  | 试件编号 |  |  | 890-120-45-3D
平均值 | 5.766667 | 4.4 | 7.136667 |  |  | 4.8 | 4.7 | 6.886667 |  |  | 测量位置 | 破坏后
[12 empty] | 1号边 |  |  |  |  | 2号边
[12 empty] | 剪切边 | 断裂面的尺寸 | 自由边长度 |  | 破坏角度 | 剪切边 | 断裂面的尺寸 | 自由边长度 |  | 破坏角度
[11 empty] | 1 | 5.72 | 6.44 | 3 | 0.884876 | 27.76374 | 6.68 | 4.39 | 2.98 | 0.9176271 | 23.4184
[11 empty] | 2 | 5.49 | 5.57 | 2.37 | 0.9082631 | 24.73358 | 5.21 | 4.72 | 2.44 | 0.8838304 | 27.89207
[11 empty] | 3 | 5.92 | 3.72 | 2.91 | 0.9176271 | 23.4184 | 6.52 | 5.23 | 2.21 | 0.9527854 | 17.67664
[11 empty] | 平均值 | 5.71 | 5.243333 | 2.76 | 0.9035887 | 25.30524 | 6.136667 | 4.78 | 2.543333 | 0.9180809 | 22.9957
试件编号 |  |  |  | 890-120-45-3D | [6 empty] | 测量位置 | 3号边 |  |  |  |  | 4号边
测量位置 | 破坏前 | [10 empty] | 剪切边 | 断裂面的尺寸 | 自由边长度 |  | 破坏角度 | 剪切边 | 断裂面的尺寸 | 自由边长度 |  | 破坏角度
| 1号边 |  |  |  |  | 2号边 |  |  |  |  | 1 | 6.4 | 4.4 | 2.27 | 0.9795295 | 11.61304 | 6.34 | 4.51 | 2.54 | 0.9457445 | 18.9602
| 剪切边 | 受拉边 | 45° | 焊缝长度（焊缝） | 焊缝长度（板板） | 剪切边 | 受拉边 | 45° | 焊缝长度（焊缝） | 焊缝长度（板板） | 2 | 5.91 | 5.18 | 1.94 | 0.9472346 | 18.69566 | 6.44 | 4.99 | 2.8 | 0.9107298 | 24.39359
1 | 6.8 | 4.9 | 7.2 | 46.76 | 48.52 | 5.8 | 5.6 | 6.9 | 50.57 | 49.29 | 3 | 6.95 | 4.84 | 2.38 | 0.9819802 | 10.89349 | 6.61 | 4.89 | 2.36 | 0.9596076 | 16.34031
2 | 6.9 | 4.8 | 7.5 |  |  | 5.5 | 5.5 | 7.3 |  |  | 平均值 | 6.42 | 4.806667 | 2.196667 | 0.9695814 | 13.73406 | 6.463333 | 4.796667 | 2.566667 | 0.938694 | 19.89804
3 | 5 | 4.8 | 6 |  |  | 6.1 | 6.1 | 8.2
平均值 | 6.233333 | 4.833333 | 6.9 |  |  | 5.8 | 5.733333 | 7.466667
测量位置 | 3号边 |  |  |  |  | 4号边
| 剪切边 | 受拉边 | 45° | 焊缝长度（焊缝） | 焊缝长度（板板） | 剪切边 | 受拉边 | 45° | 焊缝长度（焊缝） | 焊缝长度（板板）
1 | 6 | 6.3 | 7.6 | 45.96 | 48.63 | 6.1 | 4.9 | 7.3 | 45.65 | 49
2 | 4.9 | 4.4 | 7.5 |  |  | 6 | 5.2 | 7.7
3 | 5.9 | 5.2 | 7 |  |  | 6.4 | 6.4 | 8.9
平均值 | 5.6 | 5.3 | 7.366667 |  |  | 6.166667 | 5.5 | 7.966667
试件编号 |  |  | 890-120-45-1D
测量位置 | 破坏后
| 1号边 |  |  |  | 2号边
| 剪切边 | 断裂面的尺寸 | 自由边长度 | 破坏角度 | 剪切边 | 断裂面的尺寸 | 自由边长度 | 破坏角度
1
2
3
平均值
测量位置 | 3号边 |  |  |  | 4号边
| 剪切边 | 断裂面的尺寸 | 自由边长度 | 破坏角度 | 剪切边 | 断裂面的尺寸 | 自由边长度 | 破坏角度
1
2
3
平均值
试件编号 |  |  | 890-120-45-2D
测量位置 | 破坏后
| 1号边 |  |  |  | 2号边
| 剪切边 | 断裂面的尺寸 | 自由边长度 | 破坏角度 | 剪切边 | 断裂面的尺寸 | 自由边长度 | 破坏角度
1
2
3
平均值
测量位置 | 3号边 |  |  |  | 4号边
| 剪切边 | 断裂面的尺寸 | 自由边长度 | 破坏角度 | 剪切边 | 断裂面的尺寸 | 自由边长度 | 破坏角度
1
2
3
平均值
试件编号 |  |  | 890-120-45-3D
测量位置 | 破坏后
| 1号边 |  |  |  | 2号边
| 剪切边 | 断裂面的尺寸 | 自由边长度 | 破坏角度 | 剪切边 | 断裂面的尺寸 | 自由边长度 | 破坏角度
1
2
3
平均值
测量位置 | 3号边 |  |  |  | 4号边
| 剪切边 | 断裂面的尺寸 | 自由边长度 | 破坏角度 | 剪切边 | 断裂面的尺寸 | 自由边长度 | 破坏角度
1
2
3
平均值

## 30
试件编号 |  |  |  | 890-120-30-1 | [6 empty] | 试件编号 |  |  | 890-120-30-1
测量位置 | 破坏前 | [9 empty] | 测量位置 | 破坏后
| 1号边 |  |  |  |  | 2号边 | [5 empty] | 1号边 |  |  |  |  | 2号边
| 剪切边 | 受拉边 | 斜边长度 | 焊缝长度（焊缝） | 焊缝长度（板板） | 剪切边 | 受拉边 | 斜边长度 | 焊缝长度（焊缝） | 焊缝长度（板板） |  | 剪切边 | 断裂面的尺寸 | 自由边长度 |  | 破坏角度 | 剪切边 | 断裂面的尺寸 | 自由边长度 |  | 破坏角度
1 | 5 | 4.1 | 7.86 | 53.46 | 59.25 | 4.8 | 4.9 | 7.52 | 54.02 | 58.73 | 1 | 4.73 | 4.42 | 3.23 | 0.7527862 | 41.16769 | 4.97 | 3.45 | 4.53 | 0.4689733 | 62.03233
2 | 4.9 | 4.2 | 7.58 |  |  | 5.2 | 5 | 7.85 |  |  | 2 | 5.76 | 4.99 | 3.42 | 0.8068446 | 36.21122 | 5.31 | 3.55 | 4.63 | 0.5135593 | 59.09879
3 | 4.4 | 4.1 | 7.83 |  |  | 5 | 4.8 | 8.15 |  |  | 3 | 3.94 | 3.66 | 2.61 | 0.7665217 | 39.95744 | 5.21 | 3.4 | 4.66 | 0.4795218 | 61.34582
平均值 | 4.766667 | 4.133333 | 7.756667 |  |  | 5 | 4.9 | 7.84 |  |  | 平均值 | 4.81 | 4.356667 | 3.086667 | 0.7753842 | 39.11212 | 5.163333 | 3.466667 | 4.606667 | 0.4873515 | 60.82565
测量位置 | 3号边 |  |  |  |  | 4号边 |  |  |  |  | 测量位置 | 3号边 |  |  |  |  | 4号边
| 剪切边 | 受拉边 | 斜边长度 | 焊缝长度（焊缝） | 焊缝长度（板板） | 剪切边 | 受拉边 | 斜边长度 | 焊缝长度（焊缝） | 焊缝长度（板板） |  | 剪切边 | 断裂面的尺寸 | 自由边长度 |  | 破坏角度 | 剪切边 | 断裂面的尺寸 | 自由边长度 |  | 破坏角度
1 | 5.8 | 4.5 | 8.3 | 55.6 | 60.58 | 5.1 | 6.2 | 8.31 | 53.81 | 60.79 | 1 | 6.32 | 3.6 | 4.61 | 0.6955498 | 45.92895 | 5.45 | 4.31 | 4.52 | 0.5927798 | 53.64548
2 | 6 | 5.22 | 8.31 |  |  | 5.2 | 5.2 | 8.49 |  |  | 2 | 6.47 | 3.6 | 4.82 | 0.6780976 | 47.30484 | 5.85 | 5.19 | 4.54 | 0.6677371 | 48.10735
3 | 6.5 | 5.8 | 7.84 |  |  | 4.7 | 5.4 | 8.23 |  |  | 3 | 6.09 | 3.37 | 4.41 | 0.7064385 | 45.05412 | 5.56 | 4.35 | 4.29 | 0.6497974 | 49.47367
平均值 | 6.1 | 5.173333 | 8.15 |  |  | 5 | 5.6 | 8.343333 |  |  | 平均值 | 6.293333 | 3.523333 | 4.613333 | 0.693362 | 46.09597 | 5.62 | 4.616667 | 4.45 | 0.6367714 | 50.40883
[11 empty] | 试件编号 |  |  | 890-120-30-2
[11 empty] | 测量位置 | 破坏后
[12 empty] | 1号边 |  |  |  |  | 2号边
[12 empty] | 剪切边 | 断裂面的尺寸 | 自由边长度 |  | 破坏角度 | 剪切边 | 断裂面的尺寸 | 自由边长度 |  | 破坏角度
[11 empty] | 1 | 5.23 | 4.62 | 3.67 | 0.7289861 | 43.19854 | 4.82 | 3 | 5.44 | 0.09124481 | 84.76478
试件编号 |  |  |  | 890-120-30-2 | [6 empty] | 2 | 5.84 | 5.42 | 3.16 | 0.84505 | 32.3227 | 4.35 | 2.83 | 4 | 0.4439868 | 63.64146
测量位置 | 破坏前 | [9 empty] | 3 | 6.1 | 4.02 | 3.78 | 0.7968763 | 37.16716 | 6.27 | 3.41 | 5.55 | 0.4709504 | 61.90399
| 1号边 |  |  |  |  | 2号边 |  |  |  |  | 平均值 | 5.723333 | 4.686667 | 3.536667 | 0.7903041 | 37.5628 | 5.146667 | 3.08 | 4.996667 | 0.335394 | 70.10341
| 剪切边 | 受拉边 | 斜边长度 | 焊缝长度（焊缝） | 焊缝长度（板板） | 剪切边 | 受拉边 | 斜边长度 | 焊缝长度（焊缝） | 焊缝长度（板板） | 测量位置 | 3号边 |  |  |  |  | 4号边
1 | 4.7 | 4 | 8.44 | 55.71 | 59.4 | 5.3 | 4.9 | 7.97 | 52.88 | 59.09 |  | 剪切边 | 断裂面的尺寸 | 自由边长度 |  | 破坏角度 | 剪切边 | 断裂面的尺寸 | 自由边长度 |  | 破坏角度
2 | 5 | 4.1 | 8.14 |  |  | 4.7 | 5.7 | 7.81 |  |  | 1 | 5.86 | 3.02 | 5.95 | 0.227649 | 76.8413 | 5.63 | 4.22 | 4.42 | 0.6306958 | 50.89852
3 | 5 | 4.2 | 7.77 |  |  | 5 | 5.5 | 7.89 |  |  | 2 | 4.8 | 2.93 | 4.86 | 0.2846025 | 73.46491 | 5.32 | 4.76 | 4.16 | 0.6644974 | 48.35622
平均值 | 4.9 | 4.1 | 8.116667 |  |  | 5 | 5.366667 | 7.89 |  |  | 3 | 5.72 | 2.98 | 5.83 | 0.2232218 | 77.10166 | 5.66 | 4.9 | 3.6 | 0.776765 | 39.03467
测量位置 | 3号边 |  |  |  |  | 4号边 |  |  |  |  | 平均值 | 5.46 | 2.976667 | 5.546667 | 0.2451578 | 75.80262 | 5.536667 | 4.626667 | 4.06 | 0.6906527 | 46.09647
| 剪切边 | 受拉边 | 斜边长度 | 焊缝长度（焊缝） | 焊缝长度（板板） | 剪切边 | 受拉边 | 斜边长度 | 焊缝长度（焊缝） | 焊缝长度（板板）
1 | 5.9 | 5.04 | 8.43 | 55.1 | 58.49 | 5 | 5 | 8.16 | 55 | 58.34
2 | 5.5 | 5.03 | 8.45 |  |  | 5.2 | 5.2 | 8.09
3 | 5.8 | 5.08 | 8.48 |  |  | 5.1 | 5.4 | 7.99 |  |  | 试件编号 |  |  | 890-120-30-3
平均值 | 5.733333 | 5.05 | 8.453333 |  |  | 5.1 | 5.2 | 8.08 |  |  | 测量位置 | 破坏后
[12 empty] | 1号边 |  |  |  |  | 2号边
[12 empty] | 剪切边 | 断裂面的尺寸 | 自由边长度 |  | 破坏角度 | 剪切边 | 断裂面的尺寸 | 自由边长度 |  | 破坏角度
[11 empty] | 1 | 5.89 | 4.88 | 4.22 | 0.7079605 | 44.93078 | 4.82 | 3.37 | 2.65 | 0.8485539 | 31.94527
[11 empty] | 2 | 5.36 | 4.44 | 4.33 | 0.6238718 | 51.40057 | 4.78 | 4.57 | 3.42 | 0.7332911 | 42.83699
[11 empty] | 3 | 4.79 | 3.79 | 3.46 | 0.6978203 | 45.74761 | 5.05 | 4.67 | 3.85 | 0.6888057 | 46.46435
[11 empty] | 平均值 | 5.346667 | 4.37 | 4.003333 | 0.6765509 | 47.35966 | 4.883333 | 4.203333 | 3.306667 | 0.7568836 | 40.41554
试件编号 |  |  |  | 890-120-30-3 | [6 empty] | 测量位置 | 3号边 |  |  |  |  | 4号边
测量位置 | 破坏前 | [10 empty] | 剪切边 | 断裂面的尺寸 | 自由边长度 |  | 破坏角度 | 剪切边 | 断裂面的尺寸 | 自由边长度 |  | 破坏角度
| 1号边 |  |  |  |  | 2号边 |  |  |  |  | 1 | 6.89 | 6.66 | 4.66 | 0.7639581 | 40.18561 | 5.83 | 3.39 | 4.98 | 0.5231966 | 58.45308
| 剪切边 | 受拉边 | 45° | 焊缝长度（焊缝） | 焊缝长度（板板） | 剪切边 | 受拉边 | 45° | 焊缝长度（焊缝） | 焊缝长度（板板） | 2 | 5.74 | 5.42 | 3.94 | 0.7521568 | 41.22245 | 5.69 | 2.94 | 5.8 | 0.2205714 | 77.25741
1 | 5.5 | 4.7 | 6 | 55.19 | 57.39 | 3.9 | 4.6 | 4.2 | 61.55 | 58.4 | 3 | 5.92 | 4.83 | 4.18 | 0.7152457 | 44.33666 | 6.64 | 3.56 | 5.41 | 0.581577 | 54.43846
2 | 5.2 | 4.3 | 6.5 |  |  | 4.2 | 4.4 | 4.7 |  |  | 平均值 | 6.183333 | 5.636667 | 4.26 | 0.7437869 | 41.91491 | 6.053333 | 3.296667 | 5.396667 | 0.4417816 | 63.38298
3 | 4.9 | 3.5 | 5.9 |  |  | 5.8 | 5.7 | 5.6
平均值 | 5.2 | 4.166667 | 6.133333 |  |  | 4.633333 | 4.9 | 4.833333
测量位置 | 3号边 |  |  |  |  | 4号边
| 剪切边 | 受拉边 | 45° | 焊缝长度（焊缝） | 焊缝长度（板板） | 剪切边 | 受拉边 | 45° | 焊缝长度（焊缝） | 焊缝长度（板板）
1 | 7 | 6 | 6.5 | 58.56 | 58.25 | 7 | 6 | 8 | 57.29 | 57.85
2 | 6 | 5.8 | 5.5 |  |  | 6 | 5.6 | 7.2
3 | 5 | 6 | 5 |  |  | 6.1 | 5 | 6.8
平均值 | 6 | 5.933333 | 5.666667 |  |  | 6.366667 | 5.533333 | 7.333333
试件编号 |  |  | 890-120-30-1
测量位置 | 破坏后
| 1号边 |  |  |  | 2号边
| 剪切边 | 断裂面的尺寸 | 自由边长度 | 破坏角度 | 剪切边 | 断裂面的尺寸 | 自由边长度 | 破坏角度
1
2
3
平均值
测量位置 | 3号边 |  |  |  | 4号边
| 剪切边 | 断裂面的尺寸 | 自由边长度 | 破坏角度 | 剪切边 | 断裂面的尺寸 | 自由边长度 | 破坏角度
1
2
3
平均值
试件编号 |  |  | 890-120-30-2
测量位置 | 破坏后
| 1号边 |  |  |  | 2号边
| 剪切边 | 断裂面的尺寸 | 自由边长度 | 破坏角度 | 剪切边 | 断裂面的尺寸 | 自由边长度 | 破坏角度
1
2
3
平均值
测量位置 | 3号边 |  |  |  | 4号边
| 剪切边 | 断裂面的尺寸 | 自由边长度 | 破坏角度 | 剪切边 | 断裂面的尺寸 | 自由边长度 | 破坏角度
1
2
3
平均值
试件编号 |  |  | 890-120-30-3
测量位置 | 破坏后
| 1号边 |  |  |  | 2号边
| 剪切边 | 断裂面的尺寸 | 自由边长度 | 破坏角度 | 剪切边 | 断裂面的尺寸 | 自由边长度 | 破坏角度
1
2
3
平均值
测量位置 | 3号边 |  |  |  | 4号边
| 剪切边 | 断裂面的尺寸 | 自由边长度 | 破坏角度 | 剪切边 | 断裂面的尺寸 | 自由边长度 | 破坏角度
1
2
3
平均值

## 15
试件编号 |  |  |  | 890-120-15-1 | [6 empty] | 试件编号 |  |  | 890-120-15-1
测量位置 | 破坏前 | [9 empty] | 测量位置 | 破坏后
| 1号边 |  |  |  |  | 2号边 | [5 empty] | 1号边 |  |  |  |  | 2号边
| 剪切边 | 受拉边 | 斜边长度 | 焊缝长度（焊缝） | 焊缝长度（板板） | 剪切边 | 受拉边 | 斜边长度 | 焊缝长度（焊缝） | 焊缝长度（板板） |  | 剪切边 | 断裂面的尺寸 | 自由边长度 |  | 破坏角度 | 剪切边 | 断裂面的尺寸 | 自由边长度 |  | 破坏角度
1 | 5 | 4.8 | 7.75 | 42.02 | 46.75 | 5 | 4.5 | 7.52 | 42.11 | 49.18 | 1 | 6.13 | 3.8 | 3.36 | 0.8742015 | 29.04938 |  |  |  | #DIV/0! | #DIV/0!
2 | 4.5 | 4.9 | 7.57 |  |  | 5.7 | 4.7 | 7.65 |  |  | 2 | 6.33 | 3.43 | 4.02 | 0.8215172 | 34.76304 |  |  |  | #DIV/0! | #DIV/0!
3 | 4.9 | 4.7 | 8.13 |  |  | 5.9 | 4.7 | 7.58 |  |  | 3 | 5.8 | 3.48 | 3.03 | 0.9059032 | 25.0548 |  |  |  | #DIV/0! | #DIV/0!
平均值 | 4.8 | 4.8 | 7.816667 |  |  | 5.533333 | 4.633333 | 7.583333 |  |  | 平均值 | 6.086667 | 3.57 | 3.47 | 0.8672073 | 29.62241 | #DIV/0! | #DIV/0! | #DIV/0! | #DIV/0! | #DIV/0!
测量位置 | 3号边 |  |  |  |  | 4号边 |  |  |  |  | 测量位置 | 3号边 |  |  |  |  | 4号边
| 剪切边 | 受拉边 | 斜边长度 | 焊缝长度（焊缝） | 焊缝长度（板板） | 剪切边 | 受拉边 | 斜边长度 | 焊缝长度（焊缝） | 焊缝长度（板板） |  | 剪切边 | 断裂面的尺寸 | 自由边长度 |  | 破坏角度 | 剪切边 | 断裂面的尺寸 | 自由边长度 |  | 破坏角度
1 | 6 | 6.2 | 7.87 | 42.33 | 49.48 | 4.2 | 4 | 7.73 | 41.41 | 48.42 | 1 | 5.82 | 2.96 | 3.41 | 0.8999112 | 25.8536 |  |  |  | #DIV/0! | #DIV/0!
2 | 6 | 5.5 | 7.71 |  |  | 4.8 | 4.1 | 8.36 |  |  | 2 | 5.91 | 2.87 | 4.18 | 0.757371 | 40.76702 |  |  |  | #DIV/0! | #DIV/0!
3 | 5.8 | 5.7 | 7.85 |  |  | 4.5 | 4.1 | 8.2 |  |  | 3 | 5.71 | 2.5 | 5.28 | 0.3844378 | 67.39116 |  |  |  | #DIV/0! | #DIV/0!
平均值 | 5.933333 | 5.8 | 7.81 |  |  | 4.5 | 4.066667 | 8.096667 |  |  | 平均值 | 5.813333 | 2.776667 | 4.29 | 0.6805733 | 44.67059 | #DIV/0! | #DIV/0! | #DIV/0! | #DIV/0! | #DIV/0!
[11 empty] | 试件编号 |  |  | 890-120-15-2
[11 empty] | 测量位置 | 破坏后
[12 empty] | 1号边 |  |  |  |  | 2号边
[12 empty] | 剪切边 | 断裂面的尺寸 | 自由边长度 |  | 破坏角度 | 剪切边 | 断裂面的尺寸 | 自由边长度 |  | 破坏角度
[11 empty] | 1 | 3.92 | 3.48 | 2.48 | 0.7816678 | 38.58646 | 4.91 | 3.34 | 4.09 | 0.5651304 | 55.58865
试件编号 |  |  |  | 890-120-15-2 | [6 empty] | 2 | 4.52 | 3.87 | 3.22 | 0.715708 | 44.29875 | 6 | 3.8 | 4.21 | 0.7174539 | 44.15533
测量位置 | 破坏前 | [9 empty] | 3 | 5.31 | 3.99 | 2.84 | 0.8507757 | 31.70386 | 5.04 | 3.19 | 4.19 | 0.5604568 | 55.91261
| 1号边 |  |  |  |  | 2号边 |  |  |  |  | 平均值 | 4.583333 | 3.78 | 2.846667 | 0.7827172 | 38.19636 | 5.316667 | 3.443333 | 4.163333 | 0.6143471 | 51.88553
| 剪切边 | 受拉边 | 斜边长度 | 焊缝长度（焊缝） | 焊缝长度（板板） | 剪切边 | 受拉边 | 斜边长度 | 焊缝长度（焊缝） | 焊缝长度（板板） | 测量位置 | 3号边 |  |  |  |  | 4号边
1 | 5 | 4.2 | 7.48 | 44.68 | 47.66 | 5.8 | 5.5 | 7.39 | 44.61 | 49.25 |  | 剪切边 | 断裂面的尺寸 | 自由边长度 |  | 破坏角度 | 剪切边 | 断裂面的尺寸 | 自由边长度 |  | 破坏角度
2 | 4.3 | 4.4 | 7.15 |  |  | 4.9 | 5.4 | 7.56 |  |  | 1 | 3.9 | 2.78 | 2.9 | 0.6700055 | 47.93251 | 3.74 | 3.94 | 2.68 | 0.7576481 | 40.7427
3 | 4.4 | 4.5 | 7.49 |  |  | 4.3 |  | 7.69 |  |  | 2 | 4.88 | 3.28 | 3.81 | 0.6265213 | 51.20607 | 4.44 | 3.86 | 2.96 | 0.7542011 | 41.04439
平均值 | 4.566667 | 4.366667 | 7.373333 |  |  | 5 | 5.45 | 7.546667 |  |  | 3 | 5.34 | 3.75 | 3.75 | 0.712 | 44.60213 | 4.81 | 3.95 | 3.46 | 0.7044133 | 45.21784
测量位置 | 3号边 |  |  |  |  | 4号边 |  |  |  |  | 平均值 | 4.706667 | 3.27 | 3.486667 | 0.6695089 | 47.91357 | 4.33 | 3.916667 | 3.033333 | 0.7387542 | 42.33498
| 剪切边 | 受拉边 | 斜边长度 | 焊缝长度（焊缝） | 焊缝长度（板板） | 剪切边 | 受拉边 | 斜边长度 | 焊缝长度（焊缝） | 焊缝长度（板板）
1 | 6 | 4.8 | 7.86 | 42.67 | 48 | 5 | 4.8 | 7.51 | 43.46 | 48.29
2 | 5.9 | 4.7 | 7.87 |  |  | 5.05 | 4.9 | 7.6
3 | 6.1 |  |  |  |  | 4.1 | 4.7 |  |  |  | 试件编号 |  |  | 890-120-15-3
平均值 | 6 | 4.75 | 7.865 |  |  | 4.716667 | 4.8 | 7.555 |  |  | 测量位置 | 破坏后
[12 empty] | 1号边 |  |  |  |  | 2号边
[12 empty] | 剪切边 | 断裂面的尺寸 | 自由边长度 |  | 破坏角度 | 剪切边 | 断裂面的尺寸 | 自由边长度 |  | 破坏角度
[11 empty] | 1 | 5.42 | 4.17 | 1.99 | 0.946959 | 18.74485 |  |  |  | #DIV/0! | #DIV/0!
[11 empty] | 2 | 5.29 | 3.9 | 2.43 | 0.9037177 | 25.34887 |  |  |  | #DIV/0! | #DIV/0!
[11 empty] | 3 | 5.83 | 4.86 | 2.29 | 0.9240624 | 22.4726 |  |  |  | #DIV/0! | #DIV/0!
[11 empty] | 平均值 | 5.513333 | 4.31 | 2.236667 | 0.9249131 | 22.18877 | #DIV/0! | #DIV/0! | #DIV/0! | #DIV/0! | #DIV/0!
试件编号 |  |  |  | 890-120-15-3 | [6 empty] | 测量位置 | 3号边 |  |  |  |  | 4号边
测量位置 | 破坏前 | [10 empty] | 剪切边 | 断裂面的尺寸 | 自由边长度 |  | 破坏角度 | 剪切边 | 断裂面的尺寸 | 自由边长度 |  | 破坏角度
| 1号边 |  |  |  |  | 2号边 |  |  |  |  | 1 |  |  |  | #DIV/0! | #DIV/0! | 7.1 | 4.24 | 7.53 | 0.1941054 | 78.80753
| 剪切边 | 受拉边 | 45° | 焊缝长度（焊缝） | 焊缝长度（板板） | 剪切边 | 受拉边 | 45° | 焊缝长度（焊缝） | 焊缝长度（板板） | 2 |  |  |  | #DIV/0! | #DIV/0! | 6.18 | 4.44 | 6.37 | 0.3157727 | 71.59253
1 | 6.8 | 5.5 | 8.25 | 44.7 | 46.81 | 5.7 | 6.5 | 6.9 | 36.14 | 45.88 | 3 |  |  |  | #DIV/0! | #DIV/0! | 5.16 | 3.18 | 4.66 | 0.4577544 | 62.7577
2 | 7.1 | 5.7 | 7.65 |  |  | 5.2 | 6.3 | 6.4 |  |  | 平均值 | #DIV/0! | #DIV/0! | #DIV/0! | #DIV/0! | #DIV/0! | 6.146667 | 3.953333 | 6.186667 | 0.3225442 | 71.05259
3 | 5.2 | 4.9 | 7.3 |  |  | 4.8 | 5.1 | 4.1
平均值 | 6.366667 | 5.366667 | 7.733333 |  |  | 5.233333 | 5.966667 | 5.8
测量位置 | 3号边 |  |  |  |  | 4号边
| 剪切边 | 受拉边 | 45° | 焊缝长度（焊缝） | 焊缝长度（板板） | 剪切边 | 受拉边 | 45° | 焊缝长度（焊缝） | 焊缝长度（板板）
1 | 4.5 | 5.6 | 7.26 | 42.17 | 45.79 | 6.2 | 5.1 | 7.8 | 45.78 | 45.96
2 | 4.9 | 6 | 6.45 |  |  | 5.2 | 4.9 | 8
3 | 4.2 | 5 | 5.5 |  |  | 4.9 | 4.2 | 7.2
平均值 | 4.533333 | 5.533333 | 6.403333 |  |  | 5.433333 | 4.733333 | 7.666667
试件编号 |  |  | 890-120-15-1
测量位置 | 破坏后
| 1号边 |  |  |  | 2号边
| 剪切边 | 断裂面的尺寸 | 自由边长度 | 破坏角度 | 剪切边 | 断裂面的尺寸 | 自由边长度 | 破坏角度
1
2
3
平均值
测量位置 | 3号边 |  |  |  | 4号边
| 剪切边 | 断裂面的尺寸 | 自由边长度 | 破坏角度 | 剪切边 | 断裂面的尺寸 | 自由边长度 | 破坏角度
1
2
3
平均值
试件编号 |  |  | 890-120-15-2
测量位置 | 破坏后
| 1号边 |  |  |  | 2号边
| 剪切边 | 断裂面的尺寸 | 自由边长度 | 破坏角度 | 剪切边 | 断裂面的尺寸 | 自由边长度 | 破坏角度
1
2
3
平均值
测量位置 | 3号边 |  |  |  | 4号边
| 剪切边 | 断裂面的尺寸 | 自由边长度 | 破坏角度 | 剪切边 | 断裂面的尺寸 | 自由边长度 | 破坏角度
1
2
3
平均值
试件编号 |  |  | 890-120-15-3
测量位置 | 破坏后
| 1号边 |  |  |  | 2号边
| 剪切边 | 断裂面的尺寸 | 自由边长度 | 破坏角度 | 剪切边 | 断裂面的尺寸 | 自由边长度 | 破坏角度
1
2
3
平均值
测量位置 | 3号边 |  |  |  | 4号边
| 剪切边 | 断裂面的尺寸 | 自由边长度 | 破坏角度 | 剪切边 | 断裂面的尺寸 | 自由边长度 | 破坏角度
1
2
3
平均值

## 0
试件编号 |  |  |  | 890-120-0-1 | [6 empty] | 试件编号 |  |  | 890-120-0-1
测量位置 | 破坏前 | [9 empty] | 测量位置 | 破坏后
| 1号边 |  |  |  |  | 2号边 | [5 empty] | 1号边 |  |  |  |  | 2号边
| 剪切边 | 受拉边 | 斜边长度 | 焊缝长度（焊缝） | 焊缝长度（板板） | 剪切边 | 受拉边 | 斜边长度 | 焊缝长度（焊缝） | 焊缝长度（板板） |  | 剪切边 | 断裂面的尺寸 | 自由边长度 |  | 破坏角度 | 剪切边 | 断裂面的尺寸 | 自由边长度 |  | 破坏角度
1 | 5.7 | 6 | 7.1 | 27.48 |  | 5.3 | 5 | 7.84 | 27.55 |  | 1 | 4.3 | 2.62 | 3.05 | 0.7124046 | 44.5691 | 5.14 | 3.02 | 2.6 | 0.9270235 | 22.02452
2 | 5.2 | 5.7 | 7.2 |  |  | 6.1 | 5 | 7.41 |  |  | 2 | 3.88 | 2.33 | 2.99 | 0.6384231 | 50.32567 | 5.78 | 3.22 | 3.02 | 0.931043 | 21.40201
3 | 4.9 | 4.6 | 7.18 |  |  | 5.7 | 5 | 7.53 |  |  | 3 | 3.42 | 2.37 | 2.13 | 0.7881412 | 37.98785 | 5.57 | 3.62 | 3.82 | 0.7324385 | 42.90879
平均值 | 5.266667 | 5.433333 | 7.16 |  |  | 5.7 | 5 | 7.593333 |  |  | 平均值 | 3.866667 | 2.44 | 2.723333 | 0.7129896 | 44.29421 | 5.496667 | 3.286667 | 3.146667 | 0.8635017 | 28.77844
测量位置 | 3号边 |  |  |  |  | 4号边 |  |  |  |  | 测量位置 | 3号边 |  |  |  |  | 4号边
| 剪切边 | 受拉边 | 斜边长度 | 焊缝长度（焊缝） | 焊缝长度（板板） | 剪切边 | 受拉边 | 斜边长度 | 焊缝长度（焊缝） | 焊缝长度（板板） |  | 剪切边 | 断裂面的尺寸 | 自由边长度 |  | 破坏角度 | 剪切边 | 断裂面的尺寸 | 自由边长度 |  | 破坏角度
1 | 5.4 | 5.9 | 7.12 | 28.1 |  | 5.2 | 4.8 | 7.2 | 31.58 |  | 1 | 4.72 | 3.43 | 3.06 | 0.7622085 | 40.34072 | 7.88 | 4.2 | 7.76 | 0.2948513 | 72.85138
2 | 4.8 | 5.2 | 7.75 |  |  | 5.3 | 4.3 | 7.54 |  |  | 2 | 5.67 | 4.29 | 3.27 | 0.8193473 | 34.98049 | 8.04 | 3.87 | 7.07 | 0.4761978 | 61.56263
3 | 5.5 | 5.2 | 7.19 |  |  | 4.9 | 4.1 | 7.77 |  |  | 3 | 5.07 | 4.28 | 3.38 | 0.7511406 | 41.31073 | 7.9 | 4.95 | 7.08 | 0.4703503 | 61.94296
平均值 | 5.233333 | 5.433333 | 7.353333 |  |  | 5.133333 | 4.4 | 7.503333 |  |  | 平均值 | 5.153333 | 4 | 3.236667 | 0.7775654 | 38.87731 | 7.94 | 4.34 | 7.303333 | 0.4137998 | 65.45232
[11 empty] | 试件编号 |  |  | 890-120-0-2
[11 empty] | 测量位置 | 破坏后
试件编号 |  |  |  | 890-120-0-2 | [7 empty] | 1号边 |  |  |  |  | 2号边
测量位置 | 破坏前 | [10 empty] | 剪切边 | 断裂面的尺寸 | 自由边长度 |  | 破坏角度 | 剪切边 | 断裂面的尺寸 | 自由边长度 |  | 破坏角度
| 1号边 |  |  |  |  | 2号边 |  |  |  |  | 1 | 6.15 | 4.13 | 4.52 | 0.6781433 | 47.30128 | 4.64 | 4.07 | 2.94 | 0.7797514 | 38.76218
| 剪切边 | 受拉边 | 斜边长度 | 焊缝长度（焊缝） | 焊缝长度（板板） | 剪切边 | 受拉边 | 斜边长度 | 焊缝长度（焊缝） | 焊缝长度（板板） | 2 | 4.55 | 3.19 | 4.73 | 0.293007 | 72.96193 | 5.22 | 4.52 | 3.64 | 0.7296053 | 43.14668
1 | 5.7 | 4.9 | 7.32 | 29.28 |  | 4.6 | 4.8 | 7.77 | 27.79 |  | 3 | 4.88 | 2.88 | 4.64 | 0.3763661 | 67.89123 | 5.84 | 4.82 | 3.74 | 0.7700222 | 39.64412
2 | 5.7 | 4.9 | 7.48 |  |  | 5.2 | 4.6 | 7.8 |  |  | 平均值 | 5.193333 | 3.4 | 4.63 | 0.4491721 | 62.71815 | 5.233333 | 4.47 | 3.44 | 0.759793 | 40.51766
3 | 5.8 | 4.9 | 7.29 |  |  | 5.6 | 4.4 | 7.61 |  |  | 测量位置 | 3号边 |  |  |  |  | 4号边
平均值 | 5.733333 | 4.9 | 7.363333 |  |  | 5.133333 | 4.6 | 7.726667 |  |  |  | 剪切边 | 断裂面的尺寸 | 自由边长度 |  | 破坏角度 | 剪切边 | 断裂面的尺寸 | 自由边长度 |  | 破坏角度
测量位置 | 3号边 |  |  |  |  | 4号边 |  |  |  |  | 1 | 4.81 | 4.29 | 3.39 | 0.7280893 | 43.27355 | 5.01 | 3.14 | 4.25 | 0.5370533 | 57.51673
| 剪切边 | 受拉边 | 斜边长度 | 焊缝长度（焊缝） | 焊缝长度（板板） | 剪切边 | 受拉边 | 斜边长度 | 焊缝长度（焊缝） | 焊缝长度（板板） | 2 | 5.16 | 4.32 | 4.14 | 0.6313792 | 50.84805 | 5.26 | 3.43 | 4.19 | 0.6062699 | 52.67972
1 | 5.2 | 4.5 | 7.23 | 28.17 |  | 5.5 | 5.1 | 7.16 | 27.98 |  | 3 | 4.77 | 4.16 | 3.4 | 0.7180923 | 44.1028 | 5.53 | 3.45 | 4.21 | 0.6488796 | 49.54282
2 | 5.3 | 4.5 | 7.29 |  |  | 5.1 | 4.9 | 7.52 |  |  | 平均值 | 4.913333 | 4.256667 | 3.643333 | 0.6925203 | 46.0748 | 5.266667 | 3.34 | 4.216667 | 0.5974009 | 53.24642
3 | 5.7 | 4.9 | 7.32 |  |  | 5.9 | 4.8 | 7.51
平均值 | 5.4 | 4.633333 | 7.28 |  |  | 5.5 | 4.933333 | 7.396667
[11 empty] | 试件编号 |  |  | 890-120-0-3
[11 empty] | 测量位置 | 破坏后
[12 empty] | 1号边 |  |  |  |  | 2号边
[12 empty] | 剪切边 | 断裂面的尺寸 | 自由边长度 |  | 破坏角度 | 剪切边 | 断裂面的尺寸 | 自由边长度 |  | 破坏角度
[11 empty] | 1 | 8.34 | 4.53 | 7.68 | 0.4115132 | 65.70007 | 5.41 | 5.02 | 4.03 | 0.7037948 | 45.26774
试件编号 |  |  |  | 890-120-0-3 | [6 empty] | 2 | 7.28 | 4.13 | 7.25 | 0.2909028 | 73.08799 | 6.54 | 4.53 | 4.26 | 0.7619084 | 40.36727
测量位置 | 破坏前 | [9 empty] | 3 | 7.65 | 4.35 | 6.9 | 0.4482759 | 63.36688 | 5.69 | 4.83 | 4.46 | 0.6515626 | 49.34048
| 1号边 |  |  |  |  | 2号边 |  |  |  |  | 平均值 | 7.756667 | 4.336667 | 7.276667 | 0.3835639 | 67.38498 | 5.88 | 4.793333 | 4.25 | 0.7057553 | 44.99183
| 剪切边 | 受拉边 | 45° | 焊缝长度（焊缝） | 焊缝长度（板板） | 剪切边 | 受拉边 | 45° | 焊缝长度（焊缝） | 焊缝长度（板板） | 测量位置 | 3号边 |  |  |  |  | 4号边
1 | 8.9 | 6 | 6.25 | 32.51 |  | 4.3 | 5.3 | 2.9 | 30.2 |  |  | 剪切边 | 断裂面的尺寸 | 自由边长度 |  | 破坏角度 | 剪切边 | 断裂面的尺寸 | 自由边长度 |  | 破坏角度
2 | 7.9 | 5.8 | 7.35 |  |  | 4.8 | 5.1 | 5.5 |  |  | 1 | 6.07 | 5.61 | 3.02 | 0.869191 | 29.63524 | 3.88 | 2.98 | 2.53 | 0.7582293 | 40.69166
3 | 6.7 | 5.8 | 8.3 |  |  | 5.1 | 4.9 | 6.5 |  |  | 2 | 5.85 | 4.76 | 3.47 | 0.8051282 | 36.37736 | 5.31 | 4.8 | 3.46 | 0.7702546 | 39.62324
平均值 | 7.833333 | 5.866667 | 7.3 |  |  | 4.733333 | 5.1 | 4.966667 |  |  | 3 | 6.45 | 3.89 | 3.91 | 0.8259401 | 34.31608 | 5.89 | 4.79 | 3.92 | 0.7491165 | 41.48609
测量位置 | 3号边 |  |  |  |  | 4号边 |  |  |  |  | 平均值 | 6.123333 | 4.753333 | 3.466667 | 0.8334198 | 33.44289 | 5.026667 | 4.19 | 3.303333 | 0.7592001 | 40.60033
| 剪切边 | 受拉边 | 45° | 焊缝长度（焊缝） | 焊缝长度（板板） | 剪切边 | 受拉边 | 45° | 焊缝长度（焊缝） | 焊缝长度（板板）
1 | 6.2 | 5.9 | 6.9 | 31.49 |  | 5.7 | 6.5 | 7.3 | 30.51
2 | 6.6 | 5.6 | 7.28 |  |  | 4.8 | 5.4 | 6.25
3 | 5.9 | 6 | 4.2 |  |  | 6.1 | 5.3 | 4.75
平均值 | 6.233333 | 5.833333 | 6.126667 |  |  | 5.533333 | 5.733333 | 6.1
试件编号 |  |  | 890-120-0-1
测量位置 | 破坏后
| 1号边 |  |  |  | 2号边
| 剪切边 | 断裂面的尺寸 | 自由边长度 | 破坏角度 | 剪切边 | 断裂面的尺寸 | 自由边长度 | 破坏角度
1
2
3
平均值
测量位置 | 3号边 |  |  |  | 4号边
| 剪切边 | 断裂面的尺寸 | 自由边长度 | 破坏角度 | 剪切边 | 断裂面的尺寸 | 自由边长度 | 破坏角度
1
2
3
平均值
试件编号 |  |  | 890-120-0-2
测量位置 | 破坏后
| 1号边 |  |  |  | 2号边
| 剪切边 | 断裂面的尺寸 | 自由边长度 | 破坏角度 | 剪切边 | 断裂面的尺寸 | 自由边长度 | 破坏角度
1
2
3
平均值
测量位置 | 3号边 |  |  |  | 4号边
| 剪切边 | 断裂面的尺寸 | 自由边长度 | 破坏角度 | 剪切边 | 断裂面的尺寸 | 自由边长度 | 破坏角度
1
2
3
平均值
试件编号 |  |  | 890-120-0-3
测量位置 | 破坏后
| 1号边 |  |  |  | 2号边
| 剪切边 | 断裂面的尺寸 | 自由边长度 | 破坏角度 | 剪切边 | 断裂面的尺寸 | 自由边长度 | 破坏角度
1
2
3
平均值
测量位置 | 3号边 |  |  |  | 4号边
| 剪切边 | 断裂面的尺寸 | 自由边长度 | 破坏角度 | 剪切边 | 断裂面的尺寸 | 自由边长度 | 破坏角度
1
2
3
平均值

## 承载能力与变形能力
|  | 极限荷载 | 断裂荷载 | 极限荷载对应的变形 |  |  |  |  | 断裂荷载对应的变形 |  |  |  |  | 荷载比 | 变形比 | 破坏方式 | 荷载比 | 变形比
|  |  |  | 有字的一边 | 无字的一边 | 平均 | 两侧变形差值 | 差值/平均值 | 有字的一边 | 无字的一边 | 平均 | 两侧变形差值 | 差值/平均值
0 | 890-120-0-1 | 293.946 | 285.319 | 0.596 | 0.552 | 0.574 | 0.044 | 0.07665505 | 0.715 | 0.671 | 0.693 | 0.044 | 0.06349206 | 0.9706511 | 1.207317 | 双边 | 0.9706511 | 1.207317
| 890-120-0-2 | 327.812 | 290.9601 | 0.506 | 0.469 | 0.487 | 0.037 | 0.07597536 | 0.635 | 0.596 | 0.616 | 0.039 | 0.06331169 | 0.8875822 | 1.264887 | 双边 | 0.8875822 | 1.264887
| 890-120-0-3 | 359.747 | [13 empty] | 双边 | 0 | #DIV/0!
15 | 890-120-15-1 | 339.013 | 214.6545 | 0.079 | 0.135 | 0.107 | 0.056 | 0.5233645 | 0.114 | 0.23 | 0.172 | 0.116 | 0.6744186 | 0.633 | 1.611 | 单边 | 0.6331748 | 1.607477
| 890-120-15-2 | 492.144 | 314.1589 | 0.334 | 0.298 | 0.316 | 0.036 | 0.1139241 | 0.555 | 0.477 | 0.516 | 0.078 | 0.1511628 | 0.638 | 1.631 | 双边 | 0.6383475 | 1.632911
| 890-120-15-3 | 530.461 | 451.7386 | 0.256 | 0.232 | 0.244 | 0.024 | 0.09836066 | 0.268 | 0.239 | 0.254 | 0.029 | 0.1141732 | 0.852 | 1.039 | 双边 | 0.8515963 | 1.040984
30 | 890-120-30-1 | 426.655 | 354.7673 | 0.061 | 0.06 | 0.061 | 0.001 | 0.01639344 | 0.061 | 0.061 | 0.061 | 0 | 0 | 0.832 | 1.001 | 双边 | 0.8315086 | 1
| 890-120-30-2 | 446.813 | 437.754 | 0.107 | 0.143 | 0.125 | 0.036 | 0.288 | 0.114 | 0.162 | 0.138 | 0.048 | 0.3478261 | 0.98 | 1.103 | 双边 | 0.9797253 | 1.104
| 890-120-30-3 | 633.47 | 632.7 | 0.392 | 0.362 | 0.377 | 0.03 | 0.0795756 | 0.42 | 0.399 | 0.409 | 0.021 | 0.05134474 | 0.999 | 1.085 | 双边 | 0.9987845 | 1.084881
45 | 890-120-45D-1 | 427.736 | 425.4455 | 0.111 | 0.096 | 0.104 | 0.015 | 0.1442308 | 0.122 | 0.1 | 0.111 | 0.022 | 0.1981982 | 0.995 | 1.068 | 双边 | 0.9946451 | 1.067308
| 890-120-45D-2 | 381.074 | 343.2081 | 0.046 | 0.096 | 0.071 | 0.05 | 0.7042254 | 0.055 | 0.138 | 0.096 | 0.083 | 0.8645833 | 0.901 | 1.355 | 单边 | 0.9006337 | 1.352113
| 890-120-45D-3 | 673.314 | 639.1044 | 0.398 | 0.406 | 0.402 | 0.008 | 0.0199005 | 0.533 | 0.507 | 0.52 | 0.026 | 0.05 | 0.949 | 1.293 | 双边 | 0.9491922 | 1.293532
45 | 890-120-45S-1 | 570.23 | [13 empty] | 双边 | 0 | #DIV/0!
| 890-120-45S-2 | 561.09 | [13 empty] | 双边 | 0 | #DIV/0!
| 890-120-45S-3 | 619.918 | 619.0605 | 0.334 | 0.293 | 0.314 | 0.041 | 0.1305732 | 0.373 | 0.336 | 0.354 | 0.037 | 0.1045198 | 0.999 | 1.129 | 双边 | 0.9986168 | 1.127389
60 | 890-120-60-1 | 413.9 | [13 empty] | 双边 | 0 | #DIV/0!
| 890-120-60-2 | 388.8025 | 353.214 | 0.17369 | 0.223347 | 0.1985185 | 0.049657 | 0.2501379 | 0.177394 | 0.233531 | 0.2054625 | 0.056137 | 0.2732226 | 0.9084664 | 1.034979 | 双边 | 0.9084664 | 1.034979
| 890-120-60-3 | 429.7823 | 424.0878 | 0.065611 | 0.063904 | 0.0647575 | 0.001707 | 0.02635988 | 0.07033 | 0.067267 | 0.0687985 | 0.003063 | 0.04452132 | 0.9867503 | 1.062402 | 双边 | 0.9867503 | 1.062402
75 | 890-120-75-1 | 421.5064 | 340.486 | 0.242994 | 0.230029 | 0.2365115 | 0.012965 | 0.05481763 | 0.247374 | 0.232737 | 0.2400555 | 0.014637 | 0.0609734 | 0.8077837 | 1.014984 | 双边 | 0.8077837 | 1.014984
| 890-120-75-2 | 357.058 | 347.5525 | 0.203533 | 0.220632 | 0.2120825 | 0.017099 | 0.08062429 | 0.206309 | 0.222522 | 0.2144155 | 0.016213 | 0.07561487 | 0.9733783 | 1.011 | 双边 | 0.9733783 | 1.011
| 890-120-75-3 | 449.0023 | 447.5369 | 0.203038 | 0.195366 | 0.199202 | 0.007672 | 0.03851367 | 0.209126 | 0.198547 | 0.2038365 | 0.010579 | 0.05189944 | 0.9967363 | 1.023265 | 双边 | 0.9967363 | 1.023265
90 | 890-120-90-1 | 404.2933 | 304.2144 | 0.208562 | 0.309982 | 0.259272 | 0.10142 | 0.3911722 | 0.24202 | 0.377255 | 0.3096375 | 0.135235 | 0.4367527 | 0.7524597 | 1.194257 | 双边 | 0.7524597 | 1.194257
| 890-120-90-2 | 329.3123 | 292.7638 | 0.105016 | 0.119107 | 0.1120615 | 0.014091 | 0.1257435 | 0.110016 | 0.121428 | 0.115722 | 0.011412 | 0.09861565 | 0.8890157 | 1.032665 | 双边 | 0.8890157 | 1.032665
| 890-120-90-3 | 396.0712 | 356.5918 | 0.267764 | 0.163343 | 0.2155535 | 0.104421 | 0.4844319 | 0.342711 | 0.192732 | 0.2677215 | 0.149979 | 0.5602053 | 0.9003225 | 1.242019 | 单边 | 0.9003225 | 1.242019