## 焊缝计算过程
正面角焊缝（6和14mm焊脚尺寸）
母材 | 焊材 | 焊缝金属强度Mpa | 焊脚尺寸mm | 有效计算长度mm | 设计破坏处承载力kN | 焊件厚度mm | 母材强度（不屈服）Mpa | 母材承载力kN | 加强部位焊脚尺寸mm | 加强部位焊缝有效长度mm | 侧面角焊缝承载力kN | 安全储备（两侧焊缝） | 安全储备（母材/焊缝）
Q460 | ER59 | 590 | 6 | 70 | 160.01685 | 10 | 460 | 322 | 10 | 70 | 266.69475 | 1.666667 | 2.012288
|  | 590 | 14 | 70 | 373.37265 | 20 | 460 | 644 | 20 | 70 | 533.3895 | 1.428571 | 1.724818
| E50 | 500 | 6 | 70 | 135.6075 | 10 | 460 | 322 | 10 | 70 | 226.0125 | 1.666667 | 2.3745
|  | 500 | 14 | 70 | 316.4175 | 20 | 460 | 644 | 20 | 70 | 452.025 | 1.428571 | 2.035286
Q550 | ER100 | 790 | 6 | 70 | 214.25985 | 10 | 550 | 385 | 10 | 70 | 357.09975 | 1.666667 | 1.796884
|  | 790 | 14 | 70 | 499.93965 | 20 | 550 | 770 | 20 | 70 | 714.1995 | 1.428571 | 1.540186
| ER59 | 590 | 6 | 70 | 160.01685 | 10 | 550 | 385 | 10 | 70 | 266.69475 | 1.666667 | 2.405997
|  | 590 | 14 | 70 | 373.37265 | 20 | 550 | 770 | 20 | 70 | 533.3895 | 1.428571 | 2.062283
Q690 | ER83 | 830 | 6 | 70 | 225.10845 | 10 | 690 | 483 | 10 | 70 | 375.18075 | 1.666667 | 2.145632
|  | 830 | 14 | 70 | 525.25305 | 20 | 690 | 966 | 20 | 70 | 750.3615 | 1.428571 | 1.839114
| ER69 | 690 | 6 | 70 | 187.13835 | 10 | 690 | 483 | 10 | 70 | 311.89725 | 1.666667 | 2.580978
|  | 690 | 14 | 70 | 436.65615 | 20 | 690 | 966 | 20 | 70 | 623.7945 | 1.428571 | 2.212267
Q890 | ER83 | 830 | 6 | 70 | 225.10845 | 10 | 890 | 623 | 10 | 70 | 375.18075 | 1.666667 | 2.767555
|  | 830 | 14 | 70 | 525.25305 | 20 | 890 | 1246 | 20 | 70 | 750.3615 | 1.428571 | 2.37219
| ER120 | 1020 | 6 | 70 | 276.6393 | 10 | 890 | 623 | 10 | 70 | 461.0655 | 1.666667 | 2.25203
|  | 1020 | 14 | 70 | 645.4917 | 20 | 890 | 1246 | 20 | 70 | 922.131 | 1.428571 | 1.930311
侧面角焊缝（6和12mm）
[15 empty] | 母材 | 焊材 | 焊缝金属强度Mpa | 焊脚尺寸mm | 有效计算长度mm | 设计破坏处承载力kN | 焊件厚度mm | 盖板厚度mm | 母材强度Mpa | 母材承载力kN | 三面焊焊脚尺寸mm | 三面焊有效长度mm | 侧面角焊缝承载力kN | 安全储备（两侧焊缝） | 安全储备（母材/焊缝） | 板宽度
[15 empty] | Q460 | ER59 | 590 | 6 | 180 | 411.4719 | 10 |  | 460 | 506 | 6 | 280 | 640.0674 | 1.555556 | 1.229732 | 50
[17 empty] | 590 | 6 | 360 | 822.9438 | 10 |  | 460 | 1012 | 6 | 560 | 1280.1348 | 1.555556 | 1.229732 | 100
[17 empty] | 590 | 6 | 480 | 1097.2584 | 10 |  | 460 | 1214.4 | 6 | 720 | 1645.8876 | 1.5 | 1.106758 | 120
[17 empty] | 590 | 12 | 120 | 548.6292 | 20 |  | 460 | 708.4 | 14 | 190 | 1013.44005 | 1.847222 | 1.291218 | 35
[17 empty] | 590 | 12 | 240 | 1097.2584 | 20 |  | 460 | 1416.8 | 14 | 380 | 2026.8801 | 1.847222 | 1.291218 | 70
[17 empty] | 590 | 12 | 360 | 1645.8876 | 20 |  | 460 | 2024 | 14 | 560 | 2986.9812 | 1.814815 | 1.229732 | 100
[16 empty] | E50 | 500 | 6 | 180 | 348.705 | 10 |  | 460 | 506 | 6 | 280 | 542.43 | 1.555556 | 1.451083 | 50
[17 empty] | 500 | 6 | 360 | 697.41 | 10 |  | 460 | 1012 | 6 | 560 | 1084.86 | 1.555556 | 1.451083 | 100
[17 empty] | 500 | 6 | 480 | 929.88 | 10 |  | 460 | 1214.4 | 6 | 720 | 1394.82 | 1.5 | 1.305975 | 120
[17 empty] | 500 | 12 | 120 | 464.94 | 20 |  | 460 | 708.4 | 14 | 190 | 858.8475 | 1.847222 | 1.523637 | 35
[17 empty] | 500 | 12 | 240 | 929.88 | 20 |  | 460 | 1416.8 | 14 | 380 | 1717.695 | 1.847222 | 1.523637 | 70
[17 empty] | 500 | 12 | 360 | 1394.82 | 20 |  | 460 | 2024 | 14 | 560 | 2531.34 | 1.814815 | 1.451083 | 100
[15 empty] | Q550 | ER100 | 790 | 6 | 180 | 550.9539 | 10 |  | 550 | 605 | 6 | 280 | 857.0394 | 1.555556 | 1.098096 | 50
[17 empty] | 790 | 6 | 360 | 1101.9078 | 10 |  | 550 | 1210 | 6 | 560 | 1714.0788 | 1.555556 | 1.098096 | 100
[17 empty] | 790 | 6 | 480 | 1469.2104 | 10 |  | 550 | 1573 | 6 | 740 | 2265.0327 | 1.541667 | 1.070643 | 130
[17 empty] | 790 | 12 | 120 | 734.6052 | 20 |  | 550 | 847 | 14 | 190 | 1356.97905 | 1.847222 | 1.153 | 35
[17 empty] | 790 | 12 | 240 | 1469.2104 | 20 |  | 550 | 1694 | 14 | 380 | 2713.9581 | 1.847222 | 1.153 | 70
[17 empty] | 790 | 12 | 360 | 2203.8156 | 20 |  | 550 | 2420 | 14 | 560 | 3999.5172 | 1.814815 | 1.098096 | 100
[16 empty] | ER59 | 590 | 6 | 180 | 411.4719 | 10 |  | 550 | 605 | 6 | 280 | 640.0674 | 1.555556 | 1.470331 | 50
[17 empty] | 590 | 6 | 360 | 822.9438 | 10 |  | 550 | 1210 | 6 | 560 | 1280.1348 | 1.555556 | 1.470331 | 100
[17 empty] | 590 | 6 | 480 | 1097.2584 | 10 |  | 550 | 1452 | 6 | 720 | 1645.8876 | 1.5 | 1.323298 | 120
[17 empty] | 590 | 12 | 120 | 548.6292 | 20 |  | 550 | 847 | 14 | 190 | 1013.44005 | 1.847222 | 1.543848 | 35
[17 empty] | 590 | 12 | 240 | 1097.2584 | 20 |  | 550 | 1694 | 14 | 380 | 2026.8801 | 1.847222 | 1.543848 | 70
[17 empty] | 590 | 12 | 360 | 1645.8876 | 20 |  | 550 | 2420 | 14 | 560 | 2986.9812 | 1.814815 | 1.470331 | 100
[15 empty] | Q690 | ER83 | 830 | 6 | 180 | 578.8503 | 10 |  | 690 | 759 | 6 | 280 | 900.4338 | 1.555556 | 1.31122 | 50
[17 empty] | 830 | 6 | 360 | 1157.7006 | 10 |  | 690 | 1518 | 6 | 560 | 1800.8676 | 1.555556 | 1.31122 | 100
[17 empty] | 830 | 6 | 480 | 1543.6008 | 10 |  | 690 | 1821.6 | 6 | 720 | 2315.4012 | 1.5 | 1.180098 | 120
[17 empty] | 830 | 12 | 120 | 771.8004 | 20 |  | 690 | 1062.6 | 14 | 190 | 1425.68685 | 1.847222 | 1.376781 | 35
[17 empty] | 830 | 12 | 240 | 1543.6008 | 20 |  | 690 | 2125.2 | 14 | 380 | 2851.3737 | 1.847222 | 1.376781 | 70
[17 empty] | 830 | 12 | 360 | 2315.4012 | 20 |  | 690 | 3036 | 14 | 560 | 4202.0244 | 1.814815 | 1.31122 | 100
[16 empty] | ER69 | 690 | 6 | 180 | 481.2129 | 10 |  | 690 | 759 | 6 | 280 | 748.5534 | 1.555556 | 1.577264 | 50
[17 empty] | 690 | 6 | 360 | 962.4258 | 10 |  | 690 | 1518 | 6 | 560 | 1497.1068 | 1.555556 | 1.577264 | 100
[17 empty] | 690 | 6 | 480 | 1283.2344 | 10 |  | 690 | 1821.6 | 6 | 720 | 1924.8516 | 1.5 | 1.419538 | 120
[17 empty] | 690 | 12 | 120 | 641.6172 | 20 |  | 690 | 1062.6 | 14 | 190 | 1185.20955 | 1.847222 | 1.656128 | 35
[17 empty] | 690 | 12 | 240 | 1283.2344 | 20 |  | 690 | 2125.2 | 14 | 380 | 2370.4191 | 1.847222 | 1.656128 | 70
[17 empty] | 690 | 12 | 360 | 1924.8516 | 20 |  | 690 | 3036 | 14 | 560 | 3493.2492 | 1.814815 | 1.577264 | 100
[15 empty] | Q890 | ER83 | 830 | 6 | 180 | 578.8503 | 10 |  | 890 | 979 | 6 | 280 | 900.4338 | 1.555556 | 1.691284 | 50
[17 empty] | 830 | 6 | 360 | 1157.7006 | 10 |  | 890 | 1958 | 6 | 560 | 1800.8676 | 1.555556 | 1.691284 | 100
[17 empty] | 830 | 6 | 480 | 1543.6008 | 10 |  | 890 | 2349.6 | 6 | 720 | 2315.4012 | 1.5 | 1.522155 | 120
[17 empty] | 830 | 12 | 120 | 771.8004 | 20 |  | 890 | 1370.6 | 14 | 190 | 1425.68685 | 1.847222 | 1.775848 | 35
[17 empty] | 830 | 12 | 240 | 1543.6008 | 20 |  | 890 | 2741.2 | 14 | 380 | 2851.3737 | 1.847222 | 1.775848 | 70
[17 empty] | 830 | 12 | 360 | 2315.4012 | 20 |  | 890 | 3916 | 14 | 560 | 4202.0244 | 1.814815 | 1.691284 | 100
[16 empty] | ER120 | 1020 | 6 | 180 | 711.3582 | 10 |  | 890 | 979 | 6 | 280 | 1106.5572 | 1.555556 | 1.376241 | 50
[17 empty] | 1020 | 6 | 360 | 1422.7164 | 10 |  | 890 | 1958 | 6 | 560 | 2213.1144 | 1.555556 | 1.376241 | 100
[17 empty] | 1020 | 6 | 480 | 1896.9552 | 10 |  | 890 | 2349.6 | 6 | 720 | 2845.4328 | 1.5 | 1.238616 | 120
[17 empty] | 1020 | 12 | 120 | 948.4776 | 20 |  | 890 | 1370.6 | 14 | 190 | 1752.0489 | 1.847222 | 1.445053 | 35
[17 empty] | 1020 | 12 | 240 | 1896.9552 | 20 |  | 890 | 2741.2 | 14 | 380 | 3504.0978 | 1.847222 | 1.445053 | 70
[17 empty] | 1020 | 12 | 360 | 2845.4328 | 20 |  | 890 | 3916 | 14 | 560 | 5163.9336 | 1.814815 | 1.376241 | 100
对接焊缝抗剪试验
| t |  | Q460 |  | Q550 |  | Q690 |  | Q890
|  |  | E50 | E55 | E55 | E69 | E69 | E83 | E83
| 10 |  | 0.78 | 0.7 | 0.84 | 0.67 | 0.84 | 0.7 | 0.9
20
| 10 |  | 1.56 | 1.4 | 1.68 | 1.34 | 1.68 | 1.4 | 1.8
20
|  |  | 517 | 288 | 1.346354 | 67.31771 | 59.83796
|  |  | 517 | 317 | 1.223186 | 61.15931 | 54.36383
|  |  | 619 | 317 | 1.464511 | 73.22555 | 65.08938
|  |  | 619 | 398 | 1.166457 | 58.32286 | 51.84255
|  |  | 776 | 398 | 1.462312 | 73.11558 | 64.99162
|  |  | 776 | 479 | 1.215031 | 60.75157 | 54.00139
|  |  | 1000 | 479 | 1.565762 | 78.2881 | 69.58942
|  | 尺寸选择 | Q460 |  | Q550 |  | Q690 |  | Q890
|  |  | E50 | E55 | E55 | E69 | E69 | E83 | E83
|  | L2（mm） | 75 | 75 | 75 | 75 | 75 | 75 | 75
|  | L1（mm) | 40 | 40 | 40 | 40 | 40 | 40 | 40
|  | h（mm） | 40 | 40 | 40 | 40 | 40 | 40 | 40
强度等级 | 焊缝金属 | 钢板屈服强度 | 钢板设计强度 | 焊缝标准强度 | 焊缝极限强度 | 焊缝剪切强度 | A钢板宽度 | B钢板宽度 | A钢板不屈服临界拉力kN | B钢板不屈服临界拉力kN | 焊缝长度 | 一侧焊缝剪力kN | 两侧焊缝剪力kN | 安全系数
Q460 | E50 | 460 | 460 | 500 | 600 | 346.4203 | 75 | 40 | 345 | 184 | 40 | 138.5681 | 277.1363 | 1.244875
| E55 | 460 | 460 | 550 | 660 | 381.0624 | 75 | 40 | 345 | 184 | 40 | 152.4249 | 304.8499 | 1.131705
Q550 | E55 | 550 | 650 | 550 | 660 | 381.0624 | 75 | 40 | 487.5 | 260 | 40 | 152.4249 | 304.8499 | 1.599148
| E69 | 550 | 650 | 690 | 828 | 478.06 | 75 | 40 | 487.5 | 260 | 40 | 191.224 | 382.448 | 1.274683
Q690 | E69 | 690 | 800 | 690 | 828 | 478.06 | 75 | 40 | 600 | 320 | 40 | 191.224 | 382.448 | 1.568841
| E83 | 690 | 800 | 830 | 996 | 575.0577 | 75 | 40 | 600 | 320 | 40 | 230.0231 | 460.0462 | 1.304217
Q890 | E83 | 890 | 1000 | 830 | 996 | 575.0577 | 75 | 40 | 750 | 400 | 40 | 230.0231 | 460.0462 | 1.630271
钢材实测材性数据（10mm）
| 屈服强度 | 极限强度 | 伸长率 | 欠强材料 | 等强材料
Q460 | 464 | 601 | 23.5 | E50 | ER55
Q550 | 677 | 759 | 19.5 | ER55 | ER76
Q690 | 825 | 868 | 13.5 | ER76 | ER110S-G
Q890 | 1022 | 1063 | 14.5 | ER110S-G
E50
ER55-1 | 450 | 550 | 22
ER69-1 | 610 | 690 | 16
ER76-1 | 660 | 760 | 15
ER110S-G | 770 | 880

## 正面角焊缝
| 母材 | 焊材 | 焊缝金属强度Mpa | 焊脚尺寸mm | 有效计算长度mm | 设计破坏处承载力（中国）kN | 设计破坏处承载力（EC3）kN | 焊件厚度mm | 母材屈服强度Mpa | 母材极限强度Mpa | 母材屈服荷载kN | 母材极限荷载kN | 加强部位焊脚尺寸mm | 加强部位焊缝有效长度mm | 侧面角焊缝承载力kN | 安全储备（两侧焊缝） | 安全储备（母材/焊缝）中国（屈服强度） | 安全储备（母材/焊缝）EC3（屈服强度） | 安全储备（母材/焊缝）中国（极限强度） | 安全储备（母材/焊缝）EC3（极限强度）
改进1（6mm焊脚尺寸） | Q690 | ER50 | 721 | 5 | 50 | 147.805 | 208.1348 | 10 | 848 | 920 | 424 | 460 | 10 | 50 | 416.2695 | 2 | 2.868644 | 2.037142 | 3.112209 | 2.210106
|  |  | 721 | 6 | 50 | 177.366 | 249.7617 | 10 | 848 | 920 | 424 | 460 | 10 | 50 | 416.2695 | 1.666667 | 2.390537 | 1.697618 | 2.593507 | 1.841755
|  | ER59 | 867 | 5 | 50 | 177.735 | 250.2813 | 10 | 848 | 920 | 424 | 460 | 10 | 50 | 500.5627 | 2 | 2.385574 | 1.694094 | 2.588123 | 1.837932
|  |  | 867 | 6 | 50 | 213.282 | 300.3376 | 10 | 848 | 920 | 424 | 460 | 10 | 50 | 500.5627 | 1.666667 | 1.987978 | 1.411745 | 2.156769 | 1.53161
|  | ER100 | 941 | 5 | 50 | 192.905 | 271.6433 | 10 | 848 | 920 | 424 | 460 | 10 | 50 | 543.2866 | 2 | 2.197973 | 1.56087 | 2.384593 | 1.693397
|  |  | 941 | 6 | 50 | 231.486 | 325.972 | 10 | 848 | 920 | 424 | 460 | 10 | 50 | 543.2866 | 1.666667 | 1.831644 | 1.300725 | 1.987161 | 1.411164
|  | ER110 | 905 | 5 | 50 | 185.525 | 261.251 | 10 | 848 | 920 | 424 | 460 | 10 | 50 | 522.502 | 2 | 2.285406 | 1.62296 | 2.47945 | 1.760759
|  |  | 905 | 6 | 50 | 222.63 | 313.5012 | 10 | 848 | 920 | 424 | 460 | 10 | 50 | 522.502 | 1.666667 | 1.904505 | 1.352467 | 2.066209 | 1.467299
|  | ER83 | 893 | 5 | 50 | 183.065 | 257.7869 | 10 | 848 | 920 | 424 | 460 | 10 | 50 | 515.5738 | 2 | 2.316117 | 1.644769 | 2.512769 | 1.78442
|  |  | 893 | 6 | 50 | 219.678 | 309.3443 | 10 | 848 | 920 | 424 | 460 | 10 | 50 | 515.5738 | 1.666667 | 1.930098 | 1.370641 | 2.093974 | 1.487016
|  | ER120 | 1069 | 5 | 50 | 219.145 | 308.5937 | 10 | 848 | 920 | 424 | 460 | 10 | 50 | 617.1874 | 2 | 1.934792 | 1.373975 | 2.099067 | 1.490633
|  |  | 1069 | 6 | 50 | 262.974 | 370.3125 | 10 | 848 | 920 | 424 | 460 | 10 | 50 | 617.1874 | 1.666667 | 1.612327 | 1.144979 | 1.749222 | 1.242194
改进2（14mm焊脚尺寸） | Q690 | ER50 | 721 | 10 | 70 | 413.854 | 582.7774 | 20 | 848 | 920 | 1187.2 | 1288 | 20 | 70 | 1165.555 | 2 | 2.868644 | 2.037142 | 3.112209 | 2.210106
|  |  | 721 | 12 | 70 | 496.6248 | 699.3328 | 20 | 848 | 920 | 1187.2 | 1288 | 20 | 70 | 1165.555 | 1.666667 | 2.390537 | 1.697618 | 2.593507 | 1.841755
|  |  | 721 | 14 | 70 | 579.3956 | 815.8883 | 20 | 848 | 920 | 1187.2 | 1288 | 20 | 70 | 1165.555 | 1.428571 | 2.049032 | 1.455101 | 2.223006 | 1.578647
|  | ER59 | 867 | 10 | 70 | 497.658 | 700.7878 | 20 | 848 | 920 | 1187.2 | 1288 | 20 | 70 | 1401.576 | 2 | 2.385574 | 1.694094 | 2.588123 | 1.837932
|  |  | 867 | 12 | 70 | 597.1896 | 840.9453 | 20 | 848 | 920 | 1187.2 | 1288 | 20 | 70 | 1401.576 | 1.666667 | 1.987978 | 1.411745 | 2.156769 | 1.53161
|  |  | 867 | 14 | 70 | 696.7212 | 981.1029 | 20 | 848 | 920 | 1187.2 | 1288 | 20 | 70 | 1401.576 | 1.428571 | 1.703981 | 1.210067 | 1.848659 | 1.312808
|  | ER100 | 941 | 10 | 70 | 540.134 | 760.6012 | 20 | 848 | 920 | 1187.2 | 1288 | 20 | 70 | 1521.202 | 2 | 2.197973 | 1.56087 | 2.384593 | 1.693397
|  |  | 941 | 12 | 70 | 648.1608 | 912.7215 | 20 | 848 | 920 | 1187.2 | 1288 | 20 | 70 | 1521.202 | 1.666667 | 1.831644 | 1.300725 | 1.987161 | 1.411164
|  |  | 941 | 14 | 70 | 756.1876 | 1064.842 | 20 | 848 | 920 | 1187.2 | 1288 | 20 | 70 | 1521.202 | 1.428571 | 1.569981 | 1.114907 | 1.703281 | 1.209569
|  | ER110 | 905 | 10 | 70 | 519.47 | 731.5028 | 20 | 848 | 920 | 1187.2 | 1288 | 20 | 70 | 1463.006 | 2 | 2.285406 | 1.62296 | 2.47945 | 1.760759
|  |  | 905 | 12 | 70 | 623.364 | 877.8033 | 20 | 848 | 920 | 1187.2 | 1288 | 20 | 70 | 1463.006 | 1.666667 | 1.904505 | 1.352467 | 2.066209 | 1.467299
|  |  | 905 | 14 | 70 | 727.258 | 1024.104 | 20 | 848 | 920 | 1187.2 | 1288 | 20 | 70 | 1463.006 | 1.428571 | 1.632433 | 1.159257 | 1.771036 | 1.257685
|  | ER83 | 893 | 10 | 70 | 512.582 | 721.8033 | 20 | 848 | 920 | 1187.2 | 1288 | 20 | 70 | 1443.607 | 2 | 2.316117 | 1.644769 | 2.512769 | 1.78442
|  |  | 893 | 12 | 70 | 615.0984 | 866.164 | 20 | 848 | 920 | 1187.2 | 1288 | 20 | 70 | 1443.607 | 1.666667 | 1.930098 | 1.370641 | 2.093974 | 1.487016
|  |  | 893 | 14 | 70 | 717.6148 | 1010.525 | 20 | 848 | 920 | 1187.2 | 1288 | 20 | 70 | 1443.607 | 1.428571 | 1.654369 | 1.174835 | 1.794835 | 1.274585
|  | ER120 | 1069 | 10 | 70 | 613.606 | 864.0624 | 20 | 848 | 920 | 1187.2 | 1288 | 20 | 70 | 1728.125 | 2 | 1.934792 | 1.373975 | 2.099067 | 1.490633
|  |  | 1069 | 12 | 70 | 736.3272 | 1036.875 | 20 | 848 | 920 | 1187.2 | 1288 | 20 | 70 | 1728.125 | 1.666667 | 1.612327 | 1.144979 | 1.749222 | 1.242194
|  |  | 1069 | 14 | 70 | 859.0484 | 1209.687 | 20 | 848 | 920 | 1187.2 | 1288 | 20 | 70 | 1728.125 | 1.428571 | 1.381994 | 0.9814106 | 1.499333 | 1.064738

## 根据简化公式预测破坏位置（正面）
[6 empty] | 最大剪应力 |  |  | von Mises | [7 empty] | 最大剪应力 |  |  | von Mises
| 母材 | 焊材 | 焊缝金属强度Mpa | 焊脚尺寸mm | 有效计算长度mm | 预测荷载 | 预测角度 | 是否破坏出现在母材 | 预测荷载 | 预测角度 | 是否破坏出现在母材 | 母材承载力 | 焊材 | 焊缝金属强度Mpa | 焊脚尺寸mm | 母材承载力 | 预测荷载 | 预测角度 | 是否破坏出现在母材 | 预测荷载 | 预测角度 | 是否破坏出现在母材
改进1（6mm焊脚尺寸） | Q690 | ER50 | 721 | 5 | 50 | 296.952 | 19 | 0 | 269.7543 | 19 | 0 | 412 | ER50 | 721 | 5 | 412 | 296.952 | 19 | 0 | 269.7543 | 19 | 0
|  |  | 721 | 6 | 50 | 356.3424 | 19 | 0 | 323.7052 | 19 | 0 | 412 |  | 721 | 6 | 412 | 356.3424 | 19 | 0 | 323.7052 | 19 | 0
|  | ER59 | 867 | 5 | 50 | 357.0837 | 19 | 0 | 324.3786 | 19 | 0 | 412 | ER59 | 867 | 5 | 412 | 357.0837 | 19 | 0 | 324.3786 | 19 | 0
|  |  | 867 | 6 | 50 | 428.5005 | 19 | 1 | 389.2544 | 19 | 0 | 412 |  | 867 | 6 | 412 | 428.5005 | 19 | 1 | 389.2544 | 19 | 0
|  | ER100 | 941 | 5 | 50 | 387.5615 | 19 | 0 | 352.0649 | 19 | 0 | 412 | ER100 | 941 | 5 | 412 | 387.5615 | 19 | 0 | 352.0649 | 19 | 0
|  |  | 941 | 6 | 50 | 465.0738 | 19 | 1 | 422.4779 | 19 | 1 | 412 |  | 941 | 6 | 412 | 465.0738 | 19 | 1 | 422.4779 | 19 | 1
|  | ER110 | 905 | 5 | 50 | 372.7345 | 19 | 0 | 338.5959 | 19 | 0 | 412 | ER110 | 905 | 5 | 412 | 372.7345 | 19 | 0 | 338.5959 | 19 | 0
|  |  | 905 | 6 | 50 | 447.2814 | 19 | 1 | 406.3151 | 19 | 0 | 412 |  | 905 | 6 | 412 | 447.2814 | 19 | 1 | 406.3151 | 19 | 0
|  | ER83 | 893 | 5 | 50 | 367.7921 | 19 | 0 | 334.1063 | 19 | 0 | 412 | ER83 | 893 | 5 | 412 | 367.7921 | 19 | 0 | 334.1063 | 19 | 0
|  |  | 893 | 6 | 50 | 441.3506 | 19 | 1 | 400.9275 | 19 | 0 | 412 |  | 893 | 6 | 412 | 441.3506 | 19 | 1 | 400.9275 | 19 | 0
|  | ER120 | 1069 | 5 | 50 | 440.2797 | 19 | 1 | 399.9547 | 19 | 0 | 412 | ER120 | 1069 | 5 | 412 | 440.2797 | 19 | 1 | 399.9547 | 19 | 0
|  |  | 1069 | 6 | 50 | 528.3357 | 19 | 1 | 479.9457 | 19 | 1 | 412 |  | 1069 | 6 | 412 | 528.3357 | 19 | 1 | 479.9457 | 19 | 1
改进2（14mm焊脚尺寸） | Q690 | ER50 | 721 | 10 | 70 | 831.4656 | 19 | 0 | 755.3121 | 19 | 0 | 1153.6 | ER50 | 721 | 10 | 1153.6 | 831.4656 | 19 | 0 | 755.3121 | 19 | 0
|  |  | 721 | 10 | 70 | 831.4656 | 19 | 0 | 755.3121 | 19 | 0 | 1153.6 |  | 721 | 10 | 1153.6 | 831.4656 | 19 | 0 | 755.3121 | 19 | 0
|  |  | 721 | 14 | 70 | 1164.052 | 19 | 1 | 1057.437 | 19 | 0 | 1153.6 |  | 721 | 14 | 1153.6 | 1164.052 | 19 | 1 | 1057.437 | 19 | 0
|  | ER59 | 867 | 10 | 70 | 999.8345 | 19 | 0 | 908.2602 | 19 | 0 | 1153.6 | ER59 | 867 | 10 | 1153.6 | 999.8345 | 19 | 0 | 908.2602 | 19 | 0
|  |  | 867 | 10 | 70 | 999.8345 | 19 | 0 | 908.2602 | 19 | 0 | 1153.6 |  | 867 | 10 | 1153.6 | 999.8345 | 19 | 0 | 908.2602 | 19 | 0
|  |  | 867 | 14 | 70 | 1399.768 | 19 | 1 | 1271.564 | 19 | 1 | 1153.6 |  | 867 | 14 | 1153.6 | 1399.768 | 19 | 1 | 1271.564 | 19 | 1
|  | ER100 | 941 | 10 | 70 | 1085.172 | 19 | 0 | 985.7818 | 19 | 0 | 1153.6 | ER100 | 941 | 10 | 1153.6 | 1085.172 | 19 | 0 | 985.7818 | 19 | 0
|  |  | 941 | 10 | 70 | 1085.172 | 19 | 0 | 985.7818 | 19 | 0 | 1153.6 |  | 941 | 10 | 1153.6 | 1085.172 | 19 | 0 | 985.7818 | 19 | 0
|  |  | 941 | 14 | 70 | 1519.241 | 19 | 1 | 1380.095 | 19 | 1 | 1153.6 |  | 941 | 14 | 1153.6 | 1519.241 | 19 | 1 | 1380.095 | 19 | 1
|  | ER110 | 905 | 10 | 70 | 1043.657 | 19 | 0 | 948.0686 | 19 | 0 | 1153.6 | ER110 | 905 | 10 | 1153.6 | 1043.657 | 19 | 0 | 948.0686 | 19 | 0
|  |  | 905 | 10 | 70 | 1043.657 | 19 | 0 | 948.0686 | 19 | 0 | 1153.6 |  | 905 | 10 | 1153.6 | 1043.657 | 19 | 0 | 948.0686 | 19 | 0
|  |  | 905 | 14 | 70 | 1461.119 | 19 | 1 | 1327.296 | 19 | 1 | 1153.6 |  | 905 | 14 | 1153.6 | 1461.119 | 19 | 1 | 1327.296 | 19 | 1
|  | ER83 | 893 | 10 | 70 | 1029.818 | 19 | 0 | 935.4975 | 19 | 0 | 1153.6 | ER83 | 893 | 10 | 1153.6 | 1029.818 | 19 | 0 | 935.4975 | 19 | 0
|  |  | 893 | 10 | 70 | 1029.818 | 19 | 0 | 935.4975 | 19 | 0 | 1153.6 |  | 893 | 10 | 1153.6 | 1029.818 | 19 | 0 | 935.4975 | 19 | 0
|  |  | 893 | 14 | 70 | 1441.745 | 19 | 1 | 1309.697 | 19 | 1 | 1153.6 |  | 893 | 14 | 1153.6 | 1441.745 | 19 | 1 | 1309.697 | 19 | 1
|  | ER120 | 1069 | 10 | 70 | 1232.783 | 19 | 1 | 1119.873 | 19 | 0 | 1153.6 | ER120 | 1069 | 10 | 1153.6 | 1232.783 | 19 | 1 | 1119.873 | 19 | 0
|  |  | 1069 | 10 | 70 | 1232.783 | 19 | 1 | 1119.873 | 19 | 0 | 1153.6 |  | 1069 | 10 | 1153.6 | 1232.783 | 19 | 1 | 1119.873 | 19 | 0
|  |  | 1069 | 14 | 70 | 1725.896 | 19 | 1 | 1567.823 | 19 | 1 | 1153.6 |  | 1069 | 14 | 1153.6 | 1725.896 | 19 | 1 | 1567.823 | 19 | 1

## 根据简化公式预测破坏位置（十字）
[6 empty] | 最大剪应力 |  |  | von Mises | [7 empty] | 最大剪应力 |  |  | von Mises
| 母材 | 焊材 | 焊缝金属强度Mpa | 焊脚尺寸mm | 有效计算长度mm | 预测荷载 | 预测角度 | 是否破坏出现在母材 | 预测荷载 | 预测角度 | 是否破坏出现在母材 | 母材承载力 | 焊材 | 焊缝金属强度Mpa | 焊脚尺寸mm | 母材承载力 | 预测荷载 | 预测角度 | 是否破坏出现在母材 | 预测荷载 | 预测角度 | 是否破坏出现在母材
改进1（6mm焊脚尺寸） | Q690 | ER50 | 721 | 5 | 50 | 296.952 | 19 | 0 | 269.7543 | 19 | 0 | 412 | ER50 | 721 | 5 | 412 | 296.952 | 19 | 0 | 269.7543 | 19 | 0
|  |  | 721 | 6 | 50 | 356.3424 | 19 | 0 | 323.7052 | 19 | 0 | 412 |  | 721 | 6 | 412 | 356.3424 | 19 | 0 | 323.7052 | 19 | 0
|  | ER110 | 905 | 5 | 50 | 372.7345 | 19 | 0 | 338.5959 | 19 | 0 | 412 | ER110 | 905 | 5 | 412 | 372.7345 | 19 | 0 | 338.5959 | 19 | 0
|  |  | 905 | 6 | 50 | 447.2814 | 19 | 1 | 406.3151 | 19 | 0 | 412 |  | 905 | 6 | 412 | 447.2814 | 19 | 1 | 406.3151 | 19 | 0
|  | ER120 | 1069 | 5 | 50 | 440.2797 | 19 | 1 | 399.9547 | 19 | 0 | 412 | ER120 | 1069 | 5 | 412 | 440.2797 | 19 | 1 | 399.9547 | 19 | 0
|  |  | 1069 | 6 | 50 | 528.3357 | 19 | 1 | 479.9457 | 19 | 1 | 412 |  | 1069 | 6 | 412 | 528.3357 | 19 | 1 | 479.9457 | 19 | 1
改进2（14mm焊脚尺寸） | Q690 | ER50 | 721 | 10 | 70 | 831.4656 | 19 | 0 | 755.3121 | 19 | 0 | 1730.4 | ER50 | 721 | 10 | 1730.4 | 831.4656 | 19 | 0 | 755.3121 | 19 | 0
|  |  | 721 | 12 | 70 | 997.7587 | 19 | 0 | 906.3745 | 19 | 0 | 1730.4 |  | 721 | 12 | 1730.4 | 997.7587 | 19 | 0 | 906.3745 | 19 | 0
|  |  | 721 | 14 | 70 | 1164.052 | 19 | 0 | 1057.437 | 19 | 0 | 1730.4 |  | 721 | 14 | 1730.4 | 1164.052 | 19 | 0 | 1057.437 | 19 | 0
|  | ER110 | 905 | 10 | 70 | 1043.657 | 19 | 0 | 948.0686 | 19 | 0 | 1730.4 | ER110 | 905 | 10 | 1730.4 | 1043.657 | 19 | 0 | 948.0686 | 19 | 0
|  |  | 905 | 12 | 70 | 1252.388 | 19 | 0 | 1137.682 | 19 | 0 | 1730.4 |  | 905 | 12 | 1730.4 | 1252.388 | 19 | 0 | 1137.682 | 19 | 0
|  |  | 905 | 14 | 70 | 1461.119 | 19 | 0 | 1327.296 | 19 | 0 | 1730.4 |  | 905 | 14 | 1730.4 | 1461.119 | 19 | 0 | 1327.296 | 19 | 0

## 侧面角焊缝（5mm10mm）
母材 | 焊材 | 焊缝金属强度Mpa | 焊脚尺寸mm | 有效计算长度mm | 实际强度（理论计算） | 设计破坏处承载力（EC3）kN | 盖板厚度mm | 盖板宽度mm | 底板厚度mm | 底板宽度mm | 母材强度Mpa（屈服） | 母材强度Mpa（极限） | 母材承载力kN（盖板）屈服 | 母材承载力kN（底板）屈服 | 母材承载力kN（盖板）极限 | 母材承载力kN（底板）极限 | 三面焊焊脚尺寸mm | 三面焊有效长度mm | 侧面角焊缝承载力kN | 安全储备（两侧焊缝） | 安全储备（母材/焊缝）盖板 屈服 |  | 安全储备（母材/焊缝）底板 屈服 |  | 安全储备（母材/焊缝）盖板 极限 |  | 安全储备（母材/焊缝）底板 极限 |  | 试件数量 | 破坏时母材是否屈服（盖板） | 破坏时母材是否屈服（底板）
Q690 | ER50 | 721 | 5 | 240 | 611.7888 | 499.5235 | 10 | 75 | 20 | 100 | 848 | 920 | 1272 | 1696 | 1380 | 1840 | 8 | 390 | 1298.761 | 2.6 | 2.546427 | 2.079149 | 3.395236 | 2.772199 | 2.762633 | 2.25568 | 3.683511 | 3.007574 | 2个 | 否 | 否
|  | 721 | 5 | 360 | 917.6832 | 749.2852 | 10 | 75 | 20 | 100 | 848 | 920 | 1272 | 1696 | 1380 | 1840 | 8 | 510 | 1698.38 | 2.266667 | 1.697618 | 1.386099 | 2.263491 | 1.848132 | 1.841755 | 1.503787 | 2.455674 | 2.005049 | 2个 | 否 | 否
|  | 721 | 10 | 280 | 1427.507 | 1165.555 | 30 | 75 | 30 | 110 | 848 | 920 | 3816 | 2798.4 | 4140 | 3036 | 20 | 430 | 4004.03745 | 3.435306 | 3.273978 | 2.673191 | 2.400917 | 1.96034 | 3.551957 | 2.900161 | 2.604768 | 2.126784 | 2个 | 否 | 否
|  | 721 | 5 | 560 | 1427.507 | 1165.555 | 30 | 75 | 30 | 110 | 848 | 920 | 3816 | 2798.4 | 4140 | 3036 | 20 | 710 | 6611.31765 | 5.67225 | 3.273978 | 2.673191 | 2.400917 | 1.96034 | 3.551957 | 2.900161 | 2.604768 | 2.126784 | 2个 | 否 | 否
| ER59 | 867 | 10 | 280 | 1716.572 | 1401.576 | 30 | 75 | 30 | 110 | 848 | 920 | 3816 | 2798.4 | 4140 | 3036 | 20 | 430 | 4814.84115 | 3.435306 | 2.72265 | 2.223035 | 1.99661 | 1.630225 | 2.953819 | 2.411783 | 2.166134 | 1.768641 | 2个 | 否 | 否
|  | 867 | 5 | 560 | 1716.572 | 1401.576 | 30 | 75 | 30 | 110 | 848 | 920 | 3816 | 2798.4 | 4140 | 3036 | 20 | 710 | 7950.08655 | 5.67225 | 2.72265 | 2.223035 | 1.99661 | 1.630225 | 2.953819 | 2.411783 | 2.166134 | 1.768641 | 2个 | 否 | 否
| ER100 | 941 | 10 | 280 | 1863.085 | 1521.202 | 30 | 75 | 30 | 110 | 848 | 920 | 3816 | 2798.4 | 4140 | 3036 | 20 | 430 | 5225.79645 | 3.435306 | 2.508542 | 2.048216 | 1.839597 | 1.502025 | 2.721531 | 2.222121 | 1.99579 | 1.629555 | 2个 | 否 | 否
|  | 941 | 5 | 560 | 1863.085 | 1521.202 | 30 | 75 | 30 | 110 | 848 | 920 | 3816 | 2798.4 | 4140 | 3036 | 20 | 710 | 8628.64065 | 5.67225 | 2.508542 | 2.048216 | 1.839597 | 1.502025 | 2.721531 | 2.222121 | 1.99579 | 1.629555 | 2个 | 否 | 否
| ER110 | 905 | 5 | 240 | 767.918 | 627.0024 | 10 | 75 | 20 | 100 | 848 | 920 | 1272 | 1696 | 1380 | 1840 | 8 | 390 | 1630.206 | 2.6 | 2.0287 | 1.656427 | 2.704934 | 2.208569 | 2.200949 | 1.797067 | 2.934598 | 2.396089 | 2个 | 否 | 否
|  | 905 | 5 | 360 | 1151.877 | 940.5036 | 10 | 75 | 20 | 100 | 848 | 920 | 1272 | 1696 | 1380 | 1840 | 8 | 510 | 2131.808 | 2.266667 | 1.352467 | 1.104285 | 1.803289 | 1.472379 | 1.467299 | 1.198045 | 1.956399 | 1.597393 | 2个 | 否 | 否
|  | 905 | 10 | 280 | 1791.809 | 1463.006 | 30 | 75 | 30 | 110 | 848 | 920 | 3816 | 2798.4 | 4140 | 3036 | 14 | 430 | 3518.110575 | 2.404714 | 2.608329 | 2.129692 | 1.912775 | 1.561774 | 2.829791 | 2.310515 | 2.07518 | 1.694377 | 2个 | 否 | 否
|  | 905 | 5 | 560 | 1791.809 | 1463.006 | 30 | 75 | 30 | 110 | 848 | 920 | 3816 | 2798.4 | 4140 | 3036 | 14 | 710 | 5808.973275 | 3.970575 | 2.608329 | 2.129692 | 1.912775 | 1.561774 | 2.829791 | 2.310515 | 2.07518 | 1.694377 | 2个 | 否 | 否
| ER83 | 893 | 10 | 280 | 1768.05 | 1443.607 | 30 | 75 | 30 | 110 | 848 | 920 | 3816 | 2798.4 | 4140 | 3036 | 20 | 430 | 4959.23085 | 3.435306 | 2.643379 | 2.15831 | 1.938478 | 1.582761 | 2.867817 | 2.341563 | 2.103066 | 1.717146 | 2个 | 否 | 否
|  | 893 | 5 | 560 | 1768.05 | 1443.607 | 30 | 75 | 30 | 110 | 848 | 920 | 3816 | 2798.4 | 4140 | 3036 | 20 | 710 | 8188.49745 | 5.67225 | 2.643379 | 2.15831 | 1.938478 | 1.582761 | 2.867817 | 2.341563 | 2.103066 | 1.717146 | 2个 | 否 | 否
| ER120 | 1069 | 5 | 240 | 907.0766 | 740.6249 | 10 | 75 | 20 | 100 | 848 | 920 | 1272 | 1696 | 1380 | 1840 | 8 | 390 | 1925.625 | 2.6 | 1.717469 | 1.402307 | 2.289958 | 1.869743 | 1.863291 | 1.521371 | 2.484388 | 2.028495 | 2个 | 否 | 否
|  | 1069 | 5 | 360 | 1360.615 | 1110.937 | 10 | 75 | 20 | 100 | 848 | 920 | 1272 | 1696 | 1380 | 1840 | 8 | 510 | 2518.125 | 2.266667 | 1.144979 | 0.9348715 | 1.526639 | 1.246495 | 1.242194 | 1.014247 | 1.656259 | 1.35233 | 2个 | 是 | 否
|  | 1069 | 10 | 280 | 2116.512 | 1728.125 | 30 | 75 | 30 | 110 | 848 | 920 | 3816 | 2798.4 | 4140 | 3036 | 14 | 430 | 4155.646635 | 2.404714 | 2.208174 | 1.802966 | 1.619327 | 1.322175 | 2.39566 | 1.956048 | 1.756818 | 1.434436 | 2个 | 否 | 否
|  | 1069 | 5 | 560 | 2116.512 | 1728.125 | 30 | 75 | 30 | 110 | 848 | 920 | 3816 | 2798.4 | 4140 | 3036 | 14 | 710 | 6861.649095 | 3.970575 | 2.208174 | 1.802966 | 1.619327 | 1.322175 | 2.39566 | 1.956048 | 1.756818 | 1.434436 | 2个 | 否 | 否

## 根据简化公式预测破坏位置（侧面）
|  |  |  | 最大剪应力 |  |  | von Mises
焊材 | 焊缝金属强度Mpa | 焊脚尺寸mm | 有效计算长度mm | 预测荷载 | 预测角度 | 是否破坏出现在母材 | 预测荷载 | 预测角度 | 是否破坏出现在母材 | 母材承载力
ER50 | 721 | 5 | 240 | 353.2164 | 45 | 0 | 353.2164 | 45 | 0 | 1236
| 721 | 5 | 360 | 529.8246 | 45 | 0 | 529.8246 | 45 | 0 | 1236
| 721 | 10 | 280 | 824.1716 | 45 | 0 | 824.1716 | 45 | 0 | 3708
| 721 | 5 | 560 | 824.1716 | 45 | 0 | 824.1716 | 45 | 0 | 1236
ER59 | 867 | 10 | 280 | 991.0635 | 45 | 0 | 991.0635 | 45 | 0 | 3708
| 867 | 5 | 560 | 991.0635 | 45 | 0 | 991.0635 | 45 | 0 | 1236
ER100 | 941 | 10 | 280 | 1075.653 | 45 | 0 | 1075.653 | 45 | 0 | 3708
| 941 | 5 | 560 | 1075.653 | 45 | 0 | 1075.653 | 45 | 0 | 1236
ER110 | 905 | 5 | 240 | 443.3576 | 45 | 0 | 443.3576 | 45 | 0 | 1236
| 905 | 5 | 360 | 665.0365 | 45 | 0 | 665.0365 | 45 | 0 | 1236
| 905 | 10 | 280 | 1034.501 | 45 | 0 | 1034.501 | 45 | 0 | 3708
| 905 | 5 | 560 | 1034.501 | 45 | 0 | 1034.501 | 45 | 0 | 1236
ER83 | 893 | 10 | 280 | 1020.784 | 45 | 0 | 1020.784 | 45 | 0 | 3708
| 893 | 5 | 560 | 1020.784 | 45 | 0 | 1020.784 | 45 | 0 | 1236
ER120 | 1069 | 5 | 240 | 523.7009 | 45 | 0 | 523.7009 | 45 | 0 | 1236
| 1069 | 5 | 360 | 785.5514 | 45 | 0 | 785.5514 | 45 | 0 | 1236
| 1069 | 10 | 280 | 1221.969 | 45 | 0 | 1221.969 | 45 | 0 | 3708
| 1069 | 5 | 560 | 1221.969 | 45 | 0 | 1221.969 | 45 | 0 | 1236